## Sheet5
炉号 | 钢种 | 钢号 | 转炉终点温度 | 转炉终点C | 转炉终点Mn | 转炉终点S | 转炉终点P | 转炉终点Si | 钢水净重 | 连铸正样C | 连铸正样Mn | 连铸正样S | 连铸正样P | 连铸正样Si | 连铸正样Ceq_val | 连铸正样Cr | 连铸正样Ni_val | 连铸正样Cu_val | 连铸正样Nb_val | 连铸正样V_val | 连铸正样Alt_val | 连铸正样Als_val | 连铸正样Mo_val | 连铸正样Ti_val | 连铸正样N_val | 连铸正样O_val | 连铸正样B_val | 氮化钒铁FeV55N11-A | 低铝硅铁 | 钒氮合金(进口) | 钒铁(FeV50-A) | 钒铁(FeV50-B) | 钒铁(FeV50-B) | 硅铝钙 | 硅铝合金FeAl30Si25 | 硅铝锰合金球 | 硅锰面（硅锰渣） | 硅铁(合格块) | 硅铁FeSi75-B | 石油焦增碳剂 | 锰硅合金FeMn64Si27(合格块) | 锰硅合金FeMn68Si18(合格块) | 碳化硅(55%) | 硅钙碳脱氧剂 | [6 empty] | 合金配料 | C | Mn
7A06878 | 低合金 | HRB400B | 1644 | 0.00065 | 0.0011 | 0.0003 | 0.00014 | 0.004 | 74400 | 0.0023 | 0.0133 | 0.0003 | 0.00019 | 0.0033 | 0.466 | 0.0027 | 0.008 | 0.021 | NULL | 0.033 | 0.0052 | 0.0029 | 0.0026 | 0 | NULL | NULL | NULL | 0 | 0 | 10 | 0 | 0 | 32 | 25 | 0 | 0 | 0 | 0 | 0 | 85 | 1547 | 0 | 88 | 0 | 122.76 | 134.3982 | 0.9134051 | 907.68 | 1027.208 | 0.883638 | 氮化钒铁FeV55N11-A | 0 | 0
7A06877 | 低合金 | HRB400B | 1543 | 0.00077 | 0.0011 | 0.00039 | 0.00021 | 0.004 | 74200 | 0.0023 | 0.0137 | 0.0003 | 0.00027 | 0.0038 | 0.474 | 0.0033 | 0.009 | 0.024 | NULL | 0.031 | 0.0082 | 0.0058 | 0.0029 | 0 | NULL | NULL | NULL | 0 | 0 | 4 | 0 | 0 | 40 | 25 | 0 | 0 | 0 | 0 | 0 | 68 | 1530 | 0 | 132 | 0 | 113.526 | 131.014 | 0.8665181 | 934.92 | 1015.92 | 0.9202693 | 低铝硅铁 | 0 | 0
7A06876 | 低合金 | HRB400B | 1684 | 0.00035 | 0.0011 | 0.00024 | 0.0002 | 0.004 | 78250 | 0.0023 | 0.013 | 0.00027 | 0.00021 | 0.0035 | 0.463 | 0.0034 | 0.009 | 0.02 | NULL | 0.034 | 0.0052 | 0.0029 | 0.0028 | 0 | NULL | NULL | NULL | 0 | 0 | 4 | 0 | 0 | 40 | 75 | 0 | 0 | 0 | 0 | 0 | 90 | 0 | 1450 | 132 | 0 | 152.5875 | 150.774 | 1.012028 | 931.175 | 962.8 | 0.9671531 | 钒氮合金(进口) | 0 | 0
7A06875 | 低合金 | HRB400B | 1674 | 0.00048 | 0.0012 | 0.00036 | 0.0003 | 0.004 | 73600 | 0.0022 | 0.0131 | 0.00038 | 0.00026 | 0.0037 | 0.454 | 0.0033 | 0.009 | 0.023 | NULL | 0.033 | 0.0045 | 0.0023 | 0.004 | 0 | NULL | NULL | NULL | 0 | 0 | 4 | 0 | 0 | 40 | 50 | 0 | 0 | 0 | 0 | 0 | 85 | 0 | 1450 | 132 | 0 | 126.592 | 145.974 | 0.8672229 | 875.84 | 962.8 | 0.9096801 | 钒铁(FeV50-A) | 0.0031 | 0
7A06874 | 低合金 | HRB400B | 1800 | 0.00036 | 0.0009 | 0.00028 | 0.00025 | 0.004 | 72400 | 0.0024 | 0.0133 | 0.00027 | 0.00025 | 0.0038 | 0.478 | 0.0037 | 0.01 | 0.019 | NULL | 0.034 | 0.0048 | 0.0026 | 0.0033 | 0 | NULL | NULL | NULL | 0 | 0 | 4 | 0 | 0 | 40 | 75 | 0 | 0 | 0 | 0 | 0 | 90 | 0 | 1450 | 132 | 0 | 147.696 | 150.774 | 0.9795853 | 897.76 | 962.8 | 0.932447 | 钒铁(FeV50-B) | 0.0031 | 0
7A06873 | 低合金 | HRB400B | 1660 | 0.00022 | 0.0007 | 0.00038 | 0.00014 | 0.004 | 70350 | 0.0023 | 0.0132 | 0.00035 | 0.00017 | 0.0037 | 0.465 | 0.0027 | 0.009 | 0.023 | NULL | 0.033 | 0.0041 | 0.0019 | 0.0034 | 0 | NULL | NULL | NULL | 0 | 0 | 4 | 0 | 0 | 40 | 75 | 0 | 0 | 0 | 0 | 0 | 90 | 0 | 1450 | 132 | 0 | 146.328 | 150.774 | 0.9705122 | 879.375 | 962.8 | 0.9133517 | 硅铝钙 | 0 | 0
7A06872 | 低合金 | HRB400B | 1654 | 0.0007 | 0.0012 | 0.0002 | 0.00013 | 0.004 | 77800 | 0.0023 | 0.0128 | 0.00035 | 0.00028 | 0.0034 | 0.458 | 0.003 | 0.008 | 0.02 | NULL | 0.032 | 0.0038 | 0.0016 | 0.0019 | 0 | NULL | NULL | NULL | 0 | 0 | 5 | 0 | 0 | 41 | 50 | 0 | 0 | 0 | 0 | 0 | 58 | 0 | 1500 | 132 | 0 | 124.48 | 120.9071 | 1.029551 | 902.48 | 996 | 0.9061044 | 硅铝合金FeAl30Si25 | 0.00374 | 0
7A06871 | 低合金 | HRB400B | 1666 | 0.00063 | 0.0014 | 0.00025 | 0.00031 | 0.004 | 73050 | 0.0024 | 0.0134 | 0.00028 | 0.00026 | 0.0038 | 0.478 | 0.003 | 0.009 | 0.02 | NULL | 0.032 | 0.0044 | 0.0022 | 0.0029 | 0 | NULL | NULL | NULL | 0 | 0 | 4 | 0 | 0 | 40 | 50 | 0 | 0 | 0 | 0 | 0 | 80 | 0 | 1450 | 132 | 0 | 129.2985 | 141.174 | 0.9158804 | 876.6 | 962.8 | 0.9104695 | 硅铝锰合金球 | 0 | 0.3
7A06870 | 低合金 | HRB400B | 1666 | 0.00106 | 0.0009 | 0.00022 | 0.00012 | 0.004 | 74300 | 0.0022 | 0.0135 | 0.00031 | 0.00028 | 0.0038 | 0.46 | 0.003 | 0.008 | 0.02 | NULL | 0.034 | 0.0068 | 0.0044 | 0.0034 | 0 | NULL | NULL | NULL | 0 | 0 | 5 | 0 | 0 | 40 | 25 | 0 | 0 | 0 | 0 | 0 | 58 | 0 | 1580 | 132 | 0 | 84.702 | 122.264 | 0.6927796 | 936.18 | 1049.12 | 0.8923479 | 硅锰面（硅锰渣） | 0.017 | 0.664
7A06869 | 低合金 | HRB400B | 1658 | 0.00043 | 0.0011 | 0.00028 | 0.00021 | 0.004 | 74850 | 0.0024 | 0.0132 | 0.00028 | 0.00022 | 0.0036 | 0.474 | 0.0025 | 0.008 | 0.018 | NULL | 0.033 | 0.005 | 0.0027 | 0.0022 | 0 | NULL | NULL | NULL | 0 | 0 | 5 | 0 | 0 | 41 | 75 | 0 | 0 | 220 | 0 | 0 | 85 | 0 | 1330 | 132 | 0 | 147.4545 | 147.6771 | 0.9984927 | 905.685 | 1029.2 | 0.8799893 | 硅铁(合格块) | 0.0006 | 0
7A06868 | 低合金 | HRB400B | 1662 | 0.0005 | 0.0016 | 0.00023 | 0.0003 | 0.004 | 81350 | 0.0023 | 0.0136 | 0.00023 | 0.00034 | 0.0037 | 0.47 | 0.0026 | 0.007 | 0.015 | NULL | 0.031 | 0.0052 | 0.0029 | 0.0026 | 0 | NULL | NULL | NULL | 0 | 0 | 5 | 0 | 0 | 42 | 75 | 0 | 0 | 220 | 0 | 0 | 85 | 0 | 1490 | 132 | 0 | 146.43 | 150.4002 | 0.9736024 | 976.2 | 1135.44 | 0.8597548 | 硅铁FeSi75-B | 0.0006 | 0
7A06867 | 低合金 | HRB400B | 1660 | 0.00042 | 0.0013 | 0.00024 | 0.00027 | 0.004 | 73850 | 0.0023 | 0.0135 | 0.00027 | 0.00031 | 0.0037 | 0.468 | 0.0023 | 0.007 | 0.019 | NULL | 0.033 | 0.0054 | 0.0031 | 0.0026 | 0 | NULL | NULL | NULL | 0 | 0 | 5 | 0 | 0 | 40 | 50 | 0 | 0 | 200 | 0 | 0 | 85 | 0 | 1590 | 132 | 0 | 138.838 | 151.754 | 0.9148886 | 900.97 | 1188.56 | 0.7580349 | 石油焦增碳剂 | 0.96 | 0
7A06866 | 低合金 | HRB400B | 1670 | 0.00072 | 0.0015 | 0.00027 | 0.00033 | 0.004 | 74200 | 0.0023 | 0.0135 | 0.00028 | 0.00027 | 0.0037 | 0.467 | 0.0021 | 0.006 | 0.011 | NULL | 0.033 | 0.0055 | 0.0033 | 0.0025 | 0 | NULL | NULL | NULL | 0 | 0 | 4 | 0 | 0 | 40 | 25 | 0 | 0 | 220 | 0 | 0 | 68 | 0 | 1310 | 0 | 0 | 117.236 | 91.414 | 1.282473 | 890.4 | 1015.92 | 0.876447 | 锰硅合金FeMn64Si27(合格块) | 0.017 | 0.664
7A06865 | 低合金 | HRB400B | 0 | 0.00065 | 0.0015 | 0.00024 | 0.00029 | 0.004 | 67400 | 0.0022 | 0.0129 | 0.00026 | 0.0003 | 0.0035 | 0.448 | 0.0022 | 0.005 | 0.012 | NULL | 0.032 | 0.0052 | 0.0029 | 0.0029 | 0 | NULL | NULL | NULL | 0 | 0 | 5 | 0 | 0 | 41 | 25 | 0 | 0 | 0 | 0 | 0 | 75 | 0 | 1530 | 132 | 0 | 104.47 | 137.7371 | 0.7584739 | 768.36 | 1015.92 | 0.7563194 | 锰硅合金FeMn68Si18(合格块) | 0.017 | 0.664
7A06864 | 低合金 | HRB400B | 1655 | 0.00046 | 0.001 | 0.00032 | 0.00041 | 0.003 | 70000 | 0.0022 | 0.0131 | 0.0003 | 0.00031 | 0.0039 | 0.452 | 0.0024 | 0.007 | 0.016 | NULL | 0.032 | 0.0047 | 0.0024 | 0.003 | 0 | NULL | NULL | NULL | 0 | 0 | 4 | 0 | 0 | 39 | 75 | 0 | 0 | 0 | 0 | 0 | 85 | 0 | 1520 | 132 | 0 | 121.8 | 147.1609 | 0.8276655 | 847 | 1009.28 | 0.8392121 | 碳化硅(55%) | 0.3 | 0
7A06862 | 低合金 | HRB400B | 1651 | 0.00041 | 0.0011 | 0.00037 | 0.00028 | 0.003 | 70000 | 0.0023 | 0.0131 | 0.00037 | 0.00029 | 0.0036 | 0.462 | 0.0025 | 0.005 | 0.015 | NULL | 0.032 | 0.004 | 0.0018 | 0.0027 | 0 | NULL | NULL | NULL | 0 | 0 | 5 | 0 | 0 | 40 | 50 | 0 | 0 | 200 | 0 | 0 | 93 | 0 | 1400 | 132 | 0 | 132.3 | 156.204 | 0.8469693 | 840 | 1062.4 | 0.7906627 | 硅钙碳脱氧剂 | 0.2256923
7A06861 | 低合金 | HRB400B | 1679 | 0.0004 | 0.0013 | 0.00021 | 0.00026 | 0.003 | 70100 | 0.0024 | 0.0136 | 0.00027 | 0.00029 | 0.0037 | 0.481 | 0.0027 | 0.006 | 0.017 | NULL | 0.033 | 0.0039 | 0.0017 | 0.0031 | 0 | NULL | NULL | NULL | 0 | 0 | 4 | 0 | 0 | 38 | 50 | 0 | 0 | 200 | 0 | 0 | 90 | 0 | 1300 | 132 | 0 | 140.2 | 151.6178 | 0.9246935 | 862.23 | 996 | 0.8656928 | 0.2333667 |  | 0.2256923
7A06860 | 低合金 | HRB400B | 1618 | 0.00054 | 0.0012 | 0.00026 | 0.00033 | 0.003 | 67400 | 0.0023 | 0.0131 | 0.00028 | 0.00023 | 0.0036 | 0.462 | 0.0022 | 0.006 | 0.015 | NULL | 0.035 | 0.0054 | 0.0031 | 0.0039 | 0 | NULL | NULL | NULL | 0 | 0 | 7 | 0 | 0 | 44 | 50 | 0 | 0 | 200 | 0 | 0 | 102 | 0 | 1450 | 132 | 0 | 118.624 | 165.7064 | 0.7158685 | 802.06 | 1095.6 | 0.7320737
7A06859 | 低合金 | HRB400B | 1643 | 0.00067 | 0.0011 | 0.00031 | 0.00019 | 0.004 | 64700 | 0.0024 | 0.0129 | 0.00032 | 0.0002 | 0.0037 | 0.469 | 0.0025 | 0.005 | 0.017 | NULL | 0.033 | 0.0044 | 0.0022 | 0.0033 | 0 | NULL | NULL | NULL | 0 | 0 | 4 | 0 | 0 | 40 | 25 | 0 | 0 | 200 | 0 | 0 | 75 | 0 | 1270 | 132 | 0 | 111.931 | 136.714 | 0.8187238 | 763.46 | 976.08 | 0.7821695
7A06858 | 低合金 | HRB400B | 1662 | 0.00067 | 0.0012 | 0.00038 | 0.00021 | 0.004 | 69800 | 0.0023 | 0.0131 | 0.00033 | 0.00035 | 0.0036 | 0.462 | 0.0026 | 0.007 | 0.014 | NULL | 0.034 | 0.0039 | 0.0017 | 0.0033 | 0 | NULL | NULL | NULL | 0 | 0 | 7 | 0 | 0 | 44 | 25 | 0 | 0 | 200 | 0 | 0 | 75 | 0 | 1430 | 132 | 0 | 113.774 | 139.4464 | 0.8158977 | 830.62 | 1082.32 | 0.767444
7A06857 | 低合金 | HRB400B | 1661 | 0.00067 | 0.0014 | 0.00035 | 0.00035 | 0.003 | 63300 | 0.0023 | 0.013 | 0.00029 | 0.00023 | 0.0037 | 0.46 | 0.0024 | 0.006 | 0.018 | NULL | 0.033 | 0.0043 | 0.0021 | 0.0034 | 0 | NULL | NULL | NULL | 0 | 0 | 4 | 0 | 0 | 40 | 25 | 0 | 0 | 200 | 0 | 0 | 75 | 0 | 1280 | 132 | 0 | 103.179 | 136.884 | 0.7537696 | 734.28 | 982.72 | 0.7471915
7A06856 | 低合金 | HRB400B | 1646 | 0.00067 | 0.0011 | 0.00035 | 0.00028 | 0.004 | 70100 | 0.0022 | 0.0129 | 0.00037 | 0.00029 | 0.0037 | 0.449 | 0.0027 | 0.005 | 0.015 | NULL | 0.033 | 0.0046 | 0.0023 | 0.0031 | 0 | NULL | NULL | NULL | 0 | 0 | 4 | 0 | 0 | 40 | 0 | 0 | 0 | 200 | 0 | 0 | 70 | 0 | 1340 | 132 | 0 | 107.253 | 133.104 | 0.8057834 | 827.18 | 1022.56 | 0.8089305
7A06855 | 低合金 | HRB400B | 1645 | 0.00068 | 0.0014 | 0.00026 | 0.00032 | 0.003 | 67500 | 0.0022 | 0.0131 | 0.00039 | 0.00025 | 0.0038 | 0.452 | 0.0025 | 0.006 | 0.017 | NULL | 0.032 | 0.1953 | 0.1559 | 0.0036 | 0 | NULL | NULL | NULL | 0 | 0 | 4 | 0 | 0 | 40 | 25 | 0 | 0 | 200 | 0 | 0 | 68 | 0 | 1330 | 132 | 0 | 102.6 | 131.014 | 0.7831224 | 789.75 | 1015.92 | 0.7773742
7A06854 | 低合金 | HRB400B | 1642 | 0.00034 | 0.001 | 0.00034 | 0.00022 | 0.003 | 70000 | 0.0024 | 0.013 | 0.00037 | 0.00026 | 0.0037 | 0.47 | 0.0025 | 0.005 | 0.015 | NULL | 0.032 | 0.004 | 0.0018 | 0.0032 | 0 | NULL | NULL | NULL | 0 | 0 | 4 | 0 | 0 | 40 | 50 | 0 | 0 | 200 | 0 | 0 | 93 | 0 | 1300 | 132 | 0 | 144.2 | 154.504 | 0.9333092 | 840 | 996 | 0.8433735
7A06853 | 低合金 | HRB400B | 1648 | 0.00097 | 0.0015 | 0.00018 | 0.00029 | 0.003 | 68400 | 0.0024 | 0.0133 | 0.00035 | 0.00019 | 0.0039 | 0.476 | 0.0024 | 0.008 | 0.017 | NULL | 0.034 | 0.0047 | 0.0025 | 0.0031 | 0 | NULL | NULL | NULL | 0 | 0 | 4 | 0 | 0 | 38 | 25 | 0 | 0 | 200 | 0 | 0 | 51 | 0 | 1230 | 132 | 0 | 97.812 | 112.9878 | 0.8656864 | 807.12 | 949.52 | 0.8500295
7A06852 | 低合金 | HRB400B | 1662 | 0.00067 | 0.0011 | 0.00041 | 0.00027 | 0.002 | 62900 | 0.0023 | 0.013 | 0.00038 | 0.00022 | 0.0037 | 0.46 | 0.0023 | 0.007 | 0.016 | NULL | 0.032 | 0.0044 | 0.0022 | 0.0028 | 0 | NULL | NULL | NULL | 0 | 0 | 4 | 0 | 0 | 40 | 50 | 0 | 0 | 200 | 0 | 0 | 68 | 0 | 1310 | 132 | 0 | 102.527 | 130.674 | 0.7846014 | 748.51 | 1002.64 | 0.7465391
7A06851 | 低合金 | HRB400B | 1689 | 0.00138 | 0.0011 | 0.00016 | 0.00021 | 0.002 | 63500 | 0.0024 | 0.0133 | 0.00031 | 0.00022 | 0.0037 | 0.474 | 0.0021 | 0.005 | 0.013 | NULL | 0.032 | 0.0045 | 0.0023 | 0.0034 | 0 | NULL | NULL | NULL | 0 | 0 | 4 | 0 | 0 | 40 | 0 | 0 | 0 | 200 | 0 | 0 | 34 | 0 | 1300 | 132 | 20 | 64.77 | 102.3778 | 0.6326564 | 774.7 | 996 | 0.7778112
7A06850 | 低合金 | HRB400B | 1660 | 0.00065 | 0.0008 | 0.00029 | 0.00015 | 0.002 | 66400 | 0.0024 | 0.013 | 0.00032 | 0.0002 | 0.0036 | 0.47 | 0.0024 | 0.008 | 0.01 | NULL | 0.033 | 0.0044 | 0.0022 | 0.0027 | 0 | NULL | NULL | NULL | 0 | 0 | 4 | 0 | 0 | 38 | 25 | 0 | 0 | 200 | 0 | 0 | 75 | 0 | 1250 | 132 | 0 | 116.2 | 136.3678 | 0.8521073 | 810.08 | 962.8 | 0.8413793
7A06849 | 低合金 | HRB400B | 1652 | 0.00071 | 0.0009 | 0.0003 | 0.00024 | 0.003 | 71500 | 0.0024 | 0.0134 | 0.00032 | 0.00025 | 0.0036 | 0.476 | 0.0023 | 0.008 | 0.01 | NULL | 0.031 | 0.0038 | 0.0016 | 0.0023 | 0 | NULL | NULL | NULL | 0 | 0 | 10 | 0 | 0 | 32 | 25 | 0 | 0 | 200 | 0 | 0 | 68 | 0 | 1350 | 132 | 0 | 120.835 | 131.3292 | 0.9200924 | 893.75 | 1029.2 | 0.8683929
7A06848 | 低合金 | HRB400B | 1707 | 0.00085 | 0.0013 | 0.00028 | 0.00022 | 0.003 | 72800 | 0.0023 | 0.0135 | 0.00032 | 0.00034 | 0.004 | 0.468 | 0.0022 | 0.006 | 0.013 | NULL | 0.034 | 0.0055 | 0.0032 | 0.0021 | 0 | NULL | NULL | NULL | 0 | 0 | 11 | 0 | 0 | 33 | 0 | 0 | 0 | 0 | 0 | 0 | 51 | 1553 | 0 | 132 | 20 | 105.56 | 119.5771 | 0.8827774 | 888.16 | 1031.192 | 0.8612945
7A06847 | 低合金 | HRB400B | 1668 | 0.00066 | 0.0009 | 0.00036 | 0.00024 | 0.002 | 70000 | 0.0023 | 0.0132 | 0.00032 | 0.00029 | 0.0035 | 0.462 | 0.0018 | 0.006 | 0.012 | NULL | 0.034 | 0.0056 | 0.0033 | 0.0024 | 0 | NULL | NULL | NULL | 0 | 0 | 10 | 0 | 0 | 32 | 25 | 0 | 0 | 0 | 0 | 0 | 68 | 1545 | 0 | 132 | 0 | 114.8 | 131.2442 | 0.8747053 | 861 | 1025.88 | 0.8392794
7A06846 | 低合金 | HRB400B | 1677 | 0.00034 | 0.0007 | 0.00043 | 0.00028 | 0.002 | 70600 | 0.0024 | 0.0135 | 0.0003 | 0.00025 | 0.0036 | 0.478 | 0.002 | 0.006 | 0.013 | NULL | 0.034 | 0.004 | 0.0018 | 0.0023 | 0 | NULL | NULL | NULL | 0 | 0 | 10 | 0 | 0 | 32 | 50 | 0 | 0 | 0 | 0 | 0 | 85 | 1508 | 0 | 132 | 0 | 145.436 | 146.9352 | 0.9897969 | 903.68 | 1001.312 | 0.9024959
7A06845 | 低合金 | HRB400B | 1689 | 0.0007 | 0.0011 | 0.00039 | 0.00032 | 0.002 | 74400 | 0.0023 | 0.013 | 0.00032 | 0.00029 | 0.0036 | 0.459 | 0.0022 | 0.005 | 0.012 | NULL | 0.033 | 0.0055 | 0.0032 | 0.0027 | 0 | NULL | NULL | NULL | 0 | 0 | 10 | 0 | 0 | 32 | 25 | 0 | 0 | 0 | 0 | 0 | 68 | 1496 | 0 | 132 | 0 | 119.04 | 130.4112 | 0.912805 | 885.36 | 993.344 | 0.8912924
7A06843 | 低合金 | HRB400B | 1667 | 0.00072 | 0.0011 | 0.00027 | 0.00017 | 0 | 70000 | 0.0024 | 0.013 | 0.00031 | 0.00024 | 0.0036 | 0.468 | 0.0017 | 0.006 | 0.017 | NULL | 0.032 | 0.0049 | 0.0027 | 0.0029 | 0 | NULL | NULL | NULL | 0 | 0 | 8 | 0 | 0 | 25 | 50 | 0 | 0 | 0 | 0 | 0 | 68 | 0 | 0 | 132 | 0 | 117.6 | 104.9575 | 1.120454 | 833 | 0 | #DIV/0!
7A06836 | 低合金 | HRB400B | 1651 | 0.0003 | 0.0005 | 0.00043 | 0.00016 | 0.003 | 71750 | 0.0023 | 0.0135 | 0.00035 | 0.00029 | 0.0038 | 0.469 | 0.0017 | 0.01 | 0.025 | NULL | 0.038 | 0.0053 | 0.003 | 0.0035 | 0 | NULL | NULL | NULL | 0 | 0 | 4 | 0 | 0 | 40 | 75 | 0 | 0 | 0 | 0 | 0 | 85 | 0 | 1450 | 132 | 0 | 143.5 | 145.974 | 0.9830518 | 932.75 | 962.8 | 0.9687889
7A06835 | 低合金 | HRB400B | 1648 | 0.00066 | 0.0011 | 0.00029 | 0.00021 | 0.004 | 74750 | 0.0024 | 0.0128 | 0.0003 | 0.00022 | 0.0036 | 0.465 | 0.002 | 0.004 | 0.01 | NULL | 0.033 | 0.004 | 0.0017 | 0.0022 | 0 | NULL | NULL | NULL | 0 | 0 | 4 | 0 | 0 | 40 | 25 | 0 | 0 | 0 | 0 | 0 | 68 | 0 | 1450 | 132 | 0 | 130.065 | 129.654 | 1.00317 | 874.575 | 962.8 | 0.9083662
7A06834 | 低合金 | HRB400B | 1677 | 0.00073 | 0.0013 | 0.00028 | 0.00032 | 0.003 | 71700 | 0.0024 | 0.0135 | 0.00028 | 0.00024 | 0.0037 | 0.477 | 0.0017 | 0.005 | 0.018 | NULL | 0.032 | 0.0045 | 0.0023 | 0.0023 | 0 | NULL | NULL | NULL | 0 | 0 | 4 | 0 | 0 | 40 | 25 | 0 | 0 | 0 | 0 | 0 | 68 | 0 | 1480 | 132 | 0 | 119.739 | 130.164 | 0.9199087 | 874.74 | 982.72 | 0.8901213
7A06833 | 低合金 | HRB400B | 1656 | 0.00054 | 0.0014 | 0.00036 | 0.00033 | 0.002 | 76100 | 0.0023 | 0.0134 | 0.00038 | 0.00032 | 0.0036 | 0.465 | 0.002 | 0.005 | 0.011 | NULL | 0.033 | 0.0051 | 0.0028 | 0.0021 | 0 | NULL | NULL | NULL | 0 | 0 | 32 | 0 | 0 | 0 | 50 | 0 | 0 | 0 | 0 | 0 | 80 | 0 | 1530 | 132 | 0 | 133.936 | 142.41 | 0.9404958 | 913.2 | 1015.92 | 0.8988897
7A06832 | 低合金 | HRB400B | 1672 | 0.00049 | 0.0014 | 0.00037 | 0.00027 | 0.003 | 72250 | 0.0023 | 0.0128 | 0.00026 | 0.00018 | 0.0035 | 0.454 | 0.0012 | 0.006 | 0.011 | NULL | 0.033 | 0.0053 | 0.003 | 0.0024 | 0 | NULL | NULL | NULL | 0 | 0 | 31 | 0 | 0 | 0 | 50 | 0 | 0 | 0 | 0 | 0 | 85 | 0 | 1540 | 132 | 0 | 130.7725 | 147.38 | 0.8873151 | 823.65 | 1022.56 | 0.8054784
7A06831 | 低合金 | HRB400B | 0 | 0.00019 | 0.0005 | 0.00027 | 0.00015 | 0.003 | 73000 | 0.0024 | 0.0129 | 0.00027 | 0.00019 | 0.0036 | 0.465 | 0.0012 | 0.006 | 0.012 | NULL | 0.032 | 0.0047 | 0.0024 | 0.0028 | 0 | NULL | NULL | NULL | 0 | 0 | 31 | 0 | 0 | 0 | 75 | 0 | 0 | 0 | 0 | 0 | 85 | 0 | 1560 | 132 | 0 | 161.33 | 147.72 | 1.092134 | 905.2 | 1035.84 | 0.8738801
7A06830 | 低合金 | HRB400B | 0 | 0.00041 | 0.0009 | 0.00031 | 0.00019 | 0.003 | 73000 | 0.0023 | 0.0135 | 0.00031 | 0.00022 | 0.0037 | 0.467 | 0.0017 | 0.006 | 0.011 | NULL | 0.033 | 0.0065 | 0.0041 | 0.0026 | 0 | NULL | NULL | NULL | 0 | 0 | 5 | 0 | 0 | 40 | 50 | 0 | 0 | 0 | 0 | 0 | 85 | 0 | 1520 | 132 | 0 | 137.97 | 147.164 | 0.9375255 | 919.8 | 1009.28 | 0.9113427
7A06829 | 低合金 | HRB400B | 1678 | 0.00033 | 0.0009 | 0.00026 | 0.00016 | 0.003 | 72600 | 0.0022 | 0.0132 | 0.00028 | 0.0002 | 0.0036 | 0.451 | 0.0017 | 0.006 | 0.011 | NULL | 0.033 | 0.0056 | 0.0033 | 0.0027 | 0 | NULL | NULL | NULL | 0 | 0 | 5 | 0 | 0 | 38 | 50 | 0 | 0 | 0 | 0 | 0 | 85 | 0 | 1460 | 132 | 0 | 135.762 | 146.1378 | 0.9289999 | 892.98 | 969.44 | 0.9211297
7A06828 | 低合金 | HRB400B | 1640 | 0.00101 | 0.001 | 0.00035 | 0.00012 | 0.002 | 70500 | 0.0023 | 0.0134 | 0.00027 | 0.00016 | 0.0038 | 0.465 | 0.0016 | 0.005 | 0.01 | NULL | 0.034 | 0.0052 | 0.003 | 0.0034 | 0 | NULL | NULL | NULL | 0 | 0 | 5 | 0 | 0 | 38 | 0 | 0 | 0 | 0 | 0 | 0 | 51 | 0 | 1450 | 132 | 20 | 90.945 | 117.8416 | 0.771756 | 874.2 | 962.8 | 0.9079767
7A06827 | 低合金 | HRB400B | 1651 | 0.00072 | 0.0006 | 0.00036 | 0.0001 | 0.002 | 70450 | 0.0024 | 0.0129 | 0.00032 | 0.00017 | 0.0035 | 0.466 | 0.0014 | 0.006 | 0.011 | NULL | 0.034 | 0.0053 | 0.0031 | 0.0026 | 0 | NULL | NULL | NULL | 0 | 0 | 5 | 0 | 0 | 38 | 25 | 0 | 0 | 0 | 0 | 0 | 68 | 0 | 1440 | 132 | 0 | 118.356 | 129.4778 | 0.9141026 | 866.535 | 956.16 | 0.9062657
7A06826 | 低合金 | HRB400B | 1656 | 0.00076 | 0.0007 | 0.00044 | 0.00012 | 0.002 | 71150 | 0.0023 | 0.0127 | 0.00033 | 0.00014 | 0.0035 | 0.453 | 0.0016 | 0.006 | 0.01 | NULL | 0.034 | 0.0046 | 0.0024 | 0.0023 | 0 | NULL | NULL | NULL | 0 | 0 | 5 | 0 | 0 | 28 | 25 | 0 | 0 | 0 | 0 | 0 | 68 | 0 | 1460 | 132 | 0 | 109.571 | 129.7868 | 0.8442384 | 853.8 | 969.44 | 0.8807146
7A06825 | 低合金 | HRB400B | 1661 | 0.00069 | 0.0007 | 0.00033 | 0.00016 | 0.002 | 69950 | 0.0023 | 0.0133 | 0.00033 | 0.0002 | 0.0037 | 0.463 | 0.0015 | 0.005 | 0.01 | NULL | 0.033 | 0.0055 | 0.0032 | 0.0035 | 0 | NULL | NULL | NULL | 0 | 0 | 10 | 0 | 0 | 30 | 25 | 0 | 0 | 0 | 0 | 0 | 68 | 0 | 1500 | 132 | 0 | 112.6195 | 130.473 | 0.8631633 | 881.37 | 996 | 0.8849096
7A06824 | 低合金 | HRB400B | 1667 | 0.00073 | 0.001 | 0.00025 | 0.00019 | 0.003 | 70300 | 0.0023 | 0.0133 | 0.00035 | 0.00023 | 0.0035 | 0.463 | 0.0016 | 0.004 | 0.011 | NULL | 0.031 | 0.005 | 0.0027 | 0.0022 | 0 | NULL | NULL | NULL | 0 | 0 | 10 | 0 | 0 | 30 | 25 | 0 | 0 | 0 | 0 | 0 | 51 | 0 | 1400 | 132 | 0 | 110.371 | 112.453 | 0.9814856 | 864.69 | 929.6 | 0.9301743
7A06823 | 低合金 | HRB400B | 1693 | 0.00072 | 0.001 | 0.00026 | 0.0002 | 0.003 | 69250 | 0.0024 | 0.0135 | 0.00027 | 0.00021 | 0.0039 | 0.478 | 0.002 | 0.004 | 0.01 | NULL | 0.034 | 0.0059 | 0.0036 | 0.0052 | 0 | NULL | NULL | NULL | 0 | 0 | 32 | 0 | 0 | 0 | 25 | 0 | 0 | 0 | 0 | 0 | 68 | 0 | 1420 | 132 | 0 | 116.34 | 129.02 | 0.9017207 | 865.625 | 942.88 | 0.9180649
7A06822 | 低合金 | HRB400B | 1656 | 0.00108 | 0.0013 | 0.00023 | 0.00033 | 0.003 | 75200 | 0.0024 | 0.0133 | 0.00028 | 0.00029 | 0.0037 | 0.473 | 0.0021 | 0.005 | 0.01 | NULL | 0.03 | 0.0047 | 0.0024 | 0.0022 | 0 | NULL | NULL | NULL | 0 | 0 | 10 | 0 | 0 | 30 | 0 | 0 | 0 | 0 | 0 | 0 | 51 | 0 | 1430 | 132 | 20 | 99.264 | 117.4768 | 0.8449665 | 902.4 | 949.52 | 0.9503749
7A06821 | 低合金 | HRB400B | 1672 | 0.00077 | 0.0007 | 0.00024 | 0.00016 | 0.003 | 72300 | 0.0024 | 0.0134 | 0.00028 | 0.00024 | 0.0035 | 0.476 | 0.0023 | 0.005 | 0.011 | NULL | 0.033 | 0.0057 | 0.0034 | 0.0027 | 0 | NULL | NULL | NULL | 0 | 0 | 10 | 0 | 0 | 30 | 25 | 0 | 0 | 0 | 0 | 0 | 51 | 0 | 1460 | 132 | 0 | 117.849 | 113.473 | 1.038564 | 918.21 | 969.44 | 0.9471551
7A06820 | 低合金 | HRB400B | 1647 | 0.0008 | 0.0006 | 0.00032 | 0.00013 | 0.003 | 70400 | 0.0023 | 0.0133 | 0.00034 | 0.00018 | 0.0038 | 0.466 | 0.0026 | 0.006 | 0.015 | NULL | 0.035 | 0.0047 | 0.0025 | 0.004 | 0 | NULL | NULL | NULL | 0 | 0 | 10 | 0 | 0 | 30 | 25 | 0 | 0 | 0 | 0 | 0 | 51 | 0 | 1460 | 132 | 0 | 105.6 | 113.473 | 0.9306179 | 894.08 | 969.44 | 0.9222644
7A06819 | 低合金 | HRB400B | 1677 | 0.00077 | 0.0008 | 0.00025 | 0.00023 | 0.003 | 70450 | 0.0023 | 0.0131 | 0.00025 | 0.00024 | 0.0035 | 0.461 | 0.002 | 0.005 | 0.012 | NULL | 0.033 | 0.0045 | 0.0023 | 0.0026 | 0 | NULL | NULL | NULL | 0 | 0 | 10 | 0 | 0 | 30 | 25 | 0 | 0 | 200 | 0 | 0 | 54 | 0 | 1260 | 132 | 0 | 107.7885 | 116.353 | 0.9263921 | 866.535 | 969.44 | 0.8938511
7A06818 | 低合金 | HRB400B | 1683 | 0.00086 | 0.0009 | 0.00023 | 0.00021 | 0.003 | 75200 | 0.0024 | 0.0131 | 0.00024 | 0.00024 | 0.0036 | 0.471 | 0.0022 | 0.005 | 0.011 | NULL | 0.033 | 0.0052 | 0.0029 | 0.0026 | 0 | NULL | NULL | NULL | 0 | 0 | 10 | 0 | 0 | 30 | 25 | 0 | 0 | 200 | 0 | 0 | 51 | 0 | 1300 | 132 | 0 | 115.808 | 114.153 | 1.014498 | 917.44 | 996 | 0.9211245
7A06817 | 低合金 | HRB400B | 1618 | 0.00093 | 0.0006 | 0.00037 | 0.00016 | 0.003 | 71700 | 0.0024 | 0.0129 | 0.00033 | 0.00019 | 0.0035 | 0.466 | 0.0018 | 0.005 | 0.012 | NULL | 0.034 | 0.0046 | 0.0024 | 0.0026 | 0 | NULL | NULL | NULL | 0 | 0 | 10 | 0 | 0 | 30 | 25 | 0 | 0 | 200 | 0 | 0 | 68 | 0 | 1280 | 132 | 0 | 105.399 | 130.133 | 0.8099329 | 881.91 | 982.72 | 0.8974174
7A06816 | 低合金 | HRB400B | 1805 | 0.00077 | 0.0011 | 0.00027 | 0.00027 | 0.003 | 74050 | 0.0023 | 0.0131 | 0.00029 | 0.00029 | 0.0035 | 0.461 | 0.0023 | 0.005 | 0.011 | NULL | 0.031 | 0.0046 | 0.0024 | 0.0025 | 0 | NULL | NULL | NULL | 0 | 0 | 10 | 0 | 0 | 30 | 25 | 0 | 0 | 200 | 0 | 0 | 51 | 0 | 1280 | 132 | 0 | 113.2965 | 113.813 | 0.9954619 | 888.6 | 982.72 | 0.904225
7A06815 | 低合金 | HRB400B | 1672 | 0.00076 | 0.0008 | 0.00029 | 0.00018 | 0.003 | 72000 | 0.0024 | 0.0131 | 0.00031 | 0.00021 | 0.0036 | 0.47 | 0.0018 | 0.005 | 0.011 | NULL | 0.031 | 0.004 | 0.0018 | 0.0025 | 0 | NULL | NULL | NULL | 0 | 0 | 9 | 0 | 0 | 29 | 25 | 0 | 0 | 200 | 0 | 0 | 54 | 0 | 1270 | 132 | 0 | 118.08 | 116.5199 | 1.013389 | 885.6 | 976.08 | 0.9073027
7A06814 | 低合金 | HRB400B | 1647 | 0.00042 | 0.0009 | 0.00025 | 0.00019 | 0.003 | 72900 | 0.0023 | 0.0133 | 0.00034 | 0.00024 | 0.0036 | 0.465 | 0.0023 | 0.006 | 0.012 | NULL | 0.033 | 0.0051 | 0.0028 | 0.0027 | 0 | NULL | NULL | NULL | 0 | 0 | 10 | 0 | 0 | 30 | 50 | 0 | 0 | 200 | 0 | 0 | 95 | 0 | 1330 | 88 | 0 | 137.052 | 143.703 | 0.953717 | 903.96 | 1015.92 | 0.8897945
7A06813 | 低合金 | HRB400B | 1659 | 0.0008 | 0.0012 | 0.00024 | 0.00026 | 0.003 | 73150 | 0.0024 | 0.0135 | 0.00028 | 0.00029 | 0.0036 | 0.478 | 0.0023 | 0.006 | 0.011 | NULL | 0.033 | 0.0046 | 0.0023 | 0.0026 | 0 | NULL | NULL | NULL | 0 | 0 | 10 | 0 | 0 | 32 | 25 | 0 | 0 | 200 | 0 | 0 | 75 | 0 | 1300 | 88 | 0 | 117.04 | 123.9992 | 0.9438771 | 899.745 | 996 | 0.9033584
7A06812 | 低合金 | HRB400B | 1672 | 0.00059 | 0.0011 | 0.00025 | 0.00025 | 0.003 | 74000 | 0.0023 | 0.0138 | 0.00027 | 0.00029 | 0.0036 | 0.474 | 0.0025 | 0.006 | 0.013 | NULL | 0.034 | 0.0041 | 0.0019 | 0.0036 | 0 | NULL | NULL | NULL | 0 | 0 | 10 | 0 | 0 | 32 | 50 | 0 | 0 | 200 | 0 | 0 | 90 | 0 | 1370 | 88 | 0 | 126.54 | 139.5892 | 0.9065171 | 939.8 | 1042.48 | 0.9015041
7A06811 | 低合金 | HRB400B | 1657 | 0.00052 | 0.0009 | 0.00023 | 0.00018 | 0.003 | 75650 | 0.0024 | 0.0134 | 0.00028 | 0.00023 | 0.0039 | 0.475 | 0.0021 | 0.005 | 0.012 | NULL | 0.033 | 0.0047 | 0.0025 | 0.0029 | 0 | NULL | NULL | NULL | 0 | 0 | 10 | 0 | 0 | 33 | 50 | 0 | 0 | 200 | 0 | 0 | 93 | 0 | 1340 | 88 | 0 | 142.222 | 141.9623 | 1.001829 | 945.625 | 1022.56 | 0.9247624
7A06810 | 低合金 | HRB400B | 1687 | 0.00119 | 0.0014 | 0.00026 | 0.00021 | 0.003 | 68300 | 0.0023 | 0.0132 | 0.00024 | 0.00025 | 0.0035 | 0.462 | 0.002 | 0.006 | 0.01 | NULL | 0.033 | 0.0052 | 0.0029 | 0.0028 | 0 | NULL | NULL | NULL | 0 | 0 | 10 | 0 | 0 | 30 | 0 | 0 | 0 | 200 | 0 | 0 | 40 | 0 | 1300 | 88 | 20 | 75.813 | 94.90685 | 0.7988149 | 805.94 | 996 | 0.8091767
7A06809 | 低合金 | HRB400B | 1664 | 0.00104 | 0.0014 | 0.00022 | 0.00021 | 0.003 | 72800 | 0.0022 | 0.0132 | 0.00025 | 0.00026 | 0.0035 | 0.453 | 0.0022 | 0.006 | 0.012 | NULL | 0.035 | 0.0047 | 0.0025 | 0.003 | 0 | NULL | NULL | NULL | 0 | 0 | 10 | 0 | 0 | 30 | 0 | 0 | 0 | 200 | 0 | 0 | 51 | 0 | 1270 | 88 | 20 | 84.448 | 104.9568 | 0.8045973 | 859.04 | 976.08 | 0.8800918
7A06808 | 低合金 | HRB400B | 1669 | 0.00069 | 0.0014 | 0.00024 | 0.00026 | 0.003 | 72000 | 0.0023 | 0.0134 | 0.00027 | 0.0003 | 0.0034 | 0.467 | 0.0024 | 0.006 | 0.012 | NULL | 0.036 | 0.0038 | 0.0016 | 0.0031 | 0 | NULL | NULL | NULL | 0 | 0 | 10 | 0 | 0 | 31 | 25 | 0 | 0 | 200 | 0 | 0 | 80 | 0 | 1260 | 88 | 0 | 115.92 | 128.1161 | 0.9048043 | 864 | 969.44 | 0.8912362
7A06807 | 低合金 | HRB400B | 1669 | 0.00071 | 0.0013 | 0.00033 | 0.00027 | 0.003 | 72150 | 0.0022 | 0.0133 | 0.00027 | 0.0003 | 0.0034 | 0.455 | 0.0025 | 0.007 | 0.011 | NULL | 0.034 | 0.0046 | 0.0023 | 0.0028 | 0 | NULL | NULL | NULL | 0 | 0 | 10 | 0 | 0 | 30 | 25 | 0 | 0 | 200 | 0 | 0 | 80 | 0 | 1300 | 88 | 0 | 107.5035 | 128.793 | 0.8346999 | 865.8 | 996 | 0.8692771
7A06806 | 低合金 | HRB400B | 0 | 0.00074 | 0.0009 | 0.00027 | 0.00013 | 0.003 | 71750 | 0.0023 | 0.0137 | 0.00027 | 0.00021 | 0.0036 | 0.471 | 0.0021 | 0.005 | 0.01 | NULL | 0.034 | 0.0044 | 0.0022 | 0.0024 | 0 | NULL | NULL | NULL | 0 | 0 | 10 | 0 | 0 | 30 | 25 | 0 | 0 | 200 | 0 | 0 | 80 | 0 | 1280 | 88 | 0 | 111.93 | 128.453 | 0.8713693 | 918.4 | 982.72 | 0.934549
7A06805 | 低合金 | HRB400B | 1675 | 0.0006 | 0.0011 | 0.00027 | 0.00021 | 0.003 | 71050 | 0.0023 | 0.0135 | 0.00027 | 0.00025 | 0.0035 | 0.467 | 0.0021 | 0.005 | 0.011 | NULL | 0.033 | 0.0048 | 0.0025 | 0.0025 | 0 | NULL | NULL | NULL | 10 | 0 | 0 | 0 | 0 | 31 | 25 | 0 | 0 | 200 | 0 | 0 | 85 | 0 | 1300 | 88 | 0 | 120.785 | 133.5961 | 0.9041057 | 881.02 | 996 | 0.8845582
7A06804 | 低合金 | HRB400B | 1663 | 0.001 | 0.0016 | 0.00028 | 0.0002 | 0.004 | 71500 | 0.0022 | 0.0133 | 0.00032 | 0.00021 | 0.0035 | 0.455 | 0.0024 | 0.009 | 0.012 | NULL | 0.034 | 0.0051 | 0.0028 | 0.0028 | 0 | NULL | NULL | NULL | 0 | 0 | 10 | 0 | 0 | 31 | 0 | 0 | 0 | 200 | 0 | 0 | 51 | 0 | 1300 | 88 | 20 | 85.8 | 105.4699 | 0.8135019 | 836.55 | 996 | 0.8399096
7A06803 | 低合金 | HRB400B | 0 | 0.00088 | 0.0011 | 0.00027 | 0.00013 | 0.003 | 69000 | 0.0022 | 0.0142 | 0.00026 | 0.00017 | 0.0038 | 0.47 | 0.002 | 0.005 | 0.01 | NULL | 0.036 | 0.0044 | 0.0022 | 0.0023 | 0 | NULL | NULL | NULL | 0 | 0 | 10 | 0 | 0 | 32 | 0 | 0 | 0 | 200 | 0 | 0 | 60 | 0 | 1280 | 88 | 20 | 91.08 | 113.773 | 0.8005411 | 903.9 | 982.72 | 0.919794
7A06802 | 低合金 | HRB400B | 1657 | 0.00069 | 0.0008 | 0.00032 | 0.00012 | 0.003 | 77900 | 0.0022 | 0.0134 | 0.00031 | 0.0002 | 0.0035 | 0.456 | 0.0018 | 0.007 | 0.011 | NULL | 0.035 | 0.0051 | 0.0028 | 0.0023 | 0 | NULL | NULL | NULL | 0 | 0 | 11 | 0 | 0 | 33 | 25 | 0 | 0 | 200 | 0 | 0 | 75 | 0 | 1330 | 88 | 0 | 117.629 | 124.5123 | 0.9447179 | 981.54 | 1015.92 | 0.9661588
7A06801 | 低合金 | HRB400B | 1651 | 0.00078 | 0.0014 | 0.00036 | 0.00034 | 0.003 | 67050 | 0.0024 | 0.0139 | 0.00026 | 0.00017 | 0.0038 | 0.484 | 0.0019 | 0.005 | 0.011 | NULL | 0.034 | 0.0049 | 0.0027 | 0.0026 | 0 | NULL | NULL | NULL | 0 | 0 | 10 | 0 | 0 | 30 | 25 | 0 | 0 | 200 | 0 | 0 | 68 | 0 | 1310 | 88 | 0 | 108.621 | 117.443 | 0.9248827 | 838.125 | 1002.64 | 0.8359182
7A06800 | 低合金 | HRB400B | 1624 | 0.00053 | 0.0009 | 0.00031 | 0.00018 | 0.003 | 74050 | 0.0023 | 0.013 | 0.00028 | 0.00018 | 0.0033 | 0.458 | 0.0017 | 0.005 | 0.011 | NULL | 0.033 | 0.0051 | 0.0029 | 0.0018 | 0 | NULL | NULL | NULL | 0 | 0 | 10 | 0 | 0 | 32 | 50 | 0 | 0 | 200 | 0 | 0 | 102 | 0 | 1320 | 88 | 0 | 131.0685 | 150.2592 | 0.8722827 | 896.005 | 1009.28 | 0.8877665
7A06799 | 低合金 | HRB400B | 1669 | 0.0014 | 0.001 | 0.00023 | 0.00026 | 0.003 | 73100 | 0.0023 | 0.0137 | 0.00026 | 0.00028 | 0.0037 | 0.471 | 0.0021 | 0.01 | 0.012 | 0 | 0.035 | 0.0068 | 0.0042 | 0.0016 | 0.001 | NULL | NULL | NULL | 0 | 0 | 10 | 0 | 0 | 32 | 0 | 0 | 0 | 300 | 0 | 0 | 34 | 1278 | 0 | 88 | 20 | 65.79 | 90.47905 | 0.7271297 | 928.37 | 1047.792 | 0.8860251
7A06798 | 低合金 | HRB400B | 1673 | 0.00063 | 0.0011 | 0.00024 | 0.00025 | 0.002 | 73850 | 0.0023 | 0.013 | 0.00029 | 0.00029 | 0.0034 | 0.458 | 0.0019 | 0.005 | 0.011 | 0 | 0.033 | 0.0053 | 0.0033 | 0 | 0.001 | NULL | NULL | NULL | 0 | 0 | 10 | 0 | 0 | 33 | 25 | 0 | 0 | 300 | 0 | 0 | 85 | 0 | 1200 | 88 | 0 | 123.3295 | 133.6023 | 0.9231091 | 878.815 | 996 | 0.8823444
7A06797 | 低合金 | HRB400B | 1682 | 0.00097 | 0.0007 | 0.00026 | 0.00017 | 0.002 | 75150 | 0.0023 | 0.0131 | 0.00027 | 0.00027 | 0.0034 | 0.46 | 0.0018 | 0.006 | 0.012 | 0 | 0.033 | 0.0062 | 0.0039 | 0.0017 | 0.001 | NULL | NULL | NULL | 0 | 0 | 11 | 0 | 0 | 33 | 0 | 0 | 0 | 300 | 0 | 0 | 51 | 0 | 1270 | 88 | 20 | 99.9495 | 106.6661 | 0.9370311 | 931.86 | 1042.48 | 0.8938877
7A06796 | 低合金 | HRB400B | 1672 | 0.00071 | 0.0012 | 0.00021 | 0.00018 | 0.002 | 75900 | 0.0023 | 0.0131 | 0.00028 | 0.00022 | 0.0036 | 0.46 | 0.0017 | 0.007 | 0.011 | 0 | 0.034 | 0.0065 | 0.004 | 0.0005 | 0.001 | NULL | NULL | NULL | 0 | 0 | 12 | 0 | 0 | 33 | 25 | 0 | 0 | 300 | 0 | 0 | 85 | 1285 | 0 | 88 | 0 | 120.681 | 135.0473 | 0.8936202 | 903.21 | 1052.44 | 0.8582057
7A06795 | 低合金 | HRB400B | 1679 | 0.00061 | 0.0011 | 0.00033 | 0.00029 | 0.002 | 74000 | 0.0024 | 0.0133 | 0.00032 | 0.00029 | 0.0035 | 0.474 | 0.0023 | 0.009 | 0.009 | 0 | 0.034 | 0.0064 | 0.004 | 0.001 | 0.001 | NULL | NULL | NULL | 0 | 0 | 10 | 0 | 0 | 32 | 25 | 0 | 0 | 300 | 0 | 0 | 85 | 1215 | 0 | 88 | 0 | 132.46 | 133.8542 | 0.9895842 | 902.8 | 1005.96 | 0.8974512
7A06794 | 低合金 | HRB400B | 1682 | 0.00067 | 0.001 | 0.00038 | 0.00013 | 0.002 | 70450 | 0.0023 | 0.0129 | 0.00034 | 0.0002 | 0.0035 | 0.457 | 0.0019 | 0.009 | 0.009 | 0 | 0.034 | 0.0064 | 0.004 | 0.0002 | 0.001 | NULL | NULL | NULL | 0 | 0 | 10 | 0 | 0 | 30 | 25 | 0 | 0 | 300 | 0 | 0 | 51 | 1124 | 0 | 88 | 0 | 114.8335 | 99.661 | 1.152241 | 838.355 | 945.536 | 0.8866452
7A06793 | 低合金 | HRB400B | 1682 | 0.00082 | 0.0006 | 0.00031 | 0.00014 | 0.002 | 75500 | 0.0023 | 0.0131 | 0.00031 | 0.00023 | 0.0034 | 0.46 | 0.0018 | 0.007 | 0.01 | 0 | 0.034 | 0.0057 | 0.0036 | 0 | 0.001 | NULL | NULL | NULL | 0 | 0 | 10 | 0 | 0 | 30 | 0 | 0 | 0 | 300 | 0 | 0 | 68 | 0 | 1213 | 88 | 20 | 111.74 | 122.0078 | 0.9158427 | 943.75 | 1004.632 | 0.9393987
7A06792 | 低合金 | HRB400B | 1689 | 0.00092 | 0.0012 | 0.00028 | 0.00027 | 0.002 | 75500 | 0.0024 | 0.0134 | 0.00028 | 0.00028 | 0.0033 | 0.475 | 0.0017 | 0.006 | 0.012 | 0 | 0.035 | 0.0058 | 0.0036 | 0 | 0.001 | NULL | NULL | NULL | 0 | 0 | 11 | 0 | 0 | 32 | 0 | 0 | 0 | 300 | 0 | 0 | 51 | 0 | 1220 | 88 | 20 | 111.74 | 105.813 | 1.056013 | 921.1 | 1009.28 | 0.9126308
7A06791 | 低合金 | HRB400B | 1667 | 0.00069 | 0.001 | 0.00022 | 0.00016 | 0.002 | 77700 | 0.0023 | 0.0128 | 0.0003 | 0.00025 | 0.0033 | 0.454 | 0.0015 | 0.007 | 0.01 | 0 | 0.034 | 0.0051 | 0.0032 | 0 | 0.001 | NULL | NULL | NULL | 0 | 0 | 11 | 0 | 0 | 32 | 25 | 0 | 0 | 300 | 0 | 0 | 68 | 1230 | 0 | 88 | 0 | 125.097 | 117.7892 | 1.062041 | 916.86 | 1015.92 | 0.9024923
7A06790 | 低合金 | HRB400B | 1656 | 0.0004 | 0.0008 | 0.00029 | 0.00011 | 0.002 | 73600 | 0.0024 | 0.013 | 0.0003 | 0.00018 | 0.0034 | 0.468 | 0.0014 | 0.006 | 0.011 | 0 | 0.034 | 0.0053 | 0.0033 | 0.0003 | 0.001 | NULL | NULL | NULL | 0 | 0 | 11 | 0 | 0 | 32 | 50 | 0 | 0 | 300 | 0 | 0 | 85 | 1226 | 0 | 88 | 0 | 147.2 | 134.0412 | 1.09817 | 897.92 | 1013.264 | 0.8861659
7A06789 | 低合金 | HRB400B | 1647 | 0.00042 | 0.0008 | 0.00029 | 0.00016 | 0.003 | 74250 | 0.0023 | 0.0129 | 0.00032 | 0.00021 | 0.0035 | 0.457 | 0.0018 | 0.008 | 0.012 | 0 | 0.036 | 0.0056 | 0.0035 | 0.0015 | 0.001 | NULL | NULL | NULL | 0 | 0 | 11 | 0 | 0 | 32 | 25 | 0 | 0 | 300 | 0 | 0 | 68 | 1252 | 0 | 88 | 0 | 139.59 | 118.1632 | 1.181332 | 898.425 | 1030.528 | 0.8718104
7A06788 | 低合金 | HRB400B | 1720 | 0.00035 | 0.0009 | 0.00025 | 0.00026 | 0.002 | 73200 | 0.0024 | 0.0133 | 0.00027 | 0.00025 | 0.0037 | 0.473 | 0.0015 | 0.009 | 0.011 | 0 | 0.036 | 0.0065 | 0.004 | 0.0011 | 0.001 | NULL | NULL | NULL | 0 | 0 | 32 | 0 | 0 | 0 | 50 | 0 | 0 | 0 | 0 | 0 | 102 | 1544 | 0 | 88 | 0 | 150.06 | 150.568 | 0.9966261 | 907.68 | 1025.216 | 0.8853549
7A06787 | 低合金 | HRB400B | 1655 | 0.00061 | 0.0009 | 0.00028 | 0.00016 | 0.002 | 74700 | 0.0024 | 0.0134 | 0.00029 | 0.0002 | 0.0038 | 0.474 | 0.0016 | 0.006 | 0.011 | 0 | 0.032 | 0.0053 | 0.0033 | 0 | 0.001 | NULL | NULL | NULL | 0 | 0 | 9 | 0 | 0 | 29 | 25 | 0 | 0 | 200 | 0 | 0 | 68 | 0 | 1260 | 132 | 0 | 133.713 | 129.7899 | 1.030227 | 933.75 | 969.44 | 0.9631849
7A06786 | 低合金 | HRB400B | 1638 | 0.00101 | 0.0006 | 0.00044 | 0.00011 | 0.002 | 70800 | 0.0023 | 0.0131 | 0.00031 | 0.00015 | 0.0037 | 0.458 | 0.0014 | 0.001 | 0.011 | 0 | 0.032 | 0.0065 | 0.0041 | 0.0002 | 0.001 | NULL | NULL | NULL | 0 | 0 | 9 | 0 | 0 | 28 | 25 | 0 | 0 | 200 | 0 | 0 | 51 | 0 | 1320 | 132 | 0 | 91.332 | 114.4868 | 0.7977514 | 885 | 1009.28 | 0.8768627
7A06785 | 低合金 | HRB400B | 1678 | 0.00076 | 0.0009 | 0.00027 | 0.00015 | 0.003 | 68500 | 0.0023 | 0.0132 | 0.00032 | 0.00021 | 0.0039 | 0.46 | 0.0015 | 0 | 0.009 | 0 | 0.032 | 0.0052 | 0.0033 | 0 | 0.001 | NULL | NULL | NULL | 0 | 0 | 9 | 0 | 0 | 28 | 25 | 0 | 0 | 200 | 0 | 0 | 68 | 0 | 1200 | 132 | 0 | 105.49 | 128.7668 | 0.8192329 | 842.55 | 929.6 | 0.9063576
7A06784 | 低合金 | HRB400B | 1664 | 0.00075 | 0.0011 | 0.00029 | 0.00022 | 0.003 | 72900 | 0.0022 | 0.0132 | 0.00026 | 0.00023 | 0.0038 | 0.451 | 0.0015 | 0 | 0.012 | 0 | 0.033 | 0.0054 | 0.0034 | 0 | 0.001 | NULL | NULL | NULL | 0 | 0 | 4 | 0 | 0 | 38 | 25 | 0 | 0 | 200 | 0 | 0 | 68 | 0 | 1290 | 132 | 0 | 105.705 | 130.3278 | 0.8110702 | 882.09 | 989.36 | 0.8915764
7A06783 | 低合金 | HRB400B | 1687 | 0.00078 | 0.0013 | 0.00026 | 0.00033 | 0.003 | 74000 | 0.0022 | 0.0133 | 0.00025 | 0.0003 | 0.0037 | 0.453 | 0.002 | 0 | 0.012 | 0 | 0.035 | 0.0052 | 0.0032 | 0.0001 | 0.001 | NULL | NULL | NULL | 0 | 0 | 4 | 0 | 0 | 38 | 25 | 0 | 0 | 200 | 0 | 0 | 51 | 0 | 1290 | 132 | 0 | 105.08 | 114.0078 | 0.9216913 | 888 | 989.36 | 0.8975499
7A06782 | 低合金 | HRB400B | 1671 | 0.00094 | 0.0012 | 0.00023 | 0.00028 | 0.003 | 72500 | 0.0024 | 0.0132 | 0.00025 | 0.00026 | 0.0038 | 0.471 | 0.0016 | 0 | 0.012 | 0 | 0.034 | 0.0063 | 0.0039 | 0 | 0.001 | NULL | NULL | NULL | 0 | 0 | 4 | 0 | 0 | 38 | 0 | 0 | 0 | 200 | 0 | 0 | 51 | 0 | 1270 | 132 | 20 | 105.85 | 118.1816 | 0.8956551 | 870 | 976.08 | 0.8913204
7A06781 | 低合金 | HRB400B | 1667 | 0.00077 | 0.0012 | 0.00034 | 0.00032 | 0.005 | 72850 | 0.0024 | 0.0131 | 0.00034 | 0.00033 | 0.0038 | 0.47 | 0.002 | 0 | 0.01 | 0 | 0.035 | 0.0053 | 0.0033 | 0 | 0.001 | NULL | NULL | NULL | 0 | 0 | 4 | 0 | 0 | 39 | 25 | 0 | 0 | 200 | 0 | 0 | 68 | 0 | 1290 | 132 | 0 | 118.7455 | 130.3309 | 0.9111078 | 866.915 | 989.36 | 0.8762382
7A06780 | 低合金 | HRB400B | 1670 | 0.0008 | 0.0011 | 0.00023 | 0.00017 | 0.003 | 74200 | 0.0024 | 0.0134 | 0.00027 | 0.00023 | 0.0037 | 0.475 | 0.0017 | 0.002 | 0.01 | 0 | 0.034 | 0.006 | 0.0037 | 0 | 0.001 | NULL | NULL | NULL | 0 | 0 | 4 | 0 | 0 | 39 | 25 | 0 | 0 | 200 | 0 | 0 | 51 | 0 | 1300 | 132 | 0 | 118.72 | 114.1809 | 1.039754 | 912.66 | 996 | 0.9163253
7A06779 | 低合金 | HRB400B | 1679 | 0.00076 | 0.0013 | 0.00024 | 0.00021 | 0.003 | 73800 | 0.0022 | 0.0132 | 0.00024 | 0.00025 | 0.0035 | 0.451 | 0.0019 | 0 | 0.01 | 0 | 0.035 | 0.0057 | 0.0036 | 0 | 0.001 | NULL | NULL | NULL | 0 | 0 | 4 | 0 | 0 | 39 | 25 | 0 | 0 | 200 | 0 | 0 | 68 | 0 | 1280 | 132 | 0 | 106.272 | 130.1609 | 0.8164664 | 878.22 | 982.72 | 0.8936625
7A06778 | 低合金 | HRB400B | 1654 | 0.0007 | 0.0007 | 0.0004 | 0.00012 | 0.003 | 75400 | 0.0023 | 0.0128 | 0.00033 | 0.00017 | 0.0035 | 0.453 | 0.0013 | 0.001 | 0.01 | 0 | 0.035 | 0.0079 | 0.005 | 0 | 0.001 | NULL | NULL | NULL | 0 | 0 | 32 | 0 | 0 | 0 | 50 | 0 | 0 | 200 | 0 | 0 | 68 | 0 | 1320 | 132 | 0 | 120.64 | 130.72 | 0.9228886 | 912.34 | 1009.28 | 0.9039513
7A06777 | 低合金 | HRB400B | 1687 | 0.00076 | 0.0011 | 0.00021 | 0.00021 | 0.003 | 70300 | 0.0021 | 0.014 | 0.00024 | 0.00028 | 0.0045 | 0.455 | 0.0016 | 0 | 0.01 | 0 | 0.035 | 0.0059 | 0.0037 | 0.0003 | 0.001 | NULL | NULL | NULL | 0 | 0 | 31 | 0 | 0 | 0 | 25 | 0 | 0 | 200 | 0 | 0 | 68 | 0 | 1320 | 132 | 0 | 94.202 | 130.72 | 0.7206395 | 906.87 | 1009.28 | 0.8985316
7A06776 | 低合金 | HRB400B | 1705 | 0.00076 | 0.0013 | 0.00017 | 0.00032 | 0.003 | 64200 | 0.0022 | 0.014 | 0.00022 | 0.00035 | 0.0044 | 0.465 | 0.0019 | 0 | 0.01 | 0 | 0.036 | 0.0073 | 0.0045 | 0.0004 | 0.001 | NULL | NULL | NULL | 0 | 0 | 33 | 0 | 0 | 0 | 25 | 0 | 0 | 200 | 0 | 0 | 68 | 0 | 1400 | 132 | 0 | 92.448 | 132.08 | 0.6999394 | 815.34 | 1062.4 | 0.7674511
7A06775 | 低合金 | HRB400B | 1653 | 0.00078 | 0.001 | 0.0002 | 0.00021 | 0.003 | 71750 | 0.0023 | 0.0137 | 0.00021 | 0.00024 | 0.0041 | 0.47 | 0.0017 | 0.001 | 0.011 | 0 | 0.035 | 0.0069 | 0.0043 | 0.0011 | 0.001 | NULL | NULL | NULL | 0 | 0 | 32 | 0 | 0 | 0 | 25 | 0 | 0 | 200 | 0 | 0 | 68 | 0 | 1340 | 132 | 0 | 109.06 | 131.06 | 0.832138 | 911.225 | 1022.56 | 0.8911213
7A06774 | 低合金 | HRB400B | 1694 | 0.00038 | 0.0011 | 0.00017 | 0.00023 | 0.003 | 71450 | 0.0023 | 0.0137 | 0.00022 | 0.00033 | 0.0037 | 0.469 | 0.0013 | 0.002 | 0.01 | 0 | 0.037 | 0.0061 | 0.0038 | 0.0007 | 0.001 | NULL | NULL | NULL | 0 | 0 | 32 | 0 | 0 | 0 | 0 | 75 | 0 | 0 | 0 | 0 | 85 | 0 | 1620 | 132 | 0 | 137.184 | 149.0205 | 0.9205713 | 900.27 | 1075.68 | 0.8369311
7A06773 | 低合金 | HRB400B | 1639 | 0.00063 | 0.001 | 0.00022 | 0.00018 | 0.003 | 72050 | 0.0022 | 0.013 | 0.00024 | 0.00021 | 0.0038 | 0.448 | 0.0017 | 0.002 | 0.011 | 0 | 0.034 | 0.0055 | 0.0034 | 0.0012 | 0.001 | NULL | NULL | NULL | 0 | 0 | 4 | 0 | 0 | 39 | 25 | 0 | 0 | 200 | 0 | 0 | 75 | 0 | 1260 | 132 | 0 | 113.1185 | 136.5409 | 0.8284587 | 864.6 | 969.44 | 0.8918551
7A06772 | 低合金 | HRB400B | 1652 | 0.00063 | 0.0011 | 0.00024 | 0.00036 | 0.003 | 71500 | 0.0023 | 0.013 | 0.00029 | 0.00035 | 0.0037 | 0.459 | 0.002 | 0.002 | 0.011 | 0 | 0.035 | 0.066 | 0.0549 | 0.0022 | 0.002 | NULL | NULL | NULL | 0 | 0 | 4 | 0 | 0 | 39 | 50 | 0 | 0 | 200 | 0 | 0 | 75 | 0 | 1220 | 132 | 0 | 119.405 | 135.8609 | 0.8788769 | 850.85 | 942.88 | 0.9023948
7A06771 | 低合金 | HRB400B | 1645 | 0.0006 | 0.0008 | 0.00027 | 0.00023 | 0.003 | 73400 | 0.0023 | 0.0136 | 0.00028 | 0.00023 | 0.0038 | 0.47 | 0.0023 | 0.006 | 0.012 | NULL | 0.032 | 0.004 | 0.0018 | 0.0037 | 0 | NULL | NULL | NULL | 0 | 0 | 4 | 0 | 0 | 40 | 50 | 0 | 0 | 200 | 0 | 0 | 75 | 0 | 1330 | 132 | 0 | 124.78 | 137.734 | 0.9059491 | 939.52 | 1015.92 | 0.9247972
7A06770 | 低合金 | HRB400B | 1641 | 0.00051 | 0.0007 | 0.00025 | 0.00014 | 0.003 | 68100 | 0.0024 | 0.0128 | 0.00028 | 0.00017 | 0.0036 | 0.466 | 0.0017 | 0.005 | 0.011 | NULL | 0.033 | 0.0051 | 0.0028 | 0.0034 | 0 | NULL | NULL | NULL | 0 | 0 | 4 | 0 | 0 | 41 | 50 | 0 | 0 | 200 | 0 | 0 | 85 | 0 | 1330 | 132 | 0 | 128.709 | 147.3371 | 0.8735682 | 824.01 | 1015.92 | 0.8110973
7A06769 | 低合金 | HRB400B | 1682 | 0.00065 | 0.0011 | 0.00022 | 0.0003 | 0.003 | 74850 | 0.0022 | 0.013 | 0.00025 | 0.00031 | 0.0035 | 0.455 | 0.0028 | 0.02 | 0.015 | NULL | 0.032 | 0.004 | 0.0018 | 0.0131 | 0 | NULL | NULL | NULL | 0 | 0 | 4 | 0 | 0 | 40 | 25 | 0 | 0 | 200 | 0 | 0 | 75 | 0 | 1310 | 132 | 0 | 116.0175 | 137.394 | 0.8444146 | 890.715 | 1002.64 | 0.8883697
7A06768 | 低合金 | HRB400B | 1658 | 0.0007 | 0.001 | 0.00025 | 0.00035 | 0.003 | 74550 | 0.0023 | 0.0134 | 0.00028 | 0.00031 | 0.0037 | 0.466 | 0.0021 | 0.004 | 0.01 | NULL | 0.032 | 0.005 | 0.0028 | 0.0032 | 0 | NULL | NULL | NULL | 0 | 0 | 4 | 0 | 0 | 41 | 25 | 0 | 0 | 200 | 0 | 0 | 68 | 0 | 1340 | 132 | 0 | 119.28 | 131.1871 | 0.9092357 | 924.42 | 1022.56 | 0.9040252
7A06767 | 低合金 | HRB400B | 1662 | 0 | 0 | 0 | 0 | 0.003 | 71000 | 0.0023 | 0.0128 | 0.00027 | 0.00019 | 0.0037 | 0.455 | 0.0017 | 0.005 | 0.01 | NULL | 0.033 | 0.0054 | 0.0032 | 0.003 | 0 | NULL | NULL | NULL | 0 | 0 | 4 | 0 | 0 | 39 | 25 | 0 | 0 | 0 | 0 | 0 | 68 | 0 | 1480 | 132 | 0 | 163.3 | 130.1609 | 1.254601 | 908.8 | 982.72 | 0.9247802
7A06766 | 低合金 | HRB400B | 1688 | 0.00075 | 0.0012 | 0.00024 | 0.00035 | 0 | 63500 | 0.0022 | 0.0133 | 0.00024 | 0.00035 | 0.0037 | 0.455 | 0.0024 | 0.005 | 0.011 | NULL | 0.031 | 0.0046 | 0.0024 | 0.0034 | 0 | NULL | NULL | NULL | 0 | 0 | 4 | 0 | 0 | 40 | 25 | 0 | 0 | 200 | 0 | 0 | 68 | 0 | 1300 | 132 | 0 | 92.075 | 130.504 | 0.7055339 | 768.35 | 996 | 0.7714357
7A06765 | 低合金 | HRB400B | 1666 | 0.0006 | 0.0009 | 0.00026 | 0.00018 | 0.003 | 73350 | 0.0023 | 0.0129 | 0.00026 | 0.00021 | 0.0037 | 0.457 | 0.0021 | 0.004 | 0.01 | NULL | 0.032 | 0.0044 | 0.0022 | 0.0026 | 0 | NULL | NULL | NULL | 0 | 0 | 4 | 0 | 0 | 40 | 25 | 0 | 0 | 200 | 0 | 0 | 95 | 0 | 1300 | 132 | 0 | 124.695 | 156.424 | 0.7971603 | 880.2 | 996 | 0.8837349
7A06764 | 低合金 | HRB400B | 0 | 0.00059 | 0.001 | 0.00017 | 0.00014 | 0.003 | 74800 | 0.0023 | 0.013 | 0.00023 | 0.00019 | 0.0037 | 0.458 | 0.002 | 0.004 | 0.01 | NULL | 0.031 | 0.0055 | 0.0033 | 0.003 | 0 | NULL | NULL | NULL | 0 | 0 | 4 | 0 | 0 | 40 | 50 | 0 | 0 | 200 | 0 | 0 | 0 | 0 | 1300 | 132 | 0 | 127.908 | 65.224 | 1.961057 | 897.6 | 996 | 0.9012048
7A06763 | 低合金 | HRB400B | 1648 | 0.00053 | 0.0009 | 0.00023 | 0.00013 | 0.003 | 75800 | 0.0023 | 0.0131 | 0.00027 | 0.00019 | 0.0037 | 0.46 | 0.0018 | 0.004 | 0.01 | NULL | 0.032 | 0.0046 | 0.0024 | 0.0029 | 0 | NULL | NULL | NULL | 0 | 0 | 4 | 0 | 0 | 40 | 50 | 0 | 0 | 200 | 0 | 0 | 80 | 0 | 1300 | 132 | 0 | 134.166 | 142.024 | 0.9446713 | 924.76 | 996 | 0.9284739
7A06762 | 低合金 | HRB400B | 0 | 0.00046 | 0.0008 | 0.00023 | 0.00013 | 0.003 | 73500 | 0.0022 | 0.013 | 0.00027 | 0.00019 | 0.0037 | 0.448 | 0.0017 | 0.005 | 0.01 | NULL | 0.032 | 0.1533 | 0.1227 | 0.0038 | 0 | NULL | NULL | NULL | 0 | 0 | 4 | 0 | 0 | 40 | 50 | 0 | 0 | 200 | 0 | 0 | 90 | 0 | 1300 | 132 | 0 | 127.89 | 151.624 | 0.8434681 | 896.7 | 996 | 0.9003012
7A06761 | 低合金 | HRB400B | 1803 | 0.0004 | 0.0008 | 0.00025 | 0.00016 | 0.003 | 77200 | 0.0023 | 0.0129 | 0.0003 | 0.00022 | 0.0036 | 0.457 | 0.002 | 0.005 | 0.01 | NULL | 0.032 | 0.004 | 0.0018 | 0.0035 | 0 | NULL | NULL | NULL | 0 | 0 | 5 | 0 | 0 | 41 | 50 | 0 | 0 | 200 | 0 | 0 | 90 | 0 | 1300 | 132 | 0 | 146.68 | 151.6271 | 0.9673732 | 934.12 | 996 | 0.9378715
7A06760 | 低合金 | HRB400B | 1802 | 0.00034 | 0.0008 | 0.00027 | 0.00022 | 0.003 | 71900 | 0.0023 | 0.0129 | 0.0003 | 0.00024 | 0.0037 | 0.457 | 0.0019 | 0.005 | 0.01 | NULL | 0.032 | 0.0053 | 0.003 | 0.0031 | 0 | NULL | NULL | NULL | 0 | 0 | 4 | 0 | 0 | 39 | 50 | 0 | 0 | 200 | 0 | 0 | 92 | 0 | 1300 | 132 | 0 | 140.924 | 153.5409 | 0.9178271 | 869.99 | 996 | 0.8734839
7A06759 | 低合金 | HRB400B | 1645 | 0.0004 | 0.0011 | 0.00033 | 0.00037 | 0.003 | 72200 | 0.0023 | 0.013 | 0.00029 | 0.00022 | 0.0035 | 0.458 | 0.0018 | 0.004 | 0.01 | NULL | 0.032 | 0.0038 | 0.0016 | 0.0027 | 0 | NULL | NULL | NULL | 0 | 0 | 4 | 0 | 0 | 39 | 50 | 0 | 0 | 200 | 0 | 0 | 93 | 0 | 1300 | 132 | 0 | 137.18 | 154.5009 | 0.8878913 | 859.18 | 996 | 0.8626305
7A06758 | 低合金 | HRB400B | 1665 | 0.00077 | 0.0011 | 0.00029 | 0.00015 | 0.003 | 72050 | 0.0024 | 0.0129 | 0.00031 | 0.00022 | 0.0037 | 0.467 | 0.0019 | 0.005 | 0.011 | NULL | 0.032 | 0.0047 | 0.0024 | 0.0031 | 0 | NULL | NULL | NULL | 0 | 0 | 4 | 0 | 0 | 39 | 25 | 0 | 0 | 0 | 0 | 0 | 68 | 1460 | 0 | 88 | 0 | 117.4415 | 116.6209 | 1.007036 | 850.19 | 969.44 | 0.8769908
7A06757 | 低合金 | HRB400B | 1655 | 0.00073 | 0.0012 | 0.00027 | 0.00024 | 0.003 | 75100 | 0.0023 | 0.013 | 0.00027 | 0.00023 | 0.0038 | 0.459 | 0.002 | 0.005 | 0.011 | NULL | 0.033 | 0.0054 | 0.0031 | 0.0028 | 0 | NULL | NULL | NULL | 0 | 0 | 5 | 0 | 0 | 40 | 25 | 0 | 0 | 0 | 0 | 0 | 68 | 1503 | 0 | 88 | 0 | 117.907 | 117.355 | 1.004704 | 886.18 | 997.992 | 0.887963
7A06756 | 低合金 | HRB400B | 1651 | 0.00063 | 0.0013 | 0.00026 | 0.00025 | 0.003 | 74350 | 0.0024 | 0.0139 | 0.00028 | 0.00028 | 0.004 | 0.484 | 0.0022 | 0.005 | 0.012 | NULL | 0.032 | 0.0085 | 0.0061 | 0.0025 | 0 | NULL | NULL | NULL | 0 | 0 | 32 | 0 | 0 | 0 | 0 | 50 | 0 | 0 | 0 | 0 | 68 | 1596 | 0 | 132 | 0 | 131.5995 | 132.199 | 0.9954652 | 936.81 | 1059.744 | 0.8839965
7A06755 | 低合金 | HRB400B | 1672 | 0.001 | 0.0014 | 0.00025 | 0.0002 | 0.003 | 74250 | 0.0024 | 0.0134 | 0.00028 | 0.00027 | 0.0039 | 0.475 | 0.0019 | 0.004 | 0.009 | NULL | 0.032 | 0.0081 | 0.0057 | 0.0025 | 0 | NULL | NULL | NULL | 0 | 0 | 31 | 0 | 0 | 0 | 0 | 25 | 0 | 0 | 0 | 0 | 34 | 1534 | 0 | 132 | 0 | 103.95 | 98.4115 | 1.056279 | 891 | 1018.576 | 0.8747506
7A06754 | 低合金 | HRB400B | 1678 | 0.00086 | 0.0016 | 0.00027 | 0.00029 | 0.003 | 75800 | 0.0023 | 0.0128 | 0.00027 | 0.00028 | 0.0035 | 0.455 | 0.002 | 0.005 | 0.01 | NULL | 0.032 | 0.004 | 0.0018 | 0.0027 | 0 | NULL | NULL | NULL | 0 | 0 | 5 | 0 | 0 | 40 | 0 | 0 | 0 | 0 | 0 | 0 | 68 | 1538 | 0 | 88 | 20 | 109.152 | 122.4638 | 0.8912998 | 848.96 | 1021.232 | 0.8313096
7A06753 | 低合金 | HRB400B | 1679 | 0.00091 | 0.0012 | 0.00021 | 0.0003 | 0.003 | 78800 | 0.0024 | 0.0128 | 0.00026 | 0.00025 | 0.0035 | 0.465 | 0.0019 | 0.006 | 0.01 | NULL | 0.032 | 0.0081 | 0.0057 | 0.0022 | 0 | NULL | NULL | NULL | 0 | 0 | 5 | 0 | 0 | 42 | 0 | 0 | 0 | 0 | 0 | 0 | 51 | 1547 | 0 | 132 | 20 | 117.412 | 119.503 | 0.9825022 | 914.08 | 1027.208 | 0.8898685
7A06752 | 低合金 | HRB400B | 1673 | 0.00083 | 0.0012 | 0.0003 | 0.00026 | 0.003 | 68150 | 0.0024 | 0.0129 | 0.00029 | 0.00027 | 0.0037 | 0.467 | 0.0021 | 0.005 | 0.011 | NULL | 0.032 | 0.0051 | 0.0028 | 0.0026 | 0 | NULL | NULL | NULL | 0 | 0 | 4 | 0 | 0 | 36 | 0 | 0 | 0 | 0 | 0 | 0 | 51 | 0 | 1348 | 132 | 20 | 106.9955 | 116.1014 | 0.9215691 | 797.355 | 895.072 | 0.8908278
7A06751 | 低合金 | HRB400B | 1675 | 0.00065 | 0.0009 | 0.00024 | 0.00017 | 0.003 | 75300 | 0.0023 | 0.0137 | 0.00032 | 0.00021 | 0.0042 | 0.471 | 0.0022 | 0.007 | 0.01 | NULL | 0.033 | 0.0039 | 0.0017 | 0.0033 | 0 | NULL | NULL | NULL | 0 | 0 | 31 | 0 | 0 | 0 | 0 | 50 | 0 | 0 | 0 | 0 | 85 | 0 | 1539 | 132 | 0 | 124.245 | 147.55 | 0.8420535 | 963.84 | 1021.896 | 0.943188
7A06750 | 低合金 | HRB400B | 1691 | 0.00074 | 0.0012 | 0.00024 | 0.00024 | 0.003 | 74300 | 0.0022 | 0.0136 | 0.00034 | 0.00028 | 0.004 | 0.46 | 0.0025 | 0.007 | 0.009 | NULL | 0.032 | 0.005 | 0.0027 | 0.003 | 0 | NULL | NULL | NULL | 0 | 0 | 31 | 0 | 0 | 0 | 25 | 0 | 0 | 0 | 0 | 0 | 68 | 0 | 1470 | 88 | 0 | 108.478 | 116.67 | 0.9297849 | 921.32 | 976.08 | 0.943898
7A06749 | 低合金 | HRB400B | 1661 | 0.00099 | 0.0011 | 0.0003 | 0.0002 | 0.002 | 76150 | 0.0024 | 0.013 | 0.00034 | 0.00024 | 0.0035 | 0.469 | 0.0023 | 0.008 | 0.011 | NULL | 0.032 | 0.0039 | 0.0017 | 0.0025 | 0 | NULL | NULL | NULL | 0 | 0 | 5 | 0 | 0 | 41 | 0 | 0 | 0 | 0 | 0 | 0 | 51 | 0 | 1531 | 88 | 20 | 107.3715 | 106.0279 | 1.012672 | 906.185 | 1016.584 | 0.891402
7A06748 | 低合金 | HRB400B | 1678 | 0.00033 | 0.0008 | 0.00029 | 0.00017 | 0.002 | 73500 | 0.0024 | 0.0132 | 0.00029 | 0.00025 | 0.0033 | 0.473 | 0.0021 | 0.005 | 0.014 | NULL | 0.034 | 0.0048 | 0.0025 | 0.0035 | 0 | NULL | NULL | NULL | 0 | 0 | 5 | 0 | 0 | 40 | 25 | 0 | 0 | 0 | 0 | 0 | 68 | 0 | 1515 | 88 | 0 | 152.145 | 117.559 | 1.294201 | 911.4 | 1005.96 | 0.9060002
7A06747 | 低合金 | HRB400B | 1676 | 0.00039 | 0.0009 | 0.00026 | 0.00025 | 0.002 | 75200 | 0.0023 | 0.0135 | 0.00028 | 0.00031 | 0.0035 | 0.467 | 0.002 | 0.006 | 0.012 | NULL | 0.033 | 0.0046 | 0.0024 | 0.0031 | 0 | NULL | NULL | NULL | 0 | 0 | 5 | 0 | 0 | 40 | 50 | 0 | 0 | 0 | 0 | 0 | 85 | 0 | 1600 | 88 | 0 | 143.632 | 135.324 | 1.061393 | 947.52 | 1062.4 | 0.8918675
7A06746 | 低合金 | HRB400B | 1672 | 0.00033 | 0.0009 | 0.00024 | 0.0003 | 0.002 | 75950 | 0.0022 | 0.0134 | 0.00028 | 0.00031 | 0.0037 | 0.456 | 0.0023 | 0.006 | 0.013 | NULL | 0.033 | 0.0045 | 0.0023 | 0.0032 | 0 | NULL | NULL | NULL | 0 | 0 | 5 | 0 | 0 | 41 | 50 | 0 | 0 | 0 | 0 | 0 | 102 | 0 | 1539 | 88 | 0 | 142.0265 | 150.6101 | 0.9430078 | 949.375 | 1021.896 | 0.9290329
7A06745 | 低合金 | HRB400B | 1715 | 0.00022 | 0.0007 | 0.00026 | 0.0003 | 0.003 | 70050 | 0.0022 | 0.0129 | 0.00029 | 0.00032 | 0.0036 | 0.447 | 0.002 | 0.005 | 0.014 | NULL | 0.033 | 0.0045 | 0.0022 | 0.0028 | 0 | NULL | NULL | NULL | 0 | 0 | 30 | 0 | 0 | 0 | 50 | 0 | 0 | 0 | 0 | 0 | 102 | 0 | 1441 | 88 | 0 | 138.699 | 148.817 | 0.9320105 | 854.61 | 956.824 | 0.8931737
7A06744 | 低合金 | HRB400B | 1629 | 0.00051 | 0.001 | 0.00028 | 0.00033 | 0.003 | 75600 | 0.0023 | 0.0132 | 0.00029 | 0.00026 | 0.0038 | 0.463 | 0.0021 | 0.006 | 0.014 | NULL | 0.034 | 0.0084 | 0.006 | 0.0029 | 0 | NULL | NULL | NULL | 0 | 0 | 6 | 0 | 0 | 40 | 50 | 0 | 0 | 0 | 0 | 0 | 102 | 0 | 3105 | 132 | 0 | 135.324 | 190.429 | 0.7106271 | 922.32 | 2061.72 | 0.4473546
7A06743 | 低合金 | HRB400B | 1645 | 0.00047 | 0.001 | 0.00021 | 0.00022 | 0.002 | 73900 | 0.0023 | 0.013 | 0.00028 | 0.00025 | 0.0038 | 0.46 | 0.0023 | 0.006 | 0.013 | NULL | 0.034 | 0.0044 | 0.0022 | 0.003 | 0 | NULL | NULL | NULL | 0 | 0 | 5 | 0 | 0 | 40 | 50 | 0 | 0 | 0 | 0 | 0 | 80 | 0 | 1450 | 132 | 0 | 135.237 | 141.174 | 0.9579455 | 886.8 | 962.8 | 0.9210636
7A06742 | 低合金 | HRB400B | 1703 | 0.0004 | 0.0012 | 0.00021 | 0.00029 | 0.002 | 73800 | 0.0023 | 0.0128 | 0.00023 | 0.00029 | 0.0037 | 0.456 | 0.0021 | 0.006 | 0.012 | NULL | 0.035 | 0.0051 | 0.0028 | 0.0028 | 0 | NULL | NULL | NULL | 0 | 0 | 5 | 0 | 0 | 40 | 50 | 0 | 0 | 0 | 0 | 0 | 70 | 0 | 1500 | 132 | 0 | 140.22 | 132.424 | 1.058872 | 856.08 | 996 | 0.8595181
7A06741 | 低合金 | HRB400B | 1674 | 0.00056 | 0.0012 | 0.00021 | 0.00023 | 0.003 | 66300 | 0.0023 | 0.0145 | 0.00023 | 0.00032 | 0.0039 | 0.486 | 0.0027 | 0.005 | 0.011 | NULL | 0.036 | 0.0052 | 0.0029 | 0.0033 | 0 | NULL | NULL | NULL | 0 | 0 | 5 | 0 | 0 | 40 | 50 | 0 | 0 | 0 | 0 | 0 | 58 | 0 | 1450 | 132 | 0 | 115.362 | 120.054 | 0.9609176 | 881.79 | 962.8 | 0.91586
7A06740 | 低合金 | HRB400B | 1684 | 0.00041 | 0.001 | 0.00026 | 0.0003 | 0.003 | 72800 | 0.0023 | 0.0129 | 0.00028 | 0.00031 | 0.0036 | 0.458 | 0.0024 | 0.007 | 0.012 | NULL | 0.032 | 0.0052 | 0.0029 | 0.0026 | 0 | NULL | NULL | NULL | 0 | 0 | 5 | 0 | 0 | 40 | 50 | 0 | 0 | 0 | 0 | 0 | 78 | 0 | 1450 | 132 | 0 | 137.592 | 139.254 | 0.988065 | 866.32 | 962.8 | 0.8997923
7A06739 | 低合金 | HRB400B | 1686 | 0.001 | 0.0012 | 0.00032 | 0.00014 | 0.002 | 70000 | 0.0023 | 0.013 | 0.0003 | 0.0003 | 0.0036 | 0.46 | 0.0025 | 0.005 | 0.013 | NULL | 0.033 | 0.0045 | 0.0023 | 0.0032 | 0 | NULL | NULL | NULL | 0 | 0 | 5 | 0 | 0 | 40 | 0 | 0 | 0 | 0 | 0 | 0 | 40 | 0 | 1450 | 132 | 20 | 91 | 107.2878 | 0.8481855 | 826 | 962.8 | 0.8579144
7A06738 | 低合金 | HRB400B | 1667 | 0.00045 | 0.001 | 0.00034 | 0.00028 | 0.002 | 71200 | 0.0023 | 0.013 | 0.00032 | 0.00028 | 0.0037 | 0.46 | 0.0024 | 0.007 | 0.012 | NULL | 0.033 | 0.0052 | 0.0029 | 0.0027 | 0 | NULL | NULL | NULL | 0 | 0 | 5 | 0 | 0 | 40 | 50 | 0 | 0 | 0 | 0 | 0 | 78 | 0 | 1480 | 132 | 0 | 131.72 | 139.764 | 0.9424458 | 854.4 | 982.72 | 0.8694236
7A06737 | 低合金 | HRB400B | 1651 | 0.0005 | 0.001 | 0.00029 | 0.00033 | 0.002 | 66600 | 0.0024 | 0.0128 | 0.0003 | 0.00034 | 0.0036 | 0.467 | 0.0027 | 0.007 | 0.014 | NULL | 0.032 | 0.0045 | 0.0022 | 0.0031 | 0 | NULL | NULL | NULL | 0 | 0 | 5 | 0 | 0 | 40 | 50 | 0 | 0 | 0 | 0 | 0 | 78 | 0 | 1450 | 132 | 0 | 126.54 | 139.254 | 0.9086992 | 785.88 | 962.8 | 0.8162443
7A06736 | 低合金 | HRB400B | 1666 | 0.00085 | 0.0011 | 0.00024 | 0.00023 | 0.002 | 74200 | 0.0023 | 0.0134 | 0.00029 | 0.00031 | 0.0038 | 0.467 | 0.0028 | 0.007 | 0.015 | NULL | 0.032 | 0.0057 | 0.0034 | 0.0027 | 0 | NULL | NULL | NULL | 0 | 0 | 5 | 0 | 0 | 40 | 25 | 0 | 0 | 0 | 0 | 0 | 51 | 0 | 1570 | 132 | 0 | 107.59 | 115.374 | 0.9325325 | 912.66 | 1042.48 | 0.87547
7A06735 | 低合金 | HRB400B | 1609 | 0.00062 | 0.0009 | 0.00029 | 0.00022 | 0.003 | 73100 | 0.0022 | 0.0132 | 0.00029 | 0.00023 | 0.0037 | 0.454 | 0.0024 | 0.007 | 0.014 | NULL | 0.033 | 0.0044 | 0.0021 | 0.0032 | 0 | NULL | NULL | NULL | 0 | 0 | 5 | 0 | 0 | 40 | 50 | 0 | 0 | 0 | 0 | 0 | 85 | 0 | 1580 | 132 | 0 | 115.498 | 148.184 | 0.7794229 | 899.13 | 1049.12 | 0.8570326
7A06734 | 低合金 | HRB400B | 1656 | 0.00071 | 0.0011 | 0.00017 | 0.00016 | 0.003 | 73900 | 0.0024 | 0.0135 | 0.0003 | 0.00031 | 0.0039 | 0.479 | 0.0027 | 0.007 | 0.016 | NULL | 0.033 | 0.004 | 0.0018 | 0.0033 | 0 | NULL | NULL | NULL | 0 | 0 | 5 | 0 | 0 | 40 | 25 | 0 | 0 | 0 | 0 | 0 | 68 | 0 | 1580 | 132 | 0 | 124.891 | 131.864 | 0.9471198 | 916.36 | 1049.12 | 0.8734558
7A06733 | 低合金 | HRB400B | 1655 | 0.00065 | 0.0011 | 0.00028 | 0.00029 | 0.002 | 72650 | 0.0023 | 0.0132 | 0.00031 | 0.00025 | 0.0038 | 0.464 | 0.0026 | 0.006 | 0.015 | NULL | 0.033 | 0.0039 | 0.0017 | 0.0033 | 0 | NULL | NULL | NULL | 0 | 0 | 4 | 0 | 0 | 40 | 25 | 0 | 0 | 0 | 0 | 0 | 68 | 0 | 1540 | 132 | 0 | 119.8725 | 131.184 | 0.9137738 | 879.065 | 1022.56 | 0.8596708
7A06732 | 低合金 | HRB400B | 1666 | 0.00078 | 0.0011 | 0.0003 | 0.00031 | 0.002 | 64700 | 0.0024 | 0.013 | 0.00035 | 0.00036 | 0.0038 | 0.471 | 0.0034 | 0.009 | 0.013 | NULL | 0.032 | 0.0044 | 0.0021 | 0.0017 | 0 | NULL | NULL | NULL | 0 | 0 | 4 | 0 | 0 | 40 | 25 | 0 | 0 | 0 | 0 | 0 | 68 | 0 | 1460 | 132 | 0 | 104.814 | 129.824 | 0.8073546 | 769.93 | 969.44 | 0.7942008
7A06731 | 低合金 | HRB400B | 1665 | 0.00097 | 0.0016 | 0.00027 | 0.00014 | 0.003 | 74600 | 0.0024 | 0.0125 | 0.00038 | 0.00022 | 0.0037 | 0.461 | 0.0023 | 0.008 | 0.011 | NULL | 0.033 | 0.0044 | 0.0022 | 0.0025 | 0 | NULL | NULL | NULL | 0 | 0 | 5 | 0 | 0 | 39 | 25 | 0 | 0 | 0 | 0 | 0 | 51 | 0 | 1520 | 132 | 0 | 106.678 | 114.5209 | 0.9315156 | 813.14 | 1009.28 | 0.8056634
7A06730 | 低合金 | HRB400B | 1694 | 0 | 0 | 0 | 0 | 0.002 | 72600 | 0.0023 | 0.0132 | 0.00028 | 0.00028 | 0.0038 | 0.462 | 0.002 | 0.006 | 0.013 | NULL | 0.031 | 0.004 | 0.0018 | 0.0031 | 0 | NULL | NULL | NULL | 0 | 0 | 5 | 0 | 0 | 39 | 50 | 0 | 0 | 0 | 0 | 0 | 68 | 0 | 1540 | 0 | 0 | 166.98 | 91.5809 | 1.823306 | 958.32 | 1022.56 | 0.9371773
7A06729 | 低合金 | HRB400B | 1691 | 0.00058 | 0.0011 | 0.00031 | 0.00023 | 0 | 71500 | 0.0023 | 0.0129 | 0.0003 | 0.00026 | 0.0036 | 0.457 | 0.0021 | 0.005 | 0.011 | NULL | 0.033 | 0.0045 | 0.0022 | 0.003 | 0 | NULL | NULL | NULL | 0 | 0 | 4 | 0 | 0 | 37 | 50 | 0 | 0 | 0 | 0 | 0 | 85 | 0 | 1420 | 132 | 0 | 122.98 | 145.4547 | 0.8454866 | 843.7 | 942.88 | 0.8948116
7A06728 | 低合金 | HRB400B | 1725 | 0.00047 | 0.0011 | 0.00025 | 0.00026 | 0.004 | 79850 | 0.0024 | 0.013 | 0.00027 | 0.00042 | 0.0033 | 0.47 | 0.0027 | 0.006 | 0.012 | NULL | 0.032 | 0.0039 | 0.0017 | 0.0028 | 0 | NULL | NULL | NULL | 0 | 0 | 30 | 0 | 0 | 0 | 0 | 50 | 0 | 0 | 0 | 0 | 102 | 0 | 1520 | 132 | 0 | 154.1105 | 163.547 | 0.942301 | 950.215 | 1009.28 | 0.9414781
7A06727 | 低合金 | HRB400D | 1703 | 0.00082 | 0.0013 | 0.00027 | 0.00031 | 0.002 | 67450 | 0.0022 | 0.0131 | 0.00029 | 0.00033 | 0.0037 | 0.452 | 0.0027 | 0.006 | 0.013 | NULL | 0.031 | 0.0062 | 0.0039 | 0.0029 | 0 | NULL | NULL | NULL | 0 | 0 | 7 | 0 | 0 | 28 | 25 | 0 | 0 | 0 | 0 | 0 | 51 | 0 | 1410 | 132 | 0 | 93.081 | 112.6168 | 0.8265285 | 795.91 | 936.24 | 0.8501132
7A06726 | 低合金 | HRB400D | 1687 | 0.00066 | 0.0012 | 0.00025 | 0.00027 | 0.003 | 75150 | 0.0023 | 0.0132 | 0.00029 | 0.00029 | 0.0038 | 0.463 | 0.0027 | 0.006 | 0.014 | NULL | 0.03 | 0.0067 | 0.0044 | 0.0032 | 0 | NULL | NULL | NULL | 0 | 0 | 9 | 0 | 0 | 30 | 50 | 0 | 0 | 0 | 0 | 0 | 68 | 0 | 1520 | 132 | 0 | 123.246 | 130.813 | 0.9421541 | 901.8 | 1009.28 | 0.8935082
7A06725 | 低合金 | HRB400D | 1665 | 0.00071 | 0.0008 | 0.0003 | 0.00018 | 0.002 | 76000 | 0.0024 | 0.0137 | 0.00027 | 0.00031 | 0.0039 | 0.482 | 0.0029 | 0.007 | 0.016 | NULL | 0.03 | 0.0059 | 0.0036 | 0.003 | 0 | NULL | NULL | NULL | 0 | 0 | 9 | 0 | 0 | 30 | 25 | 0 | 0 | 0 | 0 | 0 | 68 | 0 | 1580 | 132 | 0 | 128.44 | 131.833 | 0.9742629 | 980.4 | 1049.12 | 0.9344975
7A06724 | 低合金 | HRB400D | 1639 | 0.00074 | 0.0011 | 0.00023 | 0.0002 | 0.002 | 73750 | 0.0023 | 0.0132 | 0.00027 | 0.00028 | 0.0038 | 0.465 | 0.0033 | 0.007 | 0.017 | NULL | 0.029 | 0.0046 | 0.0024 | 0.0033 | 0 | NULL | NULL | NULL | 0 | 0 | 9 | 0 | 0 | 28 | 25 | 0 | 0 | 0 | 0 | 0 | 68 | 0 | 1470 | 132 | 0 | 115.05 | 129.9568 | 0.8852942 | 892.375 | 976.08 | 0.9142437
7A06723 | 低合金 | HRB400B | 1689 | 0.00073 | 0.0005 | 0.00025 | 0.00016 | 0.003 | 71300 | 0.0023 | 0.0133 | 0.00028 | 0.0002 | 0.0037 | 0.466 | 0.0023 | 0.01 | 0.019 | NULL | 0.034 | 0.0049 | 0.0027 | 0.0037 | 0 | NULL | NULL | NULL | 0 | 0 | 4 | 0 | 0 | 38 | 50 | 0 | 0 | 0 | 0 | 0 | 68 | 0 | 1480 | 132 | 0 | 111.941 | 130.1578 | 0.8600407 | 912.64 | 982.72 | 0.9286877
7A06722 | 低合金 | HRB400B | 1653 | 0.00068 | 0.001 | 0.00026 | 0.00029 | 0.002 | 74450 | 0.0023 | 0.013 | 0.00028 | 0.00032 | 0.0037 | 0.462 | 0.0031 | 0.008 | 0.016 | NULL | 0.033 | 0.0046 | 0.0024 | 0.0035 | 0 | NULL | NULL | NULL | 0 | 0 | 4 | 0 | 0 | 39 | 50 | 0 | 0 | 0 | 0 | 0 | 68 | 0 | 1440 | 132 | 0 | 120.609 | 129.4809 | 0.931481 | 893.4 | 956.16 | 0.9343624
7A06721 | 低合金 | HRB400B | 1664 | 0.00072 | 0.0011 | 0.00027 | 0.00027 | 0.002 | 70500 | 0.0024 | 0.0128 | 0.0003 | 0.00028 | 0.0037 | 0.468 | 0.003 | 0.01 | 0.017 | NULL | 0.032 | 0.0052 | 0.0029 | 0.0036 | 0 | NULL | NULL | NULL | 0 | 0 | 4 | 0 | 0 | 38 | 50 | 0 | 0 | 0 | 0 | 0 | 68 | 0 | 1450 | 132 | 0 | 118.44 | 129.6478 | 0.9135519 | 824.85 | 962.8 | 0.85672
7A06720 | 低合金 | HRB400B | 1678 | 0.00068 | 0.0009 | 0.00029 | 0.00028 | 0.003 | 71550 | 0.0023 | 0.0129 | 0.00031 | 0.00031 | 0.0036 | 0.46 | 0.0033 | 0.01 | 0.014 | NULL | 0.033 | 0.005 | 0.0027 | 0.0034 | 0 | NULL | NULL | NULL | 0 | 0 | 4 | 0 | 0 | 38 | 50 | 0 | 0 | 0 | 0 | 0 | 68 | 0 | 1420 | 132 | 0 | 115.911 | 129.1378 | 0.8975761 | 858.6 | 942.88 | 0.9106143
7A06719 | 低合金 | HRB400B | 1666 | 0.0007 | 0.001 | 0.00026 | 0.0002 | 0.002 | 72150 | 0.0024 | 0.0129 | 0.00029 | 0.00025 | 0.0036 | 0.471 | 0.003 | 0.008 | 0.017 | NULL | 0.032 | 0.0042 | 0.002 | 0.0042 | 0 | NULL | NULL | NULL | 0 | 0 | 4 | 0 | 0 | 38 | 25 | 0 | 0 | 0 | 0 | 0 | 68 | 0 | 1420 | 132 | 0 | 122.655 | 129.1378 | 0.9497994 | 858.585 | 942.88 | 0.9105984
7A06718 | 低合金 | HRB400B | 0 | 0.00069 | 0.001 | 0.00021 | 0.00013 | 0.002 | 68800 | 0.0023 | 0.0129 | 0.00024 | 0.0002 | 0.0036 | 0.46 | 0.0029 | 0.008 | 0.02 | NULL | 0.034 | 0.0054 | 0.0031 | 0.0034 | 0 | NULL | NULL | NULL | 0 | 0 | 4 | 0 | 0 | 38 | 50 | 0 | 0 | 0 | 0 | 0 | 68 | 0 | 1400 | 132 | 0 | 110.768 | 128.7978 | 0.8600147 | 818.72 | 929.6 | 0.8807229
7A06717 | 低合金 | HRB400B | 1682 | 0.00067 | 0.0011 | 0.00022 | 0.00017 | 0.002 | 72000 | 0.0024 | 0.0135 | 0.00026 | 0.00029 | 0.0034 | 0.48 | 0.003 | 0.009 | 0.019 | NULL | 0.032 | 0.0053 | 0.003 | 0.0039 | 0 | NULL | NULL | NULL | 0 | 0 | 4 | 0 | 0 | 38 | 25 | 0 | 0 | 0 | 0 | 0 | 68 | 0 | 1400 | 132 | 0 | 124.56 | 128.7978 | 0.9670973 | 892.8 | 929.6 | 0.9604131
7A06716 | 低合金 | HRB400B | 1674 | 0.00076 | 0.0012 | 0.00024 | 0.00019 | 0.002 | 73200 | 0.0024 | 0.013 | 0.00026 | 0.00022 | 0.0037 | 0.471 | 0.0028 | 0.008 | 0.015 | NULL | 0.034 | 0.0045 | 0.0023 | 0.0035 | 0 | NULL | NULL | NULL | 0 | 0 | 5 | 0 | 0 | 39 | 25 | 0 | 0 | 0 | 0 | 0 | 68 | 0 | 1440 | 132 | 0 | 120.048 | 129.4809 | 0.9271483 | 863.76 | 956.16 | 0.9033635
7A06715 | 低合金 | HRB400B | 1804 | 0.00066 | 0.001 | 0.00027 | 0.00014 | 0.002 | 73200 | 0.0024 | 0.0131 | 0.00029 | 0.00019 | 0.0037 | 0.472 | 0.0024 | 0.006 | 0.015 | NULL | 0.034 | 0.0047 | 0.0025 | 0.0034 | 0 | NULL | NULL | NULL | 0 | 0 | 5 | 0 | 0 | 40 | 25 | 0 | 0 | 0 | 0 | 0 | 68 | 0 | 1440 | 132 | 0 | 127.368 | 129.484 | 0.9836582 | 885.72 | 956.16 | 0.9263303
7A06714 | 低合金 | HRB400B | 1673 | 0.00059 | 0.001 | 0.00034 | 0.0002 | 0.002 | 71350 | 0.0023 | 0.0133 | 0.00033 | 0.00022 | 0.0038 | 0.465 | 0.0023 | 0.005 | 0.013 | NULL | 0.032 | 0.0048 | 0.0025 | 0.0031 | 0 | NULL | NULL | NULL | 0 | 0 | 4 | 0 | 0 | 39 | 50 | 0 | 0 | 0 | 0 | 0 | 95 | 0 | 1440 | 132 | 0 | 122.0085 | 155.4009 | 0.7851209 | 877.605 | 956.16 | 0.9178432
7A06713 | 低合金 | HRB400B | 1682 | 0.00042 | 0.0013 | 0.00032 | 0.00038 | 0.002 | 71800 | 0.0024 | 0.0143 | 0.00032 | 0.00033 | 0.004 | 0.491 | 0.0021 | 0.006 | 0.015 | NULL | 0.034 | 0.0054 | 0.0032 | 0.0029 | 0 | NULL | NULL | NULL | 0 | 0 | 4 | 0 | 0 | 39 | 50 | 0 | 0 | 0 | 0 | 0 | 92 | 0 | 1600 | 132 | 0 | 142.164 | 155.2409 | 0.9157638 | 933.4 | 1062.4 | 0.8785768
7A06712 | 低合金 | HRB400B | 0 | 0.00054 | 0.0009 | 0.00029 | 0.00017 | 0.003 | 69350 | 0.0022 | 0.013 | 0.00031 | 0.00025 | 0.0035 | 0.45 | 0.0019 | 0.006 | 0.013 | 0 | 0.036 | 0.006 | 0.0037 | 0.0043 | 0.002 | NULL | NULL | NULL | 0 | 0 | 31 | 0 | 0 | 0 | 50 | 0 | 0 | 0 | 0 | 0 | 80 | 0 | 1390 | 132 | 0 | 115.121 | 140.03 | 0.8221167 | 839.135 | 922.96 | 0.9091781
7A06711 | 低合金 | HRB400B | 1672 | 0.00072 | 0.0012 | 0.0003 | 0.00023 | 0.003 | 73550 | 0.0023 | 0.0129 | 0.00028 | 0.00027 | 0.0037 | 0.459 | 0.0023 | 0.009 | 0.013 | 0 | 0.035 | 0.0059 | 0.0037 | 0.0037 | 0.002 | NULL | NULL | NULL | 0 | 0 | 4 | 0 | 0 | 39 | 25 | 0 | 0 | 0 | 0 | 0 | 68 | 0 | 1430 | 132 | 0 | 116.209 | 129.3109 | 0.8986791 | 860.535 | 949.52 | 0.9062842
7A06710 | 低合金 | Q345B | 1659 | 0 | 0 | 0 | 0 | 0.003 | 75800 | 0.0019 | 0.0137 | 0.00027 | 0.00031 | 0.0032 | 0.429 | 0.0019 | 0.005 | 0.012 | NULL | 0.027 | 0.0053 | 0.0033 | 0.003 | NULL | NULL | NULL | 0.0002 | 0 | 0 | 25 | 0 | 0 | 0 | 75 | 0 | 0 | 0 | 0 | 0 | 85 | 0 | 1570 | 0 | 0 | 144.02 | 108.29 | 1.329947 | 1038.46 | 1042.48 | 0.9961438
7A06709 | 低合金 | Q345B | 1683 | 0.00071 | 0.001 | 0.00029 | 0.00022 | 0 | 73000 | 0.0018 | 0.0132 | 0.00023 | 0.00026 | 0.003 | 0.411 | 0.0021 | 0.007 | 0.015 | NULL | 0.026 | 0.0052 | 0.0032 | 0.003 | NULL | NULL | NULL | 0.0003 | 0 | 0 | 23 | 0 | 0 | 0 | 0 | 75 | 0 | 0 | 0 | 0 | 68 | 0 | 1470 | 0 | 0 | 79.57 | 90.5505 | 0.8787362 | 890.6 | 976.08 | 0.9124252
7A06708 | 低合金 | HRB400B | 1657 | 0.00048 | 0.0011 | 0.00026 | 0.00033 | 0.003 | 72650 | 0.0024 | 0.0142 | 0.00029 | 0.00034 | 0.0041 | 0.49 | 0.0025 | 0.006 | 0.013 | NULL | 0.033 | 0.0047 | 0.0025 | 0.004 | 0 | NULL | NULL | NULL | 0 | 0 | 4 | 0 | 0 | 40 | 50 | 0 | 0 | 200 | 0 | 0 | 85 | 0 | 1300 | 132 | 0 | 139.488 | 146.824 | 0.9500354 | 951.715 | 996 | 0.9555371
7A06707 | 低合金 | HRB400B | 1679 | 0.00041 | 0.0012 | 0.00022 | 0.00033 | 0.003 | 73750 | 0.0024 | 0.0135 | 0.00029 | 0.00041 | 0.0036 | 0.478 | 0.0023 | 0.006 | 0.013 | NULL | 0.031 | 0.0054 | 0.0031 | 0.0031 | 0 | NULL | NULL | NULL | 0 | 0 | 4 | 0 | 0 | 40 | 50 | 0 | 0 | 200 | 0 | 0 | 85 | 0 | 1300 | 132 | 0 | 146.7625 | 146.824 | 0.9995811 | 907.125 | 996 | 0.9107681
7A06706 | 低合金 | HRB400B | 0 | 0.00073 | 0.0012 | 0.00028 | 0.00026 | 0.003 | 70950 | 0.0022 | 0.0142 | 0.00028 | 0.00031 | 0.0037 | 0.471 | 0.0026 | 0.005 | 0.013 | NULL | 0.034 | 0.0051 | 0.0029 | 0.0032 | 0 | NULL | NULL | NULL | 0 | 0 | 32 | 0 | 0 | 0 | 25 | 0 | 0 | 200 | 0 | 0 | 68 | 0 | 1300 | 132 | 0 | 104.2965 | 130.38 | 0.7999425 | 922.35 | 996 | 0.9260542
7A06705 | 低合金 | HRB400B | 0 | 0.00072 | 0.0013 | 0.00025 | 0.00016 | 0.003 | 74300 | 0.0024 | 0.0136 | 0.00034 | 0.00023 | 0.0038 | 0.481 | 0.0028 | 0.007 | 0.014 | NULL | 0.032 | 0.0047 | 0.0025 | 0.0031 | 0 | NULL | NULL | NULL | 0 | 0 | 4 | 0 | 0 | 40 | 25 | 0 | 0 | 200 | 0 | 0 | 70 | 0 | 1300 | 132 | 0 | 124.824 | 132.424 | 0.9426086 | 913.89 | 996 | 0.9175602
7A06704 | 低合金 | Q345B | 0 | 0.00075 | 0.0013 | 0.00021 | 0.00019 | 0.003 | 72900 | 0.0017 | 0.0132 | 0.00027 | 0.00023 | 0.0032 | 0.402 | 0.0024 | 0.007 | 0.015 | NULL | 0.027 | 0.0051 | 0.0032 | 0.004 | NULL | NULL | NULL | 0.0004 | 0 | 0 | 23 | 0 | 0 | 0 | 0 | 75 | 0 | 0 | 0 | 0 | 60 | 0 | 1500 | 0 | 0 | 69.255 | 83.3805 | 0.8305899 | 867.51 | 996 | 0.870994
7A06703 | 低合金 | Q345B | 1677 | 0.0007 | 0.0013 | 0.00034 | 0.00026 | 0.002 | 75400 | 0.0017 | 0.0136 | 0.00028 | 0.00024 | 0.0032 | 0.41 | 0.0024 | 0.009 | 0.018 | NULL | 0.028 | 0.0056 | 0.0037 | 0.004 | NULL | NULL | NULL | 0.0005 | 0 | 0 | 24 | 0 | 0 | 0 | 0 | 75 | 0 | 0 | 0 | 0 | 68 | 0 | 1530 | 0 | 0 | 75.4 | 91.5705 | 0.8234093 | 927.42 | 1015.92 | 0.9128868
7A06702 | 低合金 | Q345B | 1710 | 0.00077 | 0.0012 | 0.00029 | 0.00032 | 0.003 | 76250 | 0.0018 | 0.0142 | 0.00028 | 0.00032 | 0.0035 | 0.43 | 0.0026 | 0.006 | 0.014 | NULL | 0.028 | 0.0045 | 0.0025 | 0.004 | NULL | NULL | NULL | 0.0003 | 0 | 0 | 23 | 0 | 0 | 0 | 0 | 75 | 0 | 0 | 0 | 0 | 68 | 0 | 1450 | 0 | 0 | 78.5375 | 90.2105 | 0.8706026 | 991.25 | 962.8 | 1.029549
7A06701 | 低合金 | HRB400B | 1672 | 0.00051 | 0.0011 | 0.00027 | 0.00033 | 0.002 | 70000 | 0.0022 | 0.0134 | 0.00031 | 0.00027 | 0.0038 | 0.458 | 0.0026 | 0.006 | 0.016 | NULL | 0.035 | 0.0043 | 0.0021 | 0.004 | 0 | NULL | NULL | NULL | 0 | 0 | 4 | 0 | 0 | 40 | 25 | 0 | 0 | 0 | 0 | 0 | 75 | 0 | 1450 | 132 | 0 | 118.3 | 136.374 | 0.8674674 | 861 | 962.8 | 0.8942667
7A06700 | 低合金 | HRB400B | 1684 | 0.00065 | 0.0013 | 0.00027 | 0.00034 | 0.002 | 74600 | 0.0023 | 0.0138 | 0.00028 | 0.0004 | 0.0037 | 0.475 | 0.003 | 0.006 | 0.014 | NULL | 0.035 | 0.0088 | 0.0064 | 0.0041 | 0 | NULL | NULL | NULL | 0 | 0 | 5 | 0 | 0 | 40 | 25 | 0 | 0 | 0 | 0 | 0 | 68 | 0 | 1450 | 132 | 0 | 123.09 | 129.654 | 0.9493729 | 932.5 | 962.8 | 0.9685293
7A06699 | 低合金 | HRB400B | 1679 | 0.00084 | 0.0014 | 0.0002 | 0.00031 | 0.002 | 72600 | 0.0023 | 0.0141 | 0.00029 | 0.00033 | 0.004 | 0.48 | 0.0028 | 0.006 | 0.014 | NULL | 0.035 | 0.0046 | 0.0024 | 0.004 | 0 | NULL | NULL | NULL | 0 | 0 | 5 | 0 | 0 | 40 | 25 | 0 | 0 | 0 | 0 | 0 | 60 | 0 | 1500 | 132 | 0 | 105.996 | 122.824 | 0.8629909 | 922.02 | 996 | 0.9257229
7A06698 | 低合金 | HRB400B | 1686 | 0.00085 | 0.001 | 0.00025 | 0.00021 | 0.002 | 72250 | 0.0023 | 0.0132 | 0.00031 | 0.00036 | 0.0037 | 0.465 | 0.0032 | 0.006 | 0.014 | NULL | 0.034 | 0.0059 | 0.0036 | 0.0035 | 0 | NULL | NULL | NULL | 0 | 0 | 5 | 0 | 0 | 40 | 25 | 0 | 0 | 0 | 0 | 0 | 58 | 0 | 1500 | 132 | 0 | 104.7625 | 120.904 | 0.8664933 | 881.45 | 996 | 0.88499
7A06697 | 低合金 | Q345B | 1680 | 0.00065 | 0.0011 | 0.00032 | 0.00031 | 0.002 | 72200 | 0.0016 | 0.0138 | 0.00029 | 0.00037 | 0.003 | 0.403 | 0.0029 | 0.008 | 0.017 | NULL | 0.027 | 0.0044 | 0.0025 | 0.003 | NULL | NULL | NULL | 0.0003 | 0 | 0 | 23 | 0 | 0 | 0 | 0 | 50 | 0 | 0 | 0 | 0 | 51 | 0 | 1450 | 0 | 0 | 68.59 | 73.797 | 0.9294416 | 916.94 | 962.8 | 0.9523681
7A06696 | 低合金 | Q345B | 1680 | 0.0007 | 0.0012 | 0.00028 | 0.00017 | 0.002 | 72200 | 0.0016 | 0.0136 | 0.00028 | 0.00028 | 0.0033 | 0.4 | 0.0028 | 0.007 | 0.015 | NULL | 0.026 | 0.0056 | 0.0036 | 0.004 | NULL | NULL | NULL | 0.0002 | 0 | 0 | 21 | 0 | 0 | 0 | 0 | 50 | 0 | 0 | 0 | 0 | 51 | 0 | 1450 | 0 | 0 | 64.98 | 73.797 | 0.8805236 | 895.28 | 962.8 | 0.9298712
7A06695 | 低合金 | HRB400B | 1673 | 0.00061 | 0.0012 | 0.00032 | 0.00028 | 0.002 | 73050 | 0.0022 | 0.0134 | 0.00033 | 0.0003 | 0.0038 | 0.458 | 0.003 | 0.006 | 0.015 | NULL | 0.034 | 0.004 | 0.0018 | 0.0037 | 0 | NULL | NULL | NULL | 0 | 0 | 5 | 0 | 0 | 40 | 25 | 0 | 0 | 0 | 0 | 0 | 68 | 0 | 1450 | 132 | 0 | 116.1495 | 129.654 | 0.895842 | 891.21 | 962.8 | 0.925644
7A06694 | 低合金 | HRB400B | 1672 | 0.00067 | 0.0011 | 0.00032 | 0.00028 | 0.002 | 75850 | 0.0024 | 0.0131 | 0.00031 | 0.00025 | 0.0035 | 0.471 | 0.0021 | 0.005 | 0.014 | NULL | 0.033 | 0.0038 | 0.0016 | 0.0035 | 0 | NULL | NULL | NULL | 0 | 0 | 5 | 0 | 0 | 40 | 25 | 0 | 0 | 0 | 0 | 0 | 68 | 0 | 1540 | 132 | 0 | 131.2205 | 131.184 | 1.000278 | 910.2 | 1022.56 | 0.8901189
7A06693 | 低合金 | HRB400B | 1666 | 0.00035 | 0.0009 | 0.00032 | 0.0002 | 0.003 | 74300 | 0.0024 | 0.013 | 0.00031 | 0.00025 | 0.0036 | 0.471 | 0.0026 | 0.007 | 0.017 | NULL | 0.033 | 0.0038 | 0.0016 | 0.0037 | 0 | NULL | NULL | NULL | 0 | 0 | 5 | 0 | 0 | 40 | 50 | 0 | 0 | 0 | 0 | 0 | 85 | 0 | 1520 | 132 | 0 | 152.315 | 147.164 | 1.035002 | 899.03 | 1009.28 | 0.8907637
7A06692 | 低合金 | HRB400B | 1639 | 0.00037 | 0.001 | 0.00029 | 0.00024 | 0.002 | 71850 | 0.0023 | 0.0131 | 0.00032 | 0.00028 | 0.0036 | 0.463 | 0.0028 | 0.007 | 0.015 | NULL | 0.033 | 0.0038 | 0.0016 | 0.0037 | 0 | NULL | NULL | NULL | 0 | 0 | 4 | 0 | 0 | 40 | 50 | 0 | 0 | 0 | 0 | 0 | 82 | 0 | 1480 | 132 | 0 | 138.6705 | 143.604 | 0.9656451 | 869.385 | 982.72 | 0.8846721
7A06691 | 低合金 | Q345B | 1656 | 0.00071 | 0.0011 | 0.00033 | 0.00019 | 0.002 | 72100 | 0.0017 | 0.0129 | 0.00028 | 0.00021 | 0.0031 | 0.397 | 0.002 | 0.008 | 0.017 | NULL | 0.026 | 0.0051 | 0.0032 | 0.004 | NULL | NULL | NULL | 0.0003 | 0 | 0 | 23 | 0 | 0 | 0 | 0 | 125 | 0 | 0 | 0 | 0 | 85 | 0 | 1530 | 0 | 0 | 71.379 | 108.0775 | 0.6604427 | 850.78 | 1015.92 | 0.8374478
7A06690 | 低合金 | Q345B | 1802 | 0.00066 | 0.0009 | 0.00027 | 0.00021 | 0.002 | 71600 | 0.0018 | 0.0137 | 0.00027 | 0.00022 | 0.0035 | 0.42 | 0.0021 | 0.008 | 0.017 | NULL | 0.027 | 0.0062 | 0.0043 | 0.003 | NULL | NULL | NULL | 0.0003 | 0 | 0 | 23 | 0 | 0 | 0 | 0 | 125 | 0 | 0 | 0 | 0 | 85 | 0 | 1520 | 0 | 0 | 81.624 | 107.9075 | 0.7564256 | 916.48 | 1009.28 | 0.9080533
7A06689 | 低合金 | Q345B | 0 | 0.00016 | 0.0007 | 0.00024 | 0.0002 | 0.002 | 74000 | 0.0017 | 0.0131 | 0.00025 | 0.00026 | 0.0033 | 0.4 | 0.0019 | 0.007 | 0.014 | NULL | 0.027 | 0.0041 | 0.0021 | 0.004 | NULL | NULL | NULL | 0.0002 | 0 | 0 | 24 | 0 | 0 | 0 | 0 | 125 | 0 | 0 | 0 | 0 | 85 | 0 | 1550 | 0 | 0 | 113.96 | 108.4175 | 1.051122 | 917.6 | 1029.2 | 0.8915663
7A06688 | 低合金 | HRB400B | 0 | 0 | 0 | 0 | 0 | 0.002 | 70500 | 0.0024 | 0.0133 | 0.0003 | 0.00018 | 0.0037 | 0.475 | 0.0021 | 0.006 | 0.018 | NULL | 0.034 | 0.0044 | 0.0022 | 0.0036 | 0 | NULL | NULL | NULL | 0 | 0 | 30 | 0 | 0 | 0 | 50 | 0 | 0 | 0 | 0 | 0 | 80 | 0 | 1530 | 132 | 0 | 169.2 | 142.41 | 1.188119 | 937.65 | 1015.92 | 0.9229565
7A06687 | 低合金 | HRB400B | 1672 | 0.00067 | 0.0011 | 0.00031 | 0.00026 | 0 | 72400 | 0.0024 | 0.0128 | 0.00034 | 0.00031 | 0.0035 | 0.47 | 0.0034 | 0.007 | 0.016 | NULL | 0.035 | 0.0037 | 0.0015 | 0.0031 | 0 | NULL | NULL | NULL | 0 | 0 | 4 | 0 | 0 | 38 | 50 | 0 | 0 | 200 | 0 | 0 | 68 | 0 | 1200 | 132 | 0 | 125.252 | 128.7978 | 0.97247 | 847.08 | 929.6 | 0.9112306
7A06686 | 低合金 | HRB400B | 1645 | 0.00069 | 0.0009 | 0.00039 | 0.00023 | 0.002 | 75050 | 0.0024 | 0.0128 | 0.00036 | 0.00026 | 0.0037 | 0.469 | 0.0034 | 0.01 | 0.015 | NULL | 0.032 | 0.0049 | 0.0027 | 0.0033 | 0 | NULL | NULL | NULL | 0 | 0 | 5 | 0 | 0 | 40 | 50 | 0 | 0 | 200 | 0 | 0 | 68 | 0 | 1240 | 132 | 0 | 128.3355 | 129.484 | 0.9911302 | 893.095 | 956.16 | 0.9340435
7A06685 | 低合金 | HRB400B | 1663 | 0.0007 | 0.0008 | 0.00035 | 0.0002 | 0.002 | 73200 | 0.0023 | 0.0131 | 0.00035 | 0.00024 | 0.0037 | 0.463 | 0.0029 | 0.006 | 0.014 | NULL | 0.036 | 0.0037 | 0.0015 | 0.0041 | 0 | NULL | NULL | NULL | 0 | 0 | 5 | 0 | 0 | 39 | 25 | 0 | 0 | 200 | 0 | 0 | 68 | 0 | 1240 | 132 | 0 | 117.12 | 129.4809 | 0.904535 | 900.36 | 956.16 | 0.9416416
7A06684 | 低合金 | HRB400B | 1674 | 0.00079 | 0.0008 | 0.00038 | 0.00018 | 0.002 | 74800 | 0.0023 | 0.0129 | 0.00031 | 0.00022 | 0.0035 | 0.46 | 0.0031 | 0.011 | 0.014 | NULL | 0.034 | 0.1758 | 0.1405 | 0.004 | 0 | NULL | NULL | NULL | 0 | 0 | 11 | 0 | 0 | 32 | 25 | 0 | 0 | 200 | 0 | 0 | 64 | 0 | 1240 | 132 | 0 | 112.948 | 125.6192 | 0.8991301 | 905.08 | 956.16 | 0.946578
7A06683 | 低合金 | HRB400B | 1692 | 0.00047 | 0.0008 | 0.00029 | 0.00019 | 0.003 | 73700 | 0.0023 | 0.0134 | 0.00032 | 0.00027 | 0.0035 | 0.468 | 0.0026 | 0.011 | 0.015 | NULL | 0.036 | 0.0039 | 0.0017 | 0.0033 | 0 | NULL | NULL | NULL | 0 | 0 | 32 | 0 | 0 | 0 | 75 | 0 | 0 | 0 | 0 | 0 | 85 | 0 | 1570 | 132 | 0 | 134.871 | 147.89 | 0.9119684 | 928.62 | 1042.48 | 0.8907797
7A06682 | 低合金 | HRB400D | 1683 | #VALUE! | #VALUE! | #VALUE! | #VALUE! | 0.002 | 74650 | 0.0023 | 0.0137 | 0.00031 | 0.0002 | 0.0039 | 0.472 | 0.0026 | 0.007 | 0.015 | NULL | 0.032 | 0.0089 | 0.0065 | 0.0037 | 0 | NULL | NULL | NULL | 0 | 0 | 30 | 0 | 0 | 0 | 0 | 50 | 0 | 200 | 0 | 0 | 85 | 0 | 1420 | 132 | 0 | #VALUE! | 148.927 | #VALUE! | #VALUE! | 1075.68 | #VALUE!
7A06681 | 低合金 | HRB400D | 1662 | 0.00068 | 0.0008 | 0.00029 | 0.00013 | #VALUE! | 69000 | 0.0022 | 0.0145 | 0.00034 | 0.00018 | 0.0042 | 0.477 | 0.0027 | 0.006 | 0.016 | NULL | 0.034 | 0.0058 | 0.0035 | 0.0049 | 0 | NULL | NULL | NULL | 0 | 0 | 30 | 0 | 0 | 0 | 0 | 50 | 0 | 200 | 0 | 0 | 68 | 0 | 1420 | 132 | 0 | 104.88 | 132.607 | 0.7909085 | 945.3 | 1075.68 | 0.8787929
7A06680 | 低合金 | HRB400D | 1668 | 0.00066 | 0.0009 | 0.00029 | 0.00015 | 0.002 | 74500 | 0.0023 | 0.0141 | 0.00033 | 0.00022 | 0.0039 | 0.48 | 0.003 | 0.008 | 0.017 | NULL | 0.033 | 0.0039 | 0.0017 | 0.0039 | 0 | NULL | NULL | NULL | 0 | 0 | 30 | 0 | 0 | 0 | 0 | 50 | 0 | 200 | 0 | 0 | 68 | 0 | 1420 | 132 | 0 | 122.18 | 132.607 | 0.9213692 | 983.4 | 1075.68 | 0.9142124
7A06679 | 低合金 | HRB400D | 1664 | 0.00077 | 0.0008 | 0.00028 | 0.00014 | 0.002 | 69350 | 0.0025 | 0.0146 | 0.00031 | 0.0002 | 0.0043 | 0.51 | 0.0034 | 0.011 | 0.016 | NULL | 0.035 | 0.004 | 0.0018 | 0.0035 | 0 | NULL | NULL | NULL | 0 | 0 | 30 | 0 | 0 | 0 | 0 | 25 | 0 | 200 | 0 | 0 | 58 | 0 | 1320 | 132 | 0 | 119.9755 | 121.2135 | 0.9897866 | 957.03 | 1009.28 | 0.9482304
7A06678 | 低合金 | HRB400D | 1664 | 0.00067 | 0.0008 | 0.00025 | 0.00016 | 0.002 | 73800 | 0.0024 | 0.0133 | 0.00028 | 0.00023 | 0.0036 | 0.476 | 0.0028 | 0.008 | 0.015 | NULL | 0.031 | 0.0054 | 0.0031 | 0.0034 | 0 | NULL | NULL | NULL | 0 | 0 | 9 | 0 | 0 | 30 | 0 | 50 | 0 | 200 | 0 | 0 | 85 | 0 | 1280 | 132 | 0 | 127.674 | 146.64 | 0.8706628 | 922.5 | 982.72 | 0.9387211
7A06677 | 低合金 | HRB400D | 1658 | 0.00088 | 0.0009 | 0.00028 | 0.00014 | 0.002 | 72550 | 0.0024 | 0.0133 | 0.00026 | 0.00017 | 0.0039 | 0.475 | 0.0028 | 0.007 | 0.016 | NULL | 0.03 | 0.006 | 0.0037 | 0.0035 | 0 | NULL | NULL | NULL | 0 | 0 | 9 | 0 | 0 | 30 | 25 | 0 | 0 | 200 | 0 | 0 | 54 | 0 | 1300 | 132 | 0 | 110.276 | 117.033 | 0.9422641 | 899.62 | 996 | 0.9032329
7A06676 | 低合金 | HRB400D | 1799 | 0.00067 | 0.0012 | 0.00029 | 0.00027 | 0.003 | 75250 | 0.0024 | 0.0131 | 0.00032 | 0.00029 | 0.0038 | 0.471 | 0.0027 | 0.006 | 0.013 | NULL | 0.03 | 0.006 | 0.0037 | 0.0034 | 0 | NULL | NULL | NULL | 0 | 0 | 8 | 0 | 0 | 30 | 50 | 0 | 0 | 200 | 0 | 0 | 68 | 0 | 1320 | 132 | 0 | 130.1825 | 130.813 | 0.9951801 | 895.475 | 1009.28 | 0.8872414
7A06675 | 低合金 | HRB400D | 1654 | 0.00067 | 0.001 | 0.00023 | 0.00023 | 0.003 | 77600 | 0.0024 | 0.0136 | 0.00028 | 0.00025 | 0.0039 | 0.48 | 0.0024 | 0.007 | 0.013 | NULL | 0.033 | 0.0048 | 0.0026 | 0.0032 | 0 | NULL | NULL | NULL | 0 | 0 | 10 | 0 | 0 | 32 | 25 | 0 | 0 | 200 | 0 | 0 | 68 | 0 | 1400 | 132 | 0 | 134.248 | 132.1792 | 1.015651 | 977.76 | 1062.4 | 0.9203313
7A06674 | 低合金 | HRB400D | 1660 | 0.0005 | 0.0014 | 0.00029 | 0.00036 | 0.002 | 69050 | 0.0025 | 0.0141 | 0.00028 | 0.00036 | 0.0039 | 0.499 | 0.0026 | 0.006 | 0.013 | NULL | 0.033 | 0.0043 | 0.002 | 0.0035 | 0 | NULL | NULL | NULL | 0 | 0 | 9 | 0 | 0 | 28 | 50 | 0 | 0 | 200 | 0 | 0 | 95 | 0 | 1310 | 88 | 0 | 138.1 | 143.3568 | 0.9633307 | 876.935 | 1002.64 | 0.874626
7A06673 | 低合金 | HRB400D | 1641 | 0.00069 | 0.0013 | 0.00027 | 0.00028 | 0.002 | 73450 | 0.0024 | 0.0138 | 0.00032 | 0.00035 | 0.0039 | 0.484 | 0.0027 | 0.004 | 0.014 | 0 | 0.032 | 0.1676 | 0.1335 | 0.0022 | 0.002 | NULL | NULL | NULL | 0 | 0 | 9 | 0 | 0 | 29 | 50 | 0 | 0 | 200 | 0 | 0 | 68 | 0 | 1340 | 132 | 0 | 125.5995 | 131.1499 | 0.957679 | 918.125 | 1022.56 | 0.8978691
7A06672 | 低合金 | HRB400D | 1686 | 0.0005 | 0.0011 | 0.00027 | 0.00027 | 0.002 | 74050 | 0.0023 | 0.0128 | 0.00029 | 0.00029 | 0.0036 | 0.456 | 0.0025 | 0.005 | 0.016 | 0 | 0.031 | 0.007 | 0.0044 | 0.002 | 0.002 | NULL | NULL | NULL | 0 | 0 | 9 | 0 | 0 | 28 | 50 | 0 | 0 | 200 | 0 | 0 | 85 | 0 | 1260 | 132 | 0 | 133.29 | 146.1068 | 0.9122779 | 866.385 | 969.44 | 0.8936964
7A06671 | 低合金 | HRB400D | 1659 | 0 | 0 | 0 | 0 | 0.002 | 62800 | 0.0024 | 0.0136 | 0.00031 | 0.00034 | 0.0038 | 0.481 | 0.0028 | 0.007 | 0.015 | 0 | 0.033 | 0.0063 | 0.0039 | 0.003 | 0.002 | NULL | NULL | NULL | 0 | 0 | 9 | 0 | 0 | 28 | 50 | 0 | 0 | 200 | 0 | 0 | 80 | 0 | 1330 | 132 | 0 | 150.72 | 142.4968 | 1.057708 | 854.08 | 1015.92 | 0.8406961
7A06670 | 低合金 | HRB400D | 0 | 0.00071 | 0.0008 | 0.00032 | 0.00027 | 0 | 74550 | 0.0022 | 0.0131 | 0.0003 | 0.00028 | 0.0037 | 0.452 | 0.0027 | 0.006 | 0.015 | 0 | 0.032 | 0.0063 | 0.0039 | 0.0035 | 0.002 | NULL | NULL | NULL | 0 | 0 | 9 | 0 | 0 | 28 | 25 | 0 | 0 | 200 | 0 | 0 | 68 | 0 | 1300 | 132 | 0 | 111.0795 | 130.4668 | 0.8514005 | 916.965 | 996 | 0.9206476
7A06669 | 低合金 | HRB400D | 1640 | 0.00064 | 0.0011 | 0.00038 | 0.0002 | 0.002 | 69200 | 0.0023 | 0.0137 | 0.00036 | 0.00026 | 0.0038 | 0.473 | 0.0028 | 0.007 | 0.018 | 0 | 0.033 | 0.0066 | 0.0041 | 0.0043 | 0.003 | NULL | NULL | NULL | 0 | 0 | 9 | 0 | 0 | 28 | 25 | 0 | 0 | 200 | 0 | 0 | 80 | 0 | 1300 | 132 | 0 | 114.872 | 141.9868 | 0.809033 | 871.92 | 996 | 0.8754217
7A06668 | 低合金 | HRB400D | 1651 | 0.0006 | 0.0011 | 0.00032 | 0.00017 | 0.002 | 69950 | 0.0024 | 0.0132 | 0.00034 | 0.00022 | 0.0037 | 0.474 | 0.0026 | 0.003 | 0.017 | 0 | 0.032 | 0.0108 | 0.0068 | 0.0038 | 0.002 | NULL | NULL | NULL | 0 | 0 | 9 | 0 | 0 | 28 | 25 | 0 | 0 | 200 | 0 | 0 | 80 | 0 | 1280 | 132 | 0 | 125.91 | 141.6468 | 0.8889011 | 846.395 | 982.72 | 0.8612779
7A06667 | 低合金 | HRB400D | 1641 | 0.00069 | 0.0016 | 0.00033 | 0.0003 | 0.002 | 73200 | 0.0024 | 0.0138 | 0.00033 | 0.00033 | 0.0038 | 0.484 | 0.0029 | 0.007 | 0.015 | 0 | 0.031 | 0.0063 | 0.004 | 0.0029 | 0.002 | NULL | NULL | NULL | 0 | 0 | 9 | 0 | 0 | 28 | 25 | 0 | 0 | 200 | 0 | 0 | 80 | 0 | 1320 | 132 | 0 | 125.172 | 142.3268 | 0.8794689 | 893.04 | 1009.28 | 0.8848288
7A06666 | 低合金 | HRB400D | 1656 | 0.00056 | 0.0012 | 0.00026 | 0.00014 | 0.003 | 71550 | 0.0023 | 0.0137 | 0.00028 | 0.00021 | 0.0039 | 0.472 | 0.0026 | 0.007 | 0.016 | 0 | 0.032 | 0.2433 | 0.1909 | 0.0028 | 0.002 | NULL | NULL | NULL | 0 | 0 | 9 | 0 | 0 | 28 | 50 | 0 | 0 | 200 | 0 | 0 | 95 | 0 | 1310 | 132 | 0 | 124.497 | 156.5568 | 0.7952194 | 894.375 | 1002.64 | 0.8920201
7A06665 | 低合金 | HRB400D | 1638 | 0.00045 | 0.0013 | 0.00038 | 0.00048 | 0.003 | 70800 | 0.0023 | 0.0139 | 0.00034 | 0.00033 | 0.0037 | 0.474 | 0.0022 | 0.006 | 0.017 | 0 | 0.032 | 0.0062 | 0.0038 | 0.0021 | 0.001 | NULL | NULL | NULL | 0 | 0 | 9 | 0 | 0 | 28 | 50 | 0 | 0 | 200 | 0 | 0 | 95 | 0 | 1300 | 132 | 0 | 130.98 | 156.3868 | 0.8375387 | 892.08 | 996 | 0.8956627
7A06664 | 低合金 | HRB400D | 1693 | 0.00072 | 0.0011 | 0.00032 | 0.00028 | 0.003 | 70900 | 0.0024 | 0.014 | 0.00033 | 0.00032 | 0.0039 | 0.487 | 0.0024 | 0.006 | 0.014 | 0 | 0.033 | 0.0069 | 0.0043 | 0.0034 | 0.002 | NULL | NULL | NULL | 0 | 0 | 9 | 0 | 0 | 28 | 25 | 0 | 0 | 200 | 0 | 0 | 80 | 0 | 1320 | 132 | 0 | 119.112 | 142.3268 | 0.8368909 | 914.61 | 1009.28 | 0.9062005
7A06663 | 低合金 | HRB400D | 1679 | 0.00053 | 0.001 | 0.0003 | 0.00022 | 0.002 | 73300 | 0.0023 | 0.0132 | 0.00036 | 0.00025 | 0.0038 | 0.464 | 0.0025 | 0.006 | 0.014 | 0 | 0.033 | 0.0069 | 0.0043 | 0.0054 | 0.002 | NULL | NULL | NULL | 0 | 0 | 9 | 0 | 0 | 28 | 50 | 0 | 0 | 200 | 0 | 0 | 85 | 0 | 1330 | 132 | 0 | 129.741 | 147.2968 | 0.8808134 | 894.26 | 1015.92 | 0.8802465
7A06662 | 低合金 | HRB400D | 1653 | 0.0007 | 0.0009 | 0.00038 | 0.00024 | 0.002 | 74550 | 0.0023 | 0.013 | 0.00037 | 0.00023 | 0.0033 | 0.458 | 0.0019 | 0.004 | 0.014 | 0 | 0.031 | 0.0062 | 0.0039 | 0.0014 | 0.001 | NULL | NULL | NULL | 0 | 0 | 9 | 0 | 0 | 28 | 50 | 0 | 0 | 200 | 0 | 0 | 75 | 0 | 1330 | 88 | 0 | 119.28 | 124.4968 | 0.9580969 | 902.055 | 1015.92 | 0.8879193
7A06661 | 低合金 | HRB400D | 1684 | 0.00072 | 0.0007 | 0.00026 | 0.00022 | 0.002 | 67050 | 0.0023 | 0.0133 | 0.00035 | 0.00024 | 0.0035 | 0.462 | 0.0016 | 0.004 | 0.01 | 0 | 0.032 | 0.0064 | 0.004 | 0.0011 | 0.001 | NULL | NULL | NULL | 0 | 0 | 8 | 0 | 0 | 27 | 25 | 0 | 0 | 0 | 0 | 0 | 68 | 0 | 1390 | 88 | 0 | 105.939 | 115.3937 | 0.9180657 | 844.83 | 922.96 | 0.9153484
7A06660 | 低合金 | HRB400D | 1682 | 0.00066 | 0.0011 | 0.00024 | 0.00022 | 0.002 | 70850 | 0.0023 | 0.0132 | 0.00033 | 0.00022 | 0.0035 | 0.463 | 0.0023 | 0.004 | 0.017 | 0 | 0.034 | 0.0068 | 0.0042 | 0.0028 | 0.001 | NULL | NULL | NULL | 0 | 0 | 8 | 0 | 0 | 30 | 25 | 0 | 0 | 0 | 0 | 0 | 68 | 0 | 1505 | 88 | 0 | 116.194 | 117.358 | 0.9900816 | 857.285 | 999.32 | 0.8578684
7A06659 | 低合金 | HRB400D | 1691 | 0.00094 | 0.0013 | 0.00029 | 0.0002 | 0.002 | 71700 | 0.0023 | 0.0132 | 0.00035 | 0.00028 | 0.0034 | 0.463 | 0.0023 | 0.005 | 0.017 | 0 | 0.033 | 0.0062 | 0.0039 | 0.0012 | 0.001 | NULL | NULL | NULL | 0 | 0 | 9 | 0 | 0 | 30 | 0 | 0 | 0 | 0 | 0 | 0 | 51 | 0 | 1450 | 88 | 20 | 97.512 | 104.6168 | 0.932087 | 853.23 | 962.8 | 0.8861965
7A06658 | 低合金 | HRB400D | 1692 | 0.00063 | 0.0012 | 0.00035 | 0.00033 | 0.002 | 75400 | 0.0024 | 0.0132 | 0.00035 | 0.00033 | 0.0037 | 0.473 | 0.0027 | 0.005 | 0.018 | 0 | 0.03 | 0.0055 | 0.0034 | 0.0006 | 0.001 | NULL | NULL | NULL | 0 | 0 | 9 | 0 | 0 | 29 | 0 | 0 | 0 | 0 | 0 | 0 | 51 | 0 | 1503 | 88 | 20 | 133.458 | 105.5147 | 1.264828 | 904.8 | 997.992 | 0.9066205
7A06657 | 低合金 | HRB400D | 1666 | 0.00066 | 0.0013 | 0.00027 | 0.00026 | 0.002 | 72300 | 0.0024 | 0.0134 | 0.00035 | 0.00031 | 0.0037 | 0.477 | 0.0025 | 0.007 | 0.016 | 0 | 0.032 | 0.006 | 0.0038 | 0.003 | 0.001 | NULL | NULL | NULL | 0 | 0 | 9 | 0 | 0 | 29 | 25 | 0 | 0 | 0 | 0 | 0 | 85 | 0 | 1418 | 88 | 0 | 125.802 | 132.1959 | 0.9516331 | 874.83 | 941.552 | 0.9291361
7A06656 | 低合金 | HRB400D | 1664 | 0.00069 | 0.0009 | 0.00034 | 0.00026 | 0.002 | 76300 | 0.0024 | 0.0131 | 0.00031 | 0.00028 | 0.0036 | 0.472 | 0.003 | 0.007 | 0.013 | 0 | 0.03 | 0.0054 | 0.0034 | 0.0019 | 0.001 | NULL | NULL | NULL | 0 | 0 | 9 | 0 | 0 | 29 | 25 | 0 | 0 | 0 | 0 | 0 | 85 | 0 | 1498 | 88 | 0 | 130.473 | 133.5559 | 0.9769168 | 930.86 | 994.672 | 0.9358462
7A06655 | 低合金 | HRB400D | 1672 | 0.00061 | 0.0011 | 0.00034 | 0.00028 | 0.002 | 78150 | 0.0022 | 0.0137 | 0.0003 | 0.00028 | 0.0037 | 0.465 | 0.0035 | 0.009 | 0.019 | 0 | 0.034 | 0.0077 | 0.0048 | 0.0058 | 0.002 | NULL | NULL | NULL | 0 | 0 | 10 | 0 | 0 | 30 | 25 | 0 | 0 | 0 | 0 | 0 | 68 | 0 | 1580 | 88 | 0 | 124.2585 | 118.633 | 1.047419 | 984.69 | 1049.12 | 0.9385866
7A06654 | 低合金 | HRB400D | 1657 | 0.00084 | 0.0011 | 0.00023 | 0.00022 | 0.002 | 78600 | 0.0023 | 0.0137 | 0.00033 | 0.00032 | 0.0037 | 0.474 | 0.0031 | 0.006 | 0.021 | 0 | 0.034 | 0.0069 | 0.0043 | 0.0027 | 0.001 | NULL | NULL | NULL | 0 | 0 | 10 | 0 | 0 | 30 | 0 | 0 | 0 | 0 | 0 | 0 | 51 | 0 | 1581 | 88 | 0 | 114.756 | 102.33 | 1.121431 | 990.36 | 1049.784 | 0.9433941
7A06653 | 低合金 | HRB400D | 1688 | 0.00074 | 0.0013 | 0.00029 | 0.00022 | 0.002 | 74600 | 0.0023 | 0.0132 | 0.00034 | 0.00027 | 0.0034 | 0.463 | 0.0024 | 0.005 | 0.017 | 0 | 0.033 | 0.0061 | 0.0038 | 0.0026 | 0.001 | NULL | NULL | NULL | 0 | 0 | 9 | 0 | 0 | 29 | 25 | 0 | 0 | 0 | 0 | 0 | 68 | 0 | 1568 | 88 | 0 | 116.376 | 118.4259 | 0.9826904 | 887.74 | 1041.152 | 0.8526517
7A06652 | 低合金 | HRB400D | 1672 | 0.00078 | 0.0013 | 0.00027 | 0.00028 | 0.002 | 72700 | 0.0023 | 0.0138 | 0.00037 | 0.00032 | 0.0038 | 0.474 | 0.0026 | 0.006 | 0.016 | 0 | 0.032 | 0.0061 | 0.0038 | 0.003 | 0.001 | NULL | NULL | NULL | 0 | 0 | 9 | 0 | 0 | 29 | 25 | 0 | 0 | 0 | 0 | 0 | 68 | 0 | 1513 | 88 | 0 | 110.504 | 117.4909 | 0.9405324 | 908.75 | 1004.632 | 0.9045601
7A06651 | 低合金 | HRB400D | 1693 | 0.00079 | 0.0009 | 0.00031 | 0.00026 | 0.003 | 76100 | 0.0022 | 0.0134 | 0.00037 | 0.00033 | 0.0036 | 0.459 | 0.0031 | 0.007 | 0.02 | 0 | 0.032 | 0.0063 | 0.0039 | 0.0036 | 0.001 | NULL | NULL | NULL | 0 | 0 | 9 | 0 | 0 | 29 | 25 | 0 | 0 | 0 | 0 | 0 | 68 | 0 | 1579 | 88 | 0 | 107.301 | 118.6129 | 0.9046318 | 951.25 | 1048.456 | 0.9072865
7A06650 | 低合金 | HRB400D | 1662 | 0.00068 | 0.0009 | 0.0004 | 0.00027 | 0.002 | 72200 | 0.0023 | 0.0139 | 0.00036 | 0.00034 | 0.0036 | 0.478 | 0.0033 | 0.007 | 0.022 | 0 | 0.032 | 0.1211 | 0.0977 | 0.0049 | 0.002 | NULL | NULL | NULL | 0 | 0 | 9 | 0 | 0 | 29 | 25 | 0 | 0 | 0 | 0 | 0 | 85 | 0 | 1550 | 88 | 0 | 116.964 | 134.4399 | 0.8700096 | 938.6 | 1029.2 | 0.9119705
7A06649 | 低合金 | HRB400D | 1696 | 0.00035 | 0.0008 | 0.00032 | 0.00027 | 0.002 | 73450 | 0.0024 | 0.0137 | 0.00033 | 0.0003 | 0.0035 | 0.483 | 0.0025 | 0.007 | 0.021 | 0 | 0.033 | 0.0408 | 0.035 | 0.0034 | 0.001 | NULL | NULL | NULL | 0 | 0 | 28 | 0 | 0 | 0 | 75 | 0 | 0 | 0 | 0 | 0 | 102 | 0 | 1560 | 132 | 0 | 150.5725 | 164.04 | 0.9179011 | 947.505 | 1035.84 | 0.9147214
7A06648 | 低合金 | HRB400B | 1660 | 0.00063 | 0.0009 | 0.00032 | 0.0003 | 0.002 | 75900 | 0.0023 | 0.0132 | 0.00033 | 0.00027 | 0.0035 | 0.465 | 0.0026 | 0.006 | 0.019 | 0 | 0.033 | 0.006 | 0.0038 | 0.0027 | 0.001 | NULL | NULL | NULL | 0 | 0 | 31 | 0 | 0 | 0 | 0 | 50 | 0 | 0 | 0 | 0 | 85 | 0 | 1550 | 132 | 0 | 126.753 | 147.737 | 0.8579638 | 933.57 | 1029.2 | 0.9070832
7A06647 | 低合金 | HRB400B | 1658 | 0.00057 | 0.0008 | 0.00034 | 0.00018 | 0.002 | 74600 | 0.0023 | 0.0139 | 0.00033 | 0.00022 | 0.004 | 0.476 | 0.0024 | 0.006 | 0.02 | 0 | 0.034 | 0.0065 | 0.0041 | 0.0027 | 0.002 | NULL | NULL | NULL | 0 | 0 | 31 | 0 | 0 | 0 | 0 | 75 | 0 | 0 | 0 | 0 | 102 | 0 | 1584 | 88 | 0 | 129.058 | 151.5285 | 0.8517078 | 977.26 | 1051.776 | 0.9291522
7A06646 | 低合金 | HRB400B | 1655 | 0.00096 | 0.0009 | 0.00023 | 0.00014 | 0.002 | 73300 | 0.0024 | 0.0135 | 0.00036 | 0.00023 | 0.0042 | 0.48 | 0.003 | 0.006 | 0.021 | 0 | 0.035 | 0.0079 | 0.0056 | 0.0028 | 0.002 | NULL | NULL | NULL | 0 | 0 | 30 | 0 | 0 | 0 | 0 | 50 | 0 | 0 | 0 | 0 | 51 | 0 | 1450 | 132 | 0 | 105.552 | 113.397 | 0.9308183 | 923.58 | 962.8 | 0.9592646
7A06645 | 低合金 | HRB400B | 1675 | 0.00092 | 0.0011 | 0.00024 | 0.00022 | 0.002 | 71600 | 0.0024 | 0.0137 | 0.00034 | 0.00024 | 0.0042 | 0.483 | 0.0029 | 0.007 | 0.018 | 0 | 0.032 | 0.0068 | 0.0042 | 0.0023 | 0.002 | NULL | NULL | NULL | 0 | 0 | 30 | 0 | 0 | 0 | 0 | 50 | 0 | 0 | 0 | 0 | 51 | 0 | 1450 | 132 | 0 | 105.968 | 113.397 | 0.9344868 | 902.16 | 962.8 | 0.937017
7A06644 | 低合金 | HRB400B | 1676 | 0.0004 | 0.0007 | 0.00038 | 0.00033 | 0.001 | 73500 | 0.0024 | 0.0129 | 0.00036 | 0.00036 | 0.0036 | 0.471 | 0.0031 | 0.009 | 0.019 | 0 | 0.035 | 0.0065 | 0.004 | 0.0027 | 0.001 | NULL | NULL | NULL | 0 | 0 | 0 | 0 | 0 | 48 | 50 | 0 | 0 | 0 | 0 | 0 | 85 | 0 | 1450 | 132 | 0 | 147 | 145.9988 | 1.006858 | 896.7 | 962.8 | 0.9313461
7A06643 | 低合金 | HRB400B | 1726 | 0.00028 | 0.0007 | 0.00034 | 0.00016 | 0.002 | 72500 | 0.0023 | 0.0132 | 0.00039 | 0.00025 | 0.0039 | 0.465 | 0.0026 | 0.008 | 0.019 | 0 | 0.036 | 0.0059 | 0.0037 | 0.0032 | 0.001 | NULL | NULL | NULL | 0 | 0 | 32 | 0 | 0 | 0 | 75 | 0 | 0 | 0 | 0 | 0 | 90 | 0 | 1500 | 132 | 0 | 146.45 | 151.5 | 0.9666667 | 906.25 | 996 | 0.9098896
7A06642 | 低合金 | HRB500D | 1656 | 0.00089 | 0.0009 | 0.00033 | 0.00014 | 0.002 | 70250 | 0.0022 | 0.0144 | 0.00035 | 0.0002 | 0.0048 | 0.485 | 0.0029 | 0.004 | 0.018 | NULL | 0.082 | 0.0063 | 0.0039 | 0.0042 | 0.0026 | NULL | NULL | 0.0005 | 0 | 0 | 76 | 0 | 0 | 0 | 0 | 25 | 0 | 0 | 0 | 120 | 85 | 0 | 1550 | 0 | 0 | 92.0275 | 108.1155 | 0.8511962 | 948.375 | 1029.2 | 0.9214681
7A06641 | 低合金 | HRB500D | 1692 | 0.00069 | 0.0008 | 0.00024 | 0.00015 | 0.002 | 73800 | 0.0022 | 0.0147 | 0.0004 | 0.00025 | 0.0048 | 0.49 | 0.0027 | 0.006 | 0.016 | NULL | 0.085 | 0.0076 | 0.0048 | 0.0069 | 0.0024 | NULL | NULL | 0.0006 | 0 | 0 | 80 | 0 | 0 | 0 | 0 | 50 | 0 | 0 | 0 | 120 | 102 | 0 | 1600 | 0 | 0 | 111.438 | 125.379 | 0.8888091 | 1025.82 | 1062.4 | 0.9655685
7A06640 | 低合金 | HRB500D | 1651 | 0.00104 | 0.0009 | 0.00036 | 0.00014 | 0.002 | 69400 | 0.0022 | 0.0141 | 0.00033 | 0.00018 | 0.0046 | 0.48 | 0.0025 | 0.008 | 0.017 | NULL | 0.08 | 0.0072 | 0.0045 | 0.0054 | 0.0028 | NULL | NULL | 0.0005 | 0 | 0 | 73 | 0 | 0 | 0 | 0 | 25 | 0 | 0 | 0 | 120 | 70 | 0 | 1480 | 0 | 0 | 80.504 | 92.5255 | 0.8700737 | 916.08 | 982.72 | 0.9321882
7A06639 | 低合金 | HRB500D | 1650 | 0.00078 | 0.0008 | 0.00031 | 0.00011 | 0.002 | 68200 | 0.0023 | 0.0144 | 0.0003 | 0.00018 | 0.0047 | 0.495 | 0.0024 | 0.005 | 0.017 | NULL | 0.086 | 0.0077 | 0.0048 | 0.0059 | 0.0024 | NULL | NULL | 0.0005 | 0 | 0 | 75 | 0 | 0 | 0 | 0 | 50 | 0 | 0 | 0 | 120 | 92 | 0 | 1520 | 0 | 0 | 103.664 | 114.419 | 0.9060034 | 927.52 | 1009.28 | 0.9189918
7A06638 | 低合金 | HRB500D | 1659 | 0.00121 | 0.0011 | 0.00031 | 0.00021 | 0.002 | 243250 | 0.0022 | 0.0145 | 0.00031 | 0.00024 | 0.0046 | 0.488 | 0.0029 | 0.007 | 0.016 | NULL | 0.085 | 0.0072 | 0.0045 | 0.0048 | 0.0027 | NULL | NULL | 0.0005 | 0 | 120 | 77 | 0 | 0 | 0 | 0 | 25 | 0 | 0 | 0 | 0 | 58 | 0 | 1530 | 0 | 0 | 240.8175 | 81.7835 | 2.944573 | 3259.55 | 1015.92 | 3.208471
7A06637 | 低合金 | HRB500D | 1678 | 0.00124 | 0.0011 | 0.00035 | 0.00022 | 0.002 | 68800 | 0.0022 | 0.0146 | 0.00033 | 0.00025 | 0.0047 | 0.489 | 0.003 | 0.004 | 0.018 | NULL | 0.085 | 0.0071 | 0.0044 | 0.0055 | 0.003 | NULL | NULL | 0.0005 | 0 | 0 | 76 | 0 | 0 | 0 | 0 | 25 | 0 | 0 | 0 | 120 | 58 | 0 | 1510 | 0 | 0 | 66.048 | 81.5155 | 0.8102508 | 928.8 | 1002.64 | 0.9263544
7A06636 | 低合金 | HRB500D | 1800 | 0.00089 | 0.0011 | 0.00037 | 0.0002 | 0.002 | 72750 | 0.0022 | 0.0149 | 0.00034 | 0.00024 | 0.0048 | 0.493 | 0.0033 | 0.006 | 0.019 | NULL | 0.073 | 0.0066 | 0.0041 | 0.0055 | 0.0025 | NULL | NULL | 0.0005 | 0 | 0 | 69 | 0 | 0 | 0 | 0 | 25 | 0 | 0 | 0 | 130 | 85 | 0 | 1650 | 0 | 0 | 95.3025 | 109.8215 | 0.8677946 | 1003.95 | 1095.6 | 0.9163472
7A06635 | 低合金 | HRB500D | 1655 | 0.00066 | 0.0008 | 0.00031 | 0.00011 | 0.002 | 72900 | 0.0024 | 0.0149 | 0.00032 | 0.00017 | 0.0049 | 0.511 | 0.0027 | 0.008 | 0.02 | NULL | 0.073 | 0.0068 | 0.0042 | 0.0035 | 0.0023 | NULL | NULL | 0.0005 | 0 | 0 | 69 | 0 | 0 | 0 | 0 | 50 | 0 | 0 | 0 | 130 | 105 | 0 | 1680 | 0 | 0 | 126.846 | 129.625 | 0.9785612 | 1027.89 | 1115.52 | 0.9214447
7A06634 | 低合金 | HRB500D | 1671 | 0.00127 | 0.0013 | 0.00031 | 0.00031 | 0.002 | 69400 | 0.0021 | 0.0144 | 0.00034 | 0.00034 | 0.0048 | 0.475 | 0.0031 | 0.003 | 0.017 | NULL | 0.085 | 0.0073 | 0.0045 | 0.0025 | 0.0024 | NULL | NULL | 0.0005 | 0 | 0 | 77 | 0 | 0 | 0 | 0 | 25 | 0 | 0 | 0 | 140 | 56 | 0 | 1550 | 0 | 0 | 57.602 | 80.2875 | 0.7174467 | 909.14 | 1029.2 | 0.8833463
7A06633 | 低合金 | HRB500D | 1662 | 0.00065 | 0.001 | 0.00037 | 0.00023 | 0.002 | 70500 | 0.0022 | 0.0145 | 0.00037 | 0.00026 | 0.0049 | 0.487 | 0.003 | 0.006 | 0.015 | NULL | 0.086 | 0.0067 | 0.0041 | 0.0045 | 0.0022 | NULL | NULL | 0.0005 | 0 | 0 | 78 | 0 | 0 | 0 | 0 | 50 | 0 | 0 | 0 | 150 | 102 | 0 | 1600 | 0 | 0 | 109.275 | 125.397 | 0.8714323 | 951.75 | 1062.4 | 0.895849
7A06632 | 低合金 | HRB500D | 0 | 0.00081 | 0.0008 | 0.00033 | 0.00019 | 0.002 | 71700 | 0.0023 | 0.0141 | 0.00031 | 0.00023 | 0.0047 | 0.489 | 0.0026 | 0.006 | 0.018 | NULL | 0.083 | 0.0063 | 0.0039 | 0.0038 | 0.0018 | NULL | NULL | 0.0005 | 0 | 0 | 77 | 0 | 0 | 0 | 0 | 25 | 0 | 0 | 0 | 150 | 85 | 0 | 1600 | 0 | 0 | 106.833 | 108.9835 | 0.9802677 | 953.61 | 1062.4 | 0.8975998
7A06631 | 低合金 | HRB500D | 1632 | 0.00031 | 0.0006 | 0.00042 | 0.00017 | 0.003 | 69100 | 0.0022 | 0.0148 | 0.00033 | 0.00019 | 0.0049 | 0.491 | 0.0024 | 0.008 | 0.024 | NULL | 0.083 | 0.008 | 0.005 | 0.0057 | 0.0017 | NULL | NULL | 0.0006 | 0 | 0 | 75 | 0 | 0 | 0 | 0 | 75 | 0 | 0 | 0 | 150 | 102 | 0 | 1600 | 0 | 0 | 130.599 | 125.4905 | 1.040708 | 981.22 | 1062.4 | 0.9235881
7A06630 | 低合金 | HRB500D | 0 | 0.00075 | 0.0008 | 0.00034 | 0.00014 | 0.002 | 74650 | 0.0022 | 0.0138 | 0.00032 | 0.00019 | 0.0046 | 0.474 | 0.0026 | 0.005 | 0.017 | NULL | 0.083 | 0.0072 | 0.0045 | 0.0058 | 0.0018 | NULL | NULL | 0.0005 | 0 | 0 | 78 | 0 | 0 | 0 | 0 | 50 | 0 | 0 | 0 | 150 | 85 | 0 | 1600 | 0 | 0 | 108.2425 | 109.077 | 0.9923494 | 970.45 | 1062.4 | 0.9134507
7A06629 | 低合金 | HRB500D | 1660 | 0.0007 | 0.0008 | 0.00033 | 0.00015 | 0.002 | 72350 | 0.0022 | 0.0144 | 0.00033 | 0.00019 | 0.0049 | 0.485 | 0.0026 | 0.007 | 0.017 | NULL | 0.084 | 0.0072 | 0.0045 | 0.0062 | 0.0021 | NULL | NULL | 0.0006 | 0 | 0 | 78 | 0 | 0 | 0 | 0 | 50 | 0 | 0 | 0 | 150 | 85 | 0 | 1600 | 0 | 0 | 108.525 | 109.077 | 0.9949394 | 983.96 | 1062.4 | 0.9261672
7A06628 | 低合金 | HRB500D | 1632 | 0.0007 | 0.0007 | 0.00038 | 0.00016 | 0.002 | 73050 | 0.0023 | 0.0144 | 0.00036 | 0.00021 | 0.0047 | 0.495 | 0.0027 | 0.006 | 0.02 | NULL | 0.082 | 0.0074 | 0.0046 | 0.0059 | 0.0027 | NULL | NULL | 0.0007 | 0 | 0 | 78 | 0 | 0 | 0 | 0 | 50 | 0 | 0 | 0 | 150 | 85 | 0 | 1600 | 0 | 0 | 116.88 | 109.077 | 1.071537 | 1000.785 | 1062.4 | 0.942004
7A06627 | 低合金 | HRB500D | 1663 | 0.0008 | 0.0009 | 0.00041 | 0.00018 | 0.002 | 74000 | 0.0022 | 0.0139 | 0.00037 | 0.00023 | 0.0047 | 0.479 | 0.0028 | 0.008 | 0.02 | NULL | 0.082 | 0.0061 | 0.0038 | 0.0076 | 0.0023 | NULL | NULL | 0.0008 | 0 | 0 | 78 | 0 | 0 | 0 | 0 | 25 | 0 | 0 | 0 | 150 | 85 | 0 | 1600 | 0 | 0 | 103.6 | 108.9835 | 0.9506026 | 962 | 1062.4 | 0.905497
7A06626 | 低合金 | HRB500D | 0 | 0.00069 | 0.0009 | 0.00032 | 0.00012 | 0.002 | 69650 | 0.0022 | 0.0137 | 0.00027 | 0.00018 | 0.0046 | 0.473 | 0.0026 | 0.009 | 0.018 | NULL | 0.082 | 0.2379 | 0.1868 | 0.0076 | 0.0027 | NULL | NULL | 0.0007 | 0 | 0 | 73 | 0 | 0 | 0 | 0 | 50 | 0 | 0 | 0 | 150 | 102 | 0 | 1460 | 0 | 0 | 105.1715 | 123.017 | 0.8549347 | 891.52 | 969.44 | 0.9196237
7A06625 | 低合金 | HRB500D | 1639 | 0.00074 | 0.0008 | 0.00039 | 0.00014 | 0.002 | 72800 | 0.0022 | 0.0147 | 0.0004 | 0.00018 | 0.005 | 0.49 | 0.0027 | 0.005 | 0.015 | NULL | 0.085 | 0.0082 | 0.0051 | 0.006 | 0.0024 | NULL | NULL | 0.0006 | 0 | 0 | 78 | 0 | 0 | 0 | 0 | 50 | 0 | 0 | 0 | 150 | 85 | 0 | 1600 | 0 | 0 | 106.288 | 109.077 | 0.9744309 | 1011.92 | 1062.4 | 0.9524849
7A06624 | 低合金 | HRB500D | 1655 | 0.00079 | 0.0007 | 0.00038 | 0.00014 | 0.002 | 72050 | 0.0021 | 0.014 | 0.00035 | 0.00018 | 0.0047 | 0.467 | 0.0024 | 0.004 | 0.015 | NULL | 0.084 | 0.0069 | 0.0043 | 0.0041 | 0.0017 | NULL | NULL | 0.0006 | 0 | 0 | 76 | 0 | 0 | 0 | 0 | 50 | 0 | 0 | 0 | 150 | 85 | 0 | 1560 | 0 | 0 | 94.3855 | 108.397 | 0.870739 | 958.265 | 1035.84 | 0.9251091
7A06623 | 低合金 | HRB500D | 1672 | 0.00071 | 0.0009 | 0.00027 | 0.00016 | 0.002 | 74000 | 0.0022 | 0.0143 | 0.0003 | 0.0002 | 0.0049 | 0.484 | 0.0029 | 0.009 | 0.016 | NULL | 0.083 | 0.0069 | 0.0043 | 0.0069 | 0.0022 | NULL | NULL | 0.0005 | 0 | 0 | 77 | 0 | 0 | 0 | 0 | 50 | 0 | 0 | 0 | 160 | 85 | 0 | 1600 | 0 | 0 | 110.26 | 109.083 | 1.01079 | 991.6 | 1062.4 | 0.9333584
7A06622 | 低合金 | HRB500D | 1645 | 0.00054 | 0.0008 | 0.00038 | 0.00015 | 0.002 | 72950 | 0.0021 | 0.0139 | 0.00036 | 0.00019 | 0.0047 | 0.466 | 0.0029 | 0.005 | 0.016 | NULL | 0.081 | 0.0057 | 0.0036 | 0.0051 | 0.0017 | NULL | NULL | 0.0005 | 0 | 0 | 75 | 0 | 0 | 0 | 0 | 50 | 0 | 0 | 0 | 160 | 102 | 0 | 1560 | 0 | 0 | 113.802 | 124.723 | 0.912438 | 955.645 | 1035.84 | 0.9225797
7A06621 | 低合金 | HRB500D | 0 | 0.00074 | 0.001 | 0.00029 | 0.00012 | 0.002 | 73100 | 0.0022 | 0.0144 | 0.0003 | 0.00018 | 0.005 | 0.495 | 0.0065 | 0.03 | 0.017 | NULL | 0.084 | 0.0072 | 0.0045 | 0.0081 | 0.0024 | NULL | NULL | 0.0005 | 0 | 0 | 78 | 0 | 0 | 0 | 0 | 50 | 0 | 0 | 0 | 160 | 85 | 0 | 1600 | 0 | 0 | 106.726 | 109.083 | 0.9783926 | 979.54 | 1062.4 | 0.9220068
7A06620 | 低合金 | HRB500D | 1672 | 0.00065 | 0.0012 | 0.00032 | 0.00028 | 0.002 | 74850 | 0.0022 | 0.0148 | 0.00031 | 0.00028 | 0.0051 | 0.492 | 0.003 | 0.004 | 0.015 | NULL | 0.083 | 0.0063 | 0.0039 | 0.0053 | 0.0024 | NULL | NULL | 0.0006 | 0 | 0 | 79 | 0 | 0 | 0 | 0 | 50 | 0 | 0 | 0 | 180 | 102 | 0 | 1620 | 0 | 0 | 116.0175 | 125.755 | 0.9225677 | 1017.96 | 1075.68 | 0.9463409
7A06618 | 低合金 | HRB500D | 1693 | 0.00058 |  | 0.00035 |  | 0.003 | 69950 | 0.0021 | 0.0146 | 0.0003 | 0.00025 | 0.0048 | 0.477 | 0.0029 | 0.004 | 0.014 | NULL | 0.082 | 0.0041 | 0.002 | 0 | 0.001 | NULL | NULL | 0.0001 | 0 | 0 | 77 | 0 | 0 | 0 | 0 | 50 | 0 | 0 | 0 | 170 | 102 | 0 | 1520 | 0 | 0 | 106.324 | 124.049 | 0.8571129 | 1021.27 | 1009.28 | 1.01188
7A06617 | 低合金 | HRB500D | 1705 | 0.00044 |  | 0.00029 |  | 0.002 | 75750 | 0.0021 | 0.0143 | 0.00033 | 0.00028 | 0.0047 | 0.472 | 0.0032 | 0.004 | 0.016 | NULL | 0.081 | 0.0054 | 0.0033 | 0 | 0 | NULL | NULL | 0.0002 | 0 | 0 | 80 | 0 | 0 | 0 | 0 | 50 | 0 | 0 | 0 | 160 | 102 | 0 | 1552 | 0 | 0 | 125.745 | 124.587 | 1.009295 | 1083.225 | 1030.528 | 1.051136
7A06616 | 低合金 | HRB500D | 1744 | 0.00032 |  | 0.00033 |  | 0.002 | 73650 | 0.0022 | 0.0143 | 0.00034 | 0.0003 | 0.0046 | 0.482 | 0.0028 | 0.003 | 0.016 | NULL | 0.082 | 0.007 | 0.0049 | 0 | 0.001 | NULL | NULL | 0.0002 | 0 | 0 | 78 | 0 | 0 | 0 | 0 | 100 | 0 | 0 | 187 | 0 | 119 | 0 | 1645 | 0 | 0 | 138.462 | 142.6912 | 0.9703612 | 1053.195 | 1092.28 | 0.9642171
7A06615 | 低合金 | HRB400B | 1672 | 0.00069 |  | 0.00026 |  | 0.001 | 73300 | 0.0023 | 0.0132 | 0.00035 | 0.00026 | 0.0035 | 0.463 | 0.0025 | 0.006 | 0.015 | NULL | 0.033 | 0.0043 | 0.0021 | 0 | 0 | NULL | NULL | NULL | 0 | 0 | 5 | 0 | 0 | 40 | 25 | 0 | 0 | 0 | 0 | 0 | 68 | 0 | 1496 | 88 | 0 | 118.013 | 117.236 | 1.006628 | 967.56 | 993.344 | 0.9740432
7A06614 | 低合金 | HRB400B | 1680 | 0.0008 |  | 0.00038 |  | 0.002 | 73900 | 0.0024 | 0.0134 | 0.00039 | 0.00035 | 0.0036 | 0.477 | 0.0026 | 0.004 | 0.013 | NULL | 0.035 | 0.0044 | 0.0021 | 0 | 0 | NULL | NULL | NULL | 0 | 0 | 5 | 0 | 0 | 40 | 0 | 0 | 0 | 0 | 0 | 0 | 68 | 0 | 1560 | 88 | 20 | 118.24 | 122.8378 | 0.9625698 | 990.26 | 1035.84 | 0.9559971
7A06613 | 低合金 | HRB400B | 1669 | 0.00105 |  | 0.00024 |  | 0.002 | 73800 | 0.0023 | 0.0134 | 0.00034 | 0.00024 | 0.0036 | 0.467 | 0.0024 | 0.005 | 0.014 | NULL | 0.035 | 0.0031 | 0.0009 | 0 | 0 | NULL | NULL | NULL | 0 | 0 | 5 | 0 | 0 | 40 | 0 | 0 | 0 | 0 | 0 | 0 | 51 | 0 | 1539 | 88 | 20 | 92.25 | 106.1608 | 0.8689644 | 988.92 | 1021.896 | 0.9677306
7A06612 | 低合金 | HRB400B | 1684 | 0.00094 |  | 0.00028 |  | 0.002 | 74450 | 0.0023 | 0.0129 | 0.0003 | 0.00031 | 0.0036 | 0.458 | 0.0022 | 0.004 | 0.014 | NULL | 0.033 | 0.0039 | 0.0017 | 0 | 0 | NULL | NULL | NULL | 0 | 0 | 11 | 0 | 0 | 31 | 0 | 0 | 0 | 0 | 0 | 0 | 51 | 0 | 1468 | 88 | 20 | 101.252 | 104.9259 | 0.9649853 | 960.405 | 974.752 | 0.9852814
7A06611 | 低合金 | HRB400B | 1680 | 0.00079 |  | 0.0003 |  | 0.002 | 74000 | 0.0024 | 0.0133 | 0.00029 | 0.00031 | 0.0036 | 0.475 | 0.0026 | 0.007 | 0.017 | NULL | 0.034 | 0.0037 | 0.0015 | 0 | 0 | NULL | NULL | NULL | 0 | 0 | 11 | 0 | 0 | 30 | 0 | 0 | 0 | 0 | 0 | 0 | 68 | 0 | 1516 | 88 | 20 | 119.14 | 122.0588 | 0.9760866 | 984.2 | 1006.624 | 0.9777236
7A06610 | 低合金 | HRB400B | 1677 | 0.00067 |  | 0.0002 |  | 0.003 | 74150 | 0.0023 | 0.0133 | 0.00028 | 0.00033 | 0.0036 | 0.466 | 0.0028 | 0.006 | 0.015 | NULL | 0.033 | 0.0036 | 0.0014 | 0 | 0 | NULL | NULL | NULL | 0 | 0 | 5 | 0 | 0 | 40 | 25 | 0 | 0 | 0 | 0 | 0 | 85 | 0 | 1522 | 88 | 0 | 120.8645 | 133.998 | 0.9019873 | 986.195 | 1010.608 | 0.9758433
7A06609 | 低合金 | HRB400B | 1679 | 0.00089 |  | 0.00022 |  | 0.002 | 74650 | 0.0023 | 0.0129 | 0.00029 | 0.00026 | 0.0034 | 0.459 | 0.0026 | 0.006 | 0.016 | NULL | 0.033 | 0.0036 | 0.0014 | 0.0001 | 0 | NULL | NULL | NULL | 0 | 0 | 4 | 0 | 0 | 39 | 0 | 0 | 0 | 0 | 0 | 0 | 51 | 0 | 1464 | 88 | 20 | 105.2565 | 104.8827 | 1.003564 | 962.985 | 972.096 | 0.9906275
7A06608 | 低合金 | HRB400B | 1645 | 0.00073 |  | 0.00019 |  | 0.002 | 70800 | 0.0023 | 0.013 | 0.0003 | 0.00017 | 0.0034 | 0.459 | 0.0021 | 0.006 | 0.016 | NULL | 0.034 | 0.003 | 0.0008 | 0 | 0 | NULL | NULL | NULL | 0 | 0 | 4 | 0 | 0 | 40 | 25 | 0 | 0 | 0 | 0 | 0 | 68 | 0 | 1473 | 88 | 0 | 111.156 | 116.845 | 0.9513116 | 920.4 | 978.072 | 0.941035
7A06607 | 低合金 | HRB400D | 1663 | 0.00065 |  | 0.00028 |  | 0.002 | 71150 | 0.0023 | 0.0136 | 0.00034 | 0.00026 | 0.0035 | 0.47 | 0.0027 | 0.007 | 0.017 | NULL | 0.032 | 0.0212 | 0.0187 | 0 | 0.001 | NULL | NULL | NULL | 0 | 0 | 9 | 0 | 0 | 29 | 25 | 0 | 0 | 0 | 0 | 0 | 85 | 0 | 1506 | 88 | 0 | 117.3975 | 133.6919 | 0.8781198 | 967.64 | 999.984 | 0.9676555
7A06606 | 低合金 | HRB400D | 1660 | 0.00064 |  | 0.00021 |  | 0.002 | 71800 | 0.0024 | 0.0131 | 0.00033 | 0.00022 | 0.0034 | 0.471 | 0.0027 | 0.006 | 0.014 | NULL | 0.031 | 0.0037 | 0.0015 | 0 | 0 | NULL | NULL | NULL | 0 | 0 | 9 | 0 | 0 | 29 | 25 | 0 | 0 | 0 | 0 | 0 | 68 | 0 | 1509 | 88 | 0 | 126.368 | 117.4229 | 1.076178 | 940.58 | 1001.976 | 0.9387251
7A06605 | 低合金 | HRB400D | 1676 | 0.00075 |  | 0.00027 |  | 0.002 | 72250 | 0.0023 | 0.0132 | 0.00031 | 0.00023 | 0.0035 | 0.464 | 0.0033 | 0.007 | 0.015 | NULL | 0.031 | 0.0044 | 0.0022 | 0 | 0 | NULL | NULL | NULL | 0 | 0 | 10 | 0 | 0 | 30 | 25 | 0 | 0 | 0 | 0 | 0 | 68 | 0 | 1600 | 88 | 0 | 111.9875 | 118.973 | 0.941285 | 953.7 | 1062.4 | 0.8976845
7A06604 | 低合金 | HRB400D | 1666 | 0.00069 |  | 0.00029 |  | 0.002 | 75550 | 0.0024 | 0.0133 | 0.00035 | 0.00024 | 0.0033 | 0.475 | 0.0027 | 0.007 | 0.017 | NULL | 0.032 | 0.0043 | 0.0021 | 0 | 0 | NULL | NULL | NULL | 0 | 0 | 9 | 0 | 0 | 29 | 25 | 0 | 0 | 0 | 0 | 0 | 85 | 0 | 1520 | 88 | 0 | 129.1905 | 133.9299 | 0.9646128 | 1004.815 | 1009.28 | 0.9955761
7A06603 | 低合金 | HRB400D | 1679 | 0.0009 |  | 0.00026 |  | 0.002 | 71050 | 0.0024 | 0.0132 | 0.00027 | 0.00018 | 0.0034 | 0.472 | 0.0023 | 0.005 | 0.013 | NULL | 0.031 | 0.0038 | 0.0016 | 0.0001 | 0 | NULL | NULL | NULL | 0 | 0 | 9 | 0 | 0 | 29 | 0 | 0 | 0 | 0 | 0 | 0 | 51 | 0 | 1492 | 88 | 20 | 106.575 | 105.3277 | 1.011842 | 937.86 | 990.688 | 0.9466754
7A06602 | 低合金 | HRB400D | 1667 | 0.00094 |  | 0.00025 |  | 0.002 | 71600 | 0.0023 | 0.0134 | 0.00036 | 0.00028 | 0.0039 | 0.467 | 0.0029 | 0.007 | 0.016 | NULL | 0.03 | 0.0041 | 0.0019 | 0.0002 | 0 | NULL | NULL | NULL | 0 | 0 | 9 | 0 | 0 | 29 | 25 | 0 | 0 | 0 | 0 | 0 | 51 | 0 | 1500 | 132 | 0 | 97.376 | 114.1499 | 0.8530537 | 959.44 | 996 | 0.9632932
7A06601 | 低合金 | HRB400D | 1651 | 0.00058 |  | 0.00033 |  | 0.002 | 73500 | 0.0023 | 0.0134 | 0.00033 | 0.00023 | 0.004 | 0.467 | 0.0025 | 0.007 | 0.018 | NULL | 0.033 | 0.0169 | 0.0141 | 0.0003 | 0 | NULL | NULL | NULL | 0 | 0 | 28 | 0 | 0 | 0 | 75 | 0 | 0 | 0 | 0 | 0 | 90 | 0 | 1500 | 132 | 0 | 126.42 | 151.5 | 0.8344554 | 984.9 | 996 | 0.9888554
7A06600 | 低合金 | HRB400B | 1663 | 0.0004 |  | 0.00036 |  | 0.002 | 71050 | 0.0023 | 0.0129 | 0.00034 | 0.00031 | 0.0038 | 0.461 | 0.0036 | 0.007 | 0.018 | NULL | 0.034 | 0.0044 | 0.0021 | 0 | 0 | NULL | NULL | NULL | 0 | 0 | 0 | 0 | 0 | 47 | 50 | 0 | 0 | 0 | 0 | 0 | 85 | 0 | 1450 | 132 | 0 | 134.995 | 145.9957 | 0.9246505 | 916.545 | 962.8 | 0.9519578
7A06599 | 低合金 | HRB400B | 1667 | 0.00071 |  | 0.00027 |  | 0.002 | 73650 | 0.0023 | 0.0131 | 0.0003 | 0.00031 | 0.0038 | 0.467 | 0.0044 | 0.007 | 0.016 | NULL | 0.035 | 0.0044 | 0.0021 | 0 | 0 | NULL | NULL | NULL | 0 | 0 | 0 | 0 | 0 | 48 | 25 | 0 | 0 | 0 | 0 | 0 | 51 | 0 | 1450 | 132 | 0 | 117.1035 | 113.3588 | 1.033034 | 964.815 | 962.8 | 1.002093
7A06598 | 低合金 | HRB400D | 1658 | 0.00072 |  | 0.00031 |  | 0.002 | 72300 | 0.0023 | 0.0132 | 0.00031 | 0.00029 | 0.0039 | 0.463 | 0.0026 | 0.005 | 0.015 | NULL | 0.031 | 0.0042 | 0.002 | 0 | 0 | NULL | NULL | NULL | 0 | 0 | 9 | 0 | 0 | 29 | 25 | 0 | 0 | 0 | 0 | 0 | 58 | 0 | 1480 | 132 | 0 | 114.234 | 120.5299 | 0.9477648 | 954.36 | 982.72 | 0.9711413
7A06597 | 低合金 | HRB400D | 1647 | 0.00065 |  | 0.00035 |  | 0.002 | 72050 | 0.0024 | 0.0131 | 0.00031 | 0.00026 | 0.0038 | 0.47 | 0.0021 | 0.006 | 0.018 | NULL | 0.031 | 0.0047 | 0.0024 | 0.0001 | 0 | NULL | NULL | NULL | 0 | 0 | 9 | 0 | 0 | 29 | 50 | 0 | 0 | 0 | 0 | 0 | 68 | 0 | 1500 | 132 | 0 | 126.0875 | 130.4699 | 0.9664106 | 943.855 | 996 | 0.9476456
7A06596 | 低合金 | HRB400D | 1656 | 0.00039 |  | 0.00036 |  | 0.002 | 71750 | 0.0023 | 0.0131 | 0.00036 | 0.0003 | 0.0039 | 0.461 | 0.0025 | 0.006 | 0.016 | NULL | 0.031 | 0.004 | 0.0018 | 0 | 0 | NULL | NULL | NULL | 0 | 0 | 9 | 0 | 0 | 30 | 75 | 0 | 0 | 0 | 0 | 0 | 85 | 0 | 1550 | 132 | 0 | 137.0425 | 147.643 | 0.9282018 | 939.925 | 1029.2 | 0.9132579
7A06595 | 低合金 | HRB400D | 1652 | 0.00056 |  | 0.00036 |  | 0.002 | 74300 | 0.0024 | 0.0128 | 0.00034 | 0.00026 | 0.0038 | 0.467 | 0.003 | 0.006 | 0.015 | NULL | 0.03 | 0.004 | 0.0018 | 0 | 0 | NULL | NULL | NULL | 0 | 0 | 9 | 0 | 0 | 29 | 50 | 0 | 0 | 0 | 0 | 0 | 70 | 0 | 1480 | 132 | 0 | 136.712 | 132.0499 | 1.035306 | 951.04 | 982.72 | 0.9677629
7A06594 | 低合金 | HRB400D | 1666 | 0.00052 |  | 0.00039 |  | 0.002 | 74900 | 0.0024 | 0.0136 | 0.00032 | 0.00027 | 0.004 | 0.479 | 0.0023 | 0.005 | 0.015 | NULL | 0.032 | 0.0037 | 0.0015 | 0 | 0 | NULL | NULL | NULL | 0 | 0 | 9 | 0 | 0 | 30 | 50 | 0 | 0 | 0 | 0 | 0 | 90 | 0 | 1610 | 132 | 0 | 140.812 | 153.463 | 0.9175632 | 1018.64 | 1069.04 | 0.9528549
7A06593 | 低合金 | HRB400D | 1668 | 0.00067 |  | 0.00039 |  | 0.002 | 74000 | 0.0024 | 0.0131 | 0.00035 | 0.00025 | 0.0037 | 0.472 | 0.0029 | 0.006 | 0.018 | NULL | 0.031 | 0.0036 | 0.0014 | 0 | 0 | NULL | NULL | NULL | 0 | 0 | 9 | 0 | 0 | 30 | 25 | 0 | 0 | 0 | 0 | 0 | 68 | 0 | 1620 | 132 | 0 | 128.02 | 132.513 | 0.9660939 | 969.4 | 1075.68 | 0.9011974
7A06592 | 低合金 | HRB400D | 1652 | 0.00103 |  | 0.00026 |  | 0.002 | 76050 | 0.0024 | 0.0133 | 0.00039 | 0.00025 | 0.004 | 0.475 | 0.0028 | 0.006 | 0.015 | NULL | 0.031 | 0.0032 | 0.001 | 0.0001 | 0 | NULL | NULL | NULL | 0 | 0 | 9 | 0 | 0 | 30 | 0 | 0 | 0 | 0 | 0 | 0 | 34 | 0 | 1510 | 132 | 20 | 104.1885 | 102.5168 | 1.016306 | 1011.465 | 1002.64 | 1.008802
7A06591 | 低合金 | HRB400D | 1663 | 0.00033 |  | 0.00033 |  | 0.001 | 75100 | 0.0023 | 0.0129 | 0.00034 | 0.00032 | 0.0037 | 0.458 | 0.0027 | 0.005 | 0.013 | NULL | 0.031 | 0.0044 | 0.0021 | 0 | 0 | NULL | NULL | NULL | 0 | 0 | 9 | 0 | 0 | 30 | 50 | 0 | 0 | 0 | 0 | 0 | 85 | 0 | 1580 | 132 | 0 | 147.947 | 148.153 | 0.9986095 | 968.79 | 1049.12 | 0.9234311
7A06590 | 低合金 | HRB400D | 1671 | 0.00082 |  | 0.00029 |  | 0.002 | 75800 | 0.0022 | 0.0136 | 0.00032 | 0.00033 | 0.0039 | 0.461 | 0.0031 | 0.006 | 0.016 | NULL | 0.032 | 0.0215 | 0.019 | 0.0003 | 0.002 | NULL | NULL | NULL | 0 | 0 | 9 | 0 | 0 | 28 | 0 | 0 | 0 | 0 | 0 | 0 | 51 | 0 | 1530 | 132 | 20 | 104.604 | 119.1706 | 0.8777664918 | 1030.88 | 1015.92 | 1.014726
7A06589 | 低合金 | HRB400D | 1666 | 0.00048 |  | 0.00036 |  | 0.003 | 72500 | 0.0024 | 0.0133 | 0.00036 | 0.00036 | 0.0038 | 0.476 | 0.003 | 0.005 | 0.016 | NULL | 0.032 | 0.0044 | 0.0021 | 0.0001 | 0 | NULL | NULL | NULL | 0 | 0 | 9 | 0 | 0 | 29 | 50 | 0 | 0 | 0 | 0 | 0 | 78 | 0 | 1540 | 132 | 0 | 139.2 | 140.7499 | 0.9889883 | 964.25 | 1022.56 | 0.9429765
7A06588 | 低合金 | HRB400D | 1656 | 0.0008 |  | 0.00024 |  | 0.002 | 74450 | 0.0024 | 0.0138 | 0.00028 | 0.00021 | 0.004 | 0.484 | 0.0027 | 0.007 | 0.016 | NULL | 0.034 | 0.0036 | 0.0014 | 0.0001 | 0 | NULL | NULL | NULL | 0 | 0 | 9 | 0 | 0 | 30 | 0 | 0 | 0 | 0 | 0 | 0 | 68 | 0 | 1490 | 132 | 20 | 119.12 | 134.8168 | 0.8835691 | 1027.41 | 989.36 | 1.038459
7A06587 | 低合金 | HRB400D | 1640 | 0.00063 |  | 0.00033 |  | 0.002 | 71100 | 0.0024 | 0.0136 | 0.00034 | 0.00024 | 0.0039 | 0.48 | 0.0027 | 0.006 | 0.014 | NULL | 0.031 | 0.0049 | 0.0026 | 0.0003 | 0 | NULL | NULL | NULL | 0 | 0 | 9 | 0 | 0 | 30 | 50 | 0 | 0 | 0 | 0 | 0 | 68 | 0 | 1520 | 132 | 0 | 125.847 | 130.813 | 0.9620374 | 966.96 | 1009.28 | 0.9580691
7A06586 | 低合金 | HRB400D | 1648 | 0.00068 |  | 0.00033 |  | 0.003 | 73650 | 0.0022 | 0.0131 | 0.00034 | 0.00025 | 0.0036 | 0.451 | 0.0024 | 0.006 | 0.013 | NULL | 0.03 | 0.0044 | 0.0022 | 0.0001 | 0 | NULL | NULL | NULL | 0 | 0 | 9 | 0 | 0 | 28 | 50 | 0 | 0 | 0 | 0 | 0 | 68 | 0 | 1480 | 132 | 0 | 111.948 | 130.1268 | 0.8602993 | 964.815 | 982.72 | 0.9817802
7A06585 | 低合金 | HRB400D | 1676 | 0.00071 |  | 0.00036 |  | 0.003 | 73750 | 0.0023 | 0.0133 | 0.00036 | 0.00034 | 0.0038 | 0.465 | 0.0029 | 0.004 | 0.015 | NULL | 0.032 | 0.0042 | 0.002 | 0.0003 | 0 | NULL | NULL | NULL | 0 | 0 | 9 | 0 | 0 | 29 | 25 | 0 | 0 | 0 | 0 | 0 | 68 | 0 | 1520 | 132 | 0 | 117.2625 | 130.8099 | 0.8964344 | 980.875 | 1009.28 | 0.9718562
7A06584 | 低合金 | HRB400D | 1656 | 0.00068 |  | 0.00033 |  | 0.003 | 73550 | 0.0023 | 0.0132 | 0.00032 | 0.00021 | 0.0037 | 0.461 | 0.0022 | 0.004 | 0.012 | NULL | 0.03 | 0.0044 | 0.0022 | 0.0005 | 0 | NULL | NULL | NULL | 0 | 0 | 8 | 0 | 0 | 27 | 50 | 0 | 0 | 0 | 0 | 0 | 68 | 0 | 1400 | 132 | 0 | 119.151 | 128.7637 | 0.9253462 | 970.86 | 929.6 | 1.044385
7A06583 | 低合金 | HRB400D | 1606 | 0.00058 |  | 0.00036 |  | 0.002 | 68200 | 0.0024 | 0.0134 | 0.00034 | 0.00024 | 0.0039 | 0.477 | 0.0027 | 0.006 | 0.016 | NULL | 0.031 | 0.0036 | 0.0014 | 0.0007 | 0 | NULL | NULL | NULL | 0 | 0 | 9 | 0 | 0 | 28 | 50 | 0 | 0 | 0 | 0 | 0 | 68 | 0 | 1520 | 132 | 0 | 124.124 | 130.8068 | 0.9489109 | 913.88 | 1009.28 | 0.9054772
7A06582 | 低合金 | HRB400D | 1669 | 0.00071 |  | 0.00033 |  | 0.002 | 71250 | 0.0024 | 0.013 | 0.00036 | 0.00028 | 0.0037 | 0.47 | 0.0025 | 0.005 | 0.012 | NULL | 0.031 | 0.0037 | 0.0015 | 0.0005 | 0 | NULL | NULL | NULL | 0 | 0 | 9 | 0 | 0 | 29 | 50 | 0 | 0 | 0 | 0 | 0 | 68 | 0 | 1520 | 132 | 0 | 120.4125 | 130.8099 | 0.9205152 | 926.25 | 1009.28 | 0.9177334
7A06581 | 低合金 | HRB400D | 1678 | 0.00067 |  | 0.00027 |  | 0.002 | 73650 | 0.0022 | 0.0133 | 0.00027 | 0.0002 | 0.0037 | 0.453 | 0.002 | 0.005 | 0.012 | NULL | 0.032 | 0.0048 | 0.0026 | 0.0008 | 0 | NULL | NULL | NULL | 0 | 0 | 29 | 0 | 0 | 0 | 25 | 0 | 0 | 0 | 0 | 0 | 68 | 0 | 1520 | 132 | 0 | 112.6845 | 130.72 | 0.8620295 | 979.545 | 1009.28 | 0.9705384
7A06580 | 低合金 | HRB400D | 1652 | 0.00069 |  | 0.00033 |  | 0.002 | 73550 | 0.0024 | 0.0133 | 0.0003 | 0.00024 | 0.0038 | 0.473 | 0.0021 | 0.004 | 0.012 | NULL | 0.031 | 0.0044 | 0.0022 | 0 | 0 | NULL | NULL | NULL | 0 | 0 | 9 | 0 | 0 | 39 | 25 | 0 | 0 | 0 | 0 | 0 | 68 | 0 | 1480 | 132 | 0 | 125.7705 | 130.1609 | 0.9662694 | 978.215 | 982.72 | 0.9954158
7A06579 | 低合金 | HRB400D | 1648 | 0.00065 |  | 0.00036 |  | 0.002 | 72400 | 0.0024 | 0.0134 | 0.00035 | 0.00026 | 0.004 | 0.476 | 0.0026 | 0.005 | 0.013 | NULL | 0.032 | 0.0045 | 0.0023 | 0.0004 | 0 | NULL | NULL | NULL | 0 | 0 | 9 | 0 | 0 | 28 | 25 | 0 | 0 | 0 | 0 | 0 | 68 | 0 | 1440 | 132 | 0 | 126.7 | 129.4468 | 0.9787805 | 970.16 | 956.16 | 1.014642
7A06578 | 低合金 | HRB400D | 1804 | 0.00061 |  | 0.00031 |  | 0.003 | 69850 | 0.0023 | 0.0135 | 0.00029 | 0.0003 | 0.0039 | 0.469 | 0.0029 | 0.007 | 0.017 | NULL | 0.034 | 0.0045 | 0.0023 | 0.0004 | 0 | NULL | NULL | NULL | 0 | 0 | 10 | 0 | 0 | 30 | 25 | 0 | 0 | 0 | 0 | 0 | 85 | 0 | 1480 | 132 | 0 | 118.0465 | 146.453 | 0.8060367 | 942.975 | 982.72 | 0.9595561
7A06577 | 低合金 | HRB400D | 1658 | 0.00045 |  | 0.00028 |  | 0.003 | 74050 | 0.0023 | 0.0133 | 0.00024 | 0.00029 | 0.0037 | 0.464 | 0.002 | 0.006 | 0.014 | NULL | 0.032 | 0.0049 | 0.0026 | 0.0003 | 0 | NULL | NULL | NULL | 0 | 0 | 30 | 0 | 0 | 0 | 50 | 0 | 0 | 0 | 0 | 0 | 85 | 0 | 1550 | 132 | 0 | 136.9925 | 147.55 | 0.928448 | 984.865 | 1029.2 | 0.9569229
7A06576 | 低合金 | HRB400D | 1658 | 0.00045 |  | 0.00032 |  | 0.003 | 73950 | 0.0022 | 0.0134 | 0.0003 | 0.00032 | 0.0037 | 0.458 | 0.0021 | 0.005 | 0.014 | NULL | 0.043 | 0.5185 | 0.4244 | 0.0012 | 0 | NULL | NULL | NULL | 0 | 0 | 35 | 0 | 0 | 0 | 50 | 0 | 0 | 0 | 0 | 0 | 0 | 0 | 1610 | 132 | 0 | 129.4125 | 66.97 | 1.932395 | 990.93 | 1069.04 | 0.9269344
7A06575 | 低合金 | HRB400D | 1666 | 0.00045 |  | 0.00026 |  | 0.003 | 72600 | 0.0023 | 0.0137 | 0.00028 | 0.00035 | 0.0038 | 0.47 | 0.0021 | 0.005 | 0.012 | NULL | 0.033 | 0.0051 | 0.0028 | 0 | 0 | NULL | NULL | NULL | 0 | 0 | 10 | 0 | 0 | 30 | 50 | 0 | 0 | 0 | 0 | 0 | 85 | 0 | 1600 | 132 | 0 | 134.31 | 148.493 | 0.9044871 | 994.62 | 1062.4 | 0.9362011
7A06574 | 低合金 | HRB400D | 1650 | 0.00048 |  | 0.00031 |  | 0.003 | 74850 | 0.0023 | 0.0129 | 0.0003 | 0.00021 | 0.0036 | 0.456 | 0.0019 | 0.004 | 0.012 | NULL | 0.03 | 0.0045 | 0.0023 | 0.0001 | 0 | NULL | NULL | NULL | 0 | 0 | 9 | 0 | 0 | 29 | 50 | 0 | 0 | 0 | 0 | 0 | 85 | 0 | 1480 | 132 | 0 | 136.227 | 146.4499 | 0.9301952 | 965.565 | 982.72 | 0.9825433
7A06573 | 低合金 | HRB400D | 1639 | 0.00054 |  | 0.00037 |  | 0.003 | 74500 | 0.0024 | 0.0131 | 0.00035 | 0.00033 | 0.0037 | 0.469 | 0.0019 | 0.002 | 0.01 | NULL | 0.031 | 0.0046 | 0.0023 | 0 | 0 | NULL | NULL | NULL | 0 | 0 | 9 | 0 | 0 | 30 | 50 | 0 | 0 | 0 | 0 | 0 | 85 | 0 | 1500 | 132 | 0 | 138.57 | 146.793 | 0.9439823 | 975.95 | 996 | 0.9798695
7A06572 | 低合金 | HRB400D | 1640 | 0.00054 |  | 0.00032 |  | 0.003 | 73400 | 0.0023 | 0.0137 | 0.00034 | 0.00021 | 0.0038 | 0.461 | 0.0024 | 0.006 | 0.014 | NULL | 0.032 | 0.0052 | 0.0029 | 0.0008 | 0 | NULL | NULL | NULL | 0 | 0 | 9 | 0 | 0 | 28 | 50 | 0 | 0 | 200 | 0 | 0 | 85 | 0 | 1320 | 132 | 0 | 129.184 | 147.1268 | 0.8780453 | 1005.58 | 1009.28 | 0.996334
7A06571 | 低合金 | HRB400D | 1655 | 0.00054 |  | 0.00035 |  | 0.003 | 73100 | 0.0023 | 0.0131 | 0.00033 | 0.00023 | 0.004 | 0.46 | 0.0023 | 0.006 | 0.015 | NULL | 0.031 | 0.0045 | 0.0023 | 0.0001 | 0 | NULL | NULL | NULL | 0 | 0 | 9 | 0 | 0 | 28 | 50 | 0 | 0 | 200 | 0 | 0 | 85 | 0 | 1300 | 132 | 0 | 128.656 | 146.7868 | 0.8764821 | 957.61 | 996 | 0.9614558
7A06570 | 低合金 | HRB400D | 1648 | 0.00068 |  | 0.00033 |  | 0.002 | 71950 | 0.0024 | 0.0134 | 0.00034 | 0.00023 | 0.004 | 0.475 | 0.0022 | 0.005 | 0.012 | NULL | 0.031 | 0.0053 | 0.003 | 0 | 0 | NULL | NULL | NULL | 0 | 0 | 9 | 0 | 0 | 28 | 25 | 0 | 0 | 200 | 0 | 0 | 68 | 0 | 1500 | 132 | 0 | 123.754 | 133.8668 | 0.9244563 | 964.13 | 1128.8 | 0.8541194
7A06569 | 低合金 | HRB400D | 1655 | 0.00049 |  | 0.0003 |  | 0.002 | 73400 | 0.0023 | 0.0132 | 0.00032 | 0.00021 | 0.0036 | 0.461 | 0.0021 | 0.005 | 0.013 | NULL | 0.031 | 0.0044 | 0.0022 | 0.0008 | 0 | NULL | NULL | NULL | 0 | 0 | 9 | 0 | 0 | 28 | 50 | 0 | 0 | 200 | 0 | 0 | 80 | 0 | 1300 | 132 | 0 | 132.854 | 141.9868 | 0.9356785 | 968.88 | 996 | 0.9727711
7A06568 | 低合金 | HRB400D | 1653 | 0.00068 |  | 0.00035 |  | 0.002 | 72000 | 0.0024 | 0.0133 | 0.00033 | 0.00022 | 0.0038 | 0.474 | 0.0024 | 0.005 | 0.014 | NULL | 0.03 | 0.0042 | 0.002 | 0.0002 | 0 | NULL | NULL | NULL | 0 | 0 | 9 | 0 | 0 | 28 | 25 | 0 | 0 | 200 | 0 | 0 | 68 | 0 | 1320 | 132 | 0 | 123.84 | 130.8068 | 0.9467398 | 957.6 | 1009.28 | 0.9487952
7A06567 | 低合金 | HRB400D | 1634 | 0.00065 |  | 0.00039 |  | 0.003 | 63600 | 0.0024 | 0.0135 | 0.00035 | 0.00024 | 0.0037 | 0.475 | 0.0017 | 0.003 | 0.01 | NULL | 0.03 | 0.0043 | 0.0021 | 0.0001 | 0 | NULL | NULL | NULL | 0 | 0 | 9 | 0 | 0 | 28 | 25 | 0 | 0 | 200 | 0 | 0 | 85 | 0 | 1300 | 132 | 0 | 111.3 | 146.7868 | 0.7582426 | 858.6 | 996 | 0.8620482
7A06566 | 低合金 | HRB400D | 1638 | 0.00051 |  | 0.00039 |  | 0.003 | 73500 | 0.0024 | 0.0131 | 0.00038 | 0.00025 | 0.0038 | 0.47 | 0.0022 | 0.005 | 0.014 | NULL | 0.03 | 0.0038 | 0.0016 | 0.0006 | 0 | NULL | NULL | NULL | 0 | 0 | 9 | 0 | 0 | 28 | 50 | 0 | 0 | 200 | 0 | 0 | 85 | 0 | 1320 | 132 | 0 | 138.915 | 147.1268 | 0.9441856 | 962.85 | 1009.28 | 0.9539969
7A06565 | 低合金 | HRB400D | 1663 | 0.00058 |  | 0.00038 |  | 0.003 | 74800 | 0.0023 | 0.0136 | 0.00034 | 0.0003 | 0.0038 | 0.469 | 0.0026 | 0.006 | 0.015 | NULL | 0.03 | 0.0036 | 0.0014 | 0.0002 | 0.001 | NULL | NULL | NULL | 0 | 0 | 9 | 0 | 0 | 28 | 50 | 0 | 0 | 200 | 0 | 0 | 80 | 0 | 1320 | 132 | 0 | 128.656 | 142.3268 | 0.9039478 | 1017.28 | 1009.28 | 1.007926
7A06564 | 低合金 | HRB400D | 1648 | 0.00065 |  | 0.00033 |  | 0.003 | 68050 | 0.0023 | 0.0134 | 0.00033 | 0.0003 | 0.0036 | 0.467 | 0.0028 | 0.006 | 0.017 | NULL | 0.031 | 0.3195 | 0.2565 | 0.0007 | 0.001 | NULL | NULL | NULL | 0 | 0 | 9 | 0 | 0 | 28 | 25 | 0 | 0 | 200 | 0 | 0 | 68 | 0 | 1300 | 132 | 0 | 112.2825 | 130.4668 | 0.8606212 | 911.87 | 996 | 0.9155321
7A06563 | 低合金 | HRB400D | 1656 | 0.00058 |  | 0.00031 |  | 0.003 | 64300 | 0.0024 | 0.0132 | 0.00035 | 0.00019 | 0.0038 | 0.471 | 0.0021 | 0.005 | 0.014 | NULL | 0.03 | 0.0049 | 0.0026 | 0.0001 | 0 | NULL | NULL | NULL | 0 | 0 | 0 | 0 | 0 | 28 | 50 | 0 | 0 | 200 | 0 | 0 | 75 | 0 | 1300 | 132 | 0 | 117.026 | 137.1868 | 0.8530413 | 848.76 | 996 | 0.8521687
7A06562 | 低合金 | HRB400D | 1655 | 0.0003 |  | 0.00029 |  | 0.003 | 73750 | 0.0023 | 0.0134 | 0.00033 | 0.00031 | 0.0037 | 0.465 | 0.0023 | 0.005 | 0.014 | NULL | 0.031 | 0.0047 | 0.0025 | 0.0002 | 0 | NULL | NULL | NULL | 0 | 0 | 9 | 0 | 0 | 28 | 50 | 0 | 0 | 200 | 0 | 0 | 102 | 0 | 1320 | 132 | 0 | 147.5 | 163.4468 | 0.9024343 | 988.25 | 1009.28 | 0.9791634
7A06561 | 低合金 | HRB400D | 1653 | 0.00047 |  | 0.00032 |  | 0.003 | 74600 | 0.0024 | 0.0138 | 0.00031 | 0.00032 | 0.004 | 0.483 | 0.0026 | 0.005 | 0.015 | NULL | 0.03 | 0.0043 | 0.0021 | 0.0008 | 0 | NULL | NULL | NULL | 0 | 0 | 9 | 0 | 0 | 28 | 50 | 0 | 0 | 200 | 0 | 0 | 90 | 0 | 1350 | 132 | 0 | 143.978 | 152.4368 | 0.9445095 | 1029.48 | 1029.2 | 1.000272
7A06560 | 低合金 | HRB400D | 1639 | 0.00076 |  | 0.00039 |  | 0.003 | 68650 | 0.0023 | 0.0133 | 0.00033 | 0.0003 | 0.0038 | 0.465 | 0.0029 | 0.005 | 0.017 | NULL | 0.031 | 0.0044 | 0.0022 | 0.0007 | 0 | NULL | NULL | NULL | 0 | 0 | 9 | 0 | 0 | 28 | 25 | 0 | 0 | 200 | 0 | 0 | 60 | 0 | 1300 | 132 | 0 | 105.721 | 122.7868 | 0.8610127 | 913.045 | 996 | 0.9167118
7A06559 | 低合金 | HRB400D | 1634 | 0.00045 |  | 0.00033 |  | 0.003 | 72900 | 0.0023 | 0.0136 | 0.00033 | 0.00028 | 0.004 | 0.47 | 0.0027 | 0.005 | 0.014 | NULL | 0.03 | 0.0032 | 0.001 | 0.0006 | 0 | NULL | NULL | NULL | 0 | 0 | 9 | 0 | 0 | 30 | 50 | 0 | 0 | 200 | 0 | 0 | 95 | 0 | 1340 | 132 | 0 | 134.865 | 157.073 | 0.8586135 | 991.44 | 1022.56 | 0.9695666
7A06558 | 低合金 | HRB400D | 1695 | 0.00027 |  | 0.00028 |  | 0.003 | 75500 | 0.0023 | 0.0137 | 0.00029 | 0.00028 | 0.0038 | 0.47 | 0.0021 | 0.005 | 0.014 | NULL | 0.031 | 0.0038 | 0.0016 | 0.0005 | 0 | NULL | NULL | NULL | 0 | 0 | 10 | 0 | 0 | 26 | 50 | 0 | 0 | 200 | 0 | 0 | 110 | 0 | 1330 | 88 | 0 | 153.265 | 158.0906 | 0.9694757 | 1034.35 | 1015.92 | 1.018141
7A06557 | 低合金 | HRB400D | 1677 | 0.00084 |  | 0.00035 |  | 0.003 | 71100 | 0.0024 | 0.0134 | 0.00029 | 0.00018 | 0.0038 | 0.475 | 0.002 | 0.006 | 0.013 | NULL | 0.032 | 0.0045 | 0.0022 | 0.0001 | 0 | NULL | NULL | NULL | 0 | 0 | 10 | 0 | 0 | 32 | 0 | 0 | 0 | 0 | 0 | 0 | 68 | 0 | 1458 | 88 | 20 | 110.916 | 121.079 | 0.9160627 | 952.74 | 968.112 | 0.9841217
7A06556 | 低合金 | HRB400D | 1715 | 0.00063 |  | 0.00034 |  | 0.003 | 70600 | 0.0024 | 0.0135 | 0.00032 | 0.00027 | 0.0039 | 0.477 | 0.0022 | 0.006 | 0.014 | NULL | 0.032 | 0.0044 | 0.0021 | 0 | 0 | NULL | NULL | NULL | 0 | 0 | 10 | 0 | 0 | 32 | 25 | 0 | 0 | 0 | 0 | 0 | 85 | 0 | 1498 | 88 | 0 | 124.962 | 133.5652 | 0.935588 | 953.1 | 994.672 | 0.9582053
7A06555 | 低合金 | HRB400D | 1703 | 0.00038 |  | 0.00029 |  | 0.003 | 74850 | 0.0023 | 0.0133 | 0.00029 | 0.00029 | 0.0036 | 0.464 | 0.002 | 0.006 | 0.016 | NULL | 0.032 | 0.0043 | 0.0021 | 0 | 0 | NULL | NULL | NULL | 0 | 0 | 27 | 0 | 0 | 0 | 75 | 0 | 0 | 0 | 0 | 0 | 102 | 0 | 2975 | 88 | 0 | 143.712 | 174.895 | 0.8217045 | 995.505 | 1975.4 | 0.5039511
7A06554 | 低合金 | HRB400B | 1656 | 0.00062 |  | 0.00036 |  | 0.003 | 70350 | 0.0024 | 0.0128 | 0.00028 | 0.00017 | 0.0035 | 0.464 | 0.0022 | 0.006 | 0.013 | NULL | 0.035 | 0.0042 | 0.0019 | 0.0001 | 0 | NULL | NULL | NULL | 0 | 0 | 0 | 0 | 0 | 48 | 25 | 0 | 0 | 0 | 0 | 0 | 85 | 0 | 1490 | 88 | 0 | 125.223 | 133.4788 | 0.938149 | 900.48 | 989.36 | 0.9101641
7A06553 | 低合金 | HRB400B | 1667 | 0.00036 |  | 0.00026 |  | 0.003 | 72900 | 0.0023 | 0.0131 | 0.00028 | 0.0002 | 0.0035 | 0.461 | 0.0019 | 0.006 | 0.015 | NULL | 0.036 | 0.0042 | 0.0019 | 0 | 0 | NULL | NULL | NULL | 0 | 0 | 32 | 0 | 0 | 0 | 50 | 0 | 0 | 0 | 0 | 0 | 85 | 0 | 1583 | 88 | 0 | 141.426 | 134.911 | 1.048291 | 954.99 | 1051.112 | 0.9085521
7A06552 | 低合金 | HRB400B | 1680 | 0.00099 |  | 0.00028 |  | 0.003 | 73700 | 0.0024 | 0.013 | 0.00028 | 0.00021 | 0.0036 | 0.469 | 0.0019 | 0.006 | 0.014 | NULL | 0.036 | 0.0084 | 0.006 | 0.0012 | 0 | NULL | NULL | NULL | 0 | 0 | 0 | 0 | 0 | 48 | 0 | 0 | 0 | 0 | 0 | 0 | 51 | 0 | 1472 | 88 | 20 | 103.917 | 105.0466 | 0.9892462 | 958.1 | 977.408 | 0.9802457
7A06551 | 低合金 | HRB400B | 1679 | 0.00042 |  | 0.00032 |  | 0.002 | 73000 | 0.0024 | 0.0131 | 0.00033 | 0.00033 | 0.0034 | 0.472 | 0.0023 | 0.005 | 0.013 | NULL | 0.036 | 0.0083 | 0.0059 | 0.0011 | 0 | NULL | NULL | NULL | 0 | 0 | 0 | 0 | 0 | 49 | 50 | 0 | 0 | 0 | 0 | 0 | 85 | 0 | 1500 | 88 | 0 | 144.54 | 133.6519 | 1.081466 | 956.3 | 996 | 0.9601406
7A06550 | 低合金 | HRB400B | 1679 | 0.0007 |  | 0.00033 |  | 0.002 | 74600 | 0.0023 | 0.013 | 0.00033 | 0.0003 | 0.0035 | 0.461 | 0.0029 | 0.006 | 0.015 | NULL | 0.035 | 0.0041 | 0.0019 | 0.0012 | 0 | NULL | NULL | NULL | 0 | 0 | 0 | 0 | 0 | 49 | 25 | 0 | 0 | 0 | 0 | 0 | 68 | 0 | 1530 | 88 | 0 | 119.36 | 117.8419 | 1.012883 | 969.8 | 1015.92 | 0.9546027
7A06549 | 低合金 | HRB400B | 1664 | 0.00069 |  | 0.00035 |  | 0.002 | 74000 | 0.0023 | 0.013 | 0.00032 | 0.00019 | 0.0036 | 0.461 | 0.0029 | 0.007 | 0.018 | NULL | 0.035 | 0.005 | 0.0027 | 0 | 0 | NULL | NULL | NULL | 0 | 0 | 0 | 0 | 0 | 48 | 25 | 0 | 0 | 0 | 0 | 0 | 68 | 0 | 1506 | 88 | 0 | 119.14 | 117.4308 | 1.014555 | 962 | 999.984 | 0.9620154
7A06548 | 低合金 | HRB400B | 1669 | 0.00081 |  | 0.00021 |  | 0.002 | 74200 | 0.0024 | 0.0131 | 0.00032 | 0.00031 | 0.0034 | 0.471 | 0.0025 | 0.006 | 0.014 | NULL | 0.034 | 0.0046 | 0.0023 | 0 | 0 | NULL | NULL | NULL | 0 | 0 | 0 | 0 | 0 | 48 | 0 | 0 | 0 | 0 | 0 | 0 | 68 | 0 | 1526 | 88 | 20 | 117.978 | 122.2846 | 0.9647818 | 972.02 | 1013.264 | 0.9592959
7A06547 | 低合金 | HRB400B | 1656 | 0.00067 |  | 0.00036 |  | 0.002 | 74050 | 0.0023 | 0.0129 | 0.00036 | 0.00025 | 0.0036 | 0.458 | 0.0026 | 0.006 | 0.016 | NULL | 0.035 | 0.0044 | 0.0022 | 0.0001 | 0 | NULL | NULL | NULL | 0 | 0 | 0 | 0 | 0 | 49 | 25 | 0 | 0 | 0 | 0 | 0 | 85 | 0 | 1490 | 88 | 0 | 120.7015 | 133.4819 | 0.9042537 | 955.245 | 989.36 | 0.9655181
7A06546 | 低合金 | HRB400B | 1677 | 0.00033 |  | 0.00028 |  | 0.002 | 74300 | 0.0024 | 0.013 | 0.00029 | 0.0002 | 0.0033 | 0.469 | 0.0021 | 0.008 | 0.017 | NULL | 0.032 | 0.0036 | 0.0014 | 0.0006 | 0 | NULL | NULL | NULL | 0 | 0 | 4 | 0 | 0 | 39 | 0 | 0 | 0 | 0 | 0 | 0 | 68 | 0 | 1490 | 88 | 20 | 153.801 | 121.6447 | 1.264346 | 965.9 | 989.36 | 0.9762877
7A06545 | 低合金 | HRB400B | 1666 | 0.00062 |  | 0.0003 |  | 0.002 | 72300 | 0.0024 | 0.0135 | 0.00032 | 0.0003 | 0.0036 | 0.479 | 0.0031 | 0.007 | 0.017 | NULL | 0.032 | 0.0053 | 0.003 | 0.0008 | 0 | NULL | NULL | NULL | 0 | 0 | 5 | 0 | 0 | 42 | 25 | 0 | 0 | 0 | 0 | 0 | 68 | 0 | 1593 | 88 | 0 | 128.694 | 118.8912 | 1.082452 | 976.05 | 1057.752 | 0.9227588
7A06544 | 低合金 | HRB400B | 1683 | 0.00049 |  | 0.00031 |  | 0.002 | 76550 | 0.0024 | 0.0132 | 0.0003 | 0.00021 | 0.0034 | 0.472 | 0.0024 | 0.006 | 0.014 | NULL | 0.032 | 0.0038 | 0.0016 | 0 | 0 | NULL | NULL | NULL | 0 | 0 | 4 | 0 | 0 | 38 | 25 | 0 | 0 | 0 | 0 | 0 | 85 | 0 | 1470 | 88 | 0 | 146.2105 | 133.1078 | 1.098437 | 1010.46 | 976.08 | 1.035223
7A06543 | 低合金 | HRB400B | 1672 | 0.00043 |  | 0.00032 |  | 0.003 | 75400 | 0.0024 | 0.0136 | 0.00037 | 0.00034 | 0.0039 | 0.479 | 0.0023 | 0.006 | 0.015 | NULL | 0.032 | 0.005 | 0.0027 | 0 | 0 | NULL | NULL | NULL | 0 | 0 | 0 | 0 | 0 | 47 | 50 | 0 | 0 | 0 | 0 | 0 | 85 | 0 | 1450 | 132 | 0 | 148.538 | 145.9957 | 1.017414 | 1025.44 | 962.8 | 1.06506
7A06542 | 低合金 | HRB400B | 1671 | 0.00066 |  | 0.00033 |  | 0.002 | 72550 | 0.0023 | 0.0131 | 0.00033 | 0.00036 | 0.0037 | 0.462 | 0.0025 | 0.007 | 0.017 | NULL | 0.033 | 0.0048 | 0.0026 | 0 | 0 | NULL | NULL | NULL | 0 | 0 | 0 | 0 | 0 | 47 | 25 | 0 | 0 | 0 | 0 | 0 | 68 | 0 | 1450 | 132 | 0 | 118.982 | 129.6757 | 0.9175351 | 950.405 | 962.8 | 0.9871261
7A06541 | 低合金 | HRB400B | 1671 | 0.00069 |  | 0.0003 |  | 0.002 | 72650 | 0.0024 | 0.013 | 0.00033 | 0.00031 | 0.0036 | 0.47 | 0.0026 | 0.007 | 0.016 | NULL | 0.032 | 0.0041 | 0.0018 | 0 | 0 | NULL | NULL | NULL | 0 | 0 | 0 | 0 | 0 | 48 | 0 | 0 | 0 | 0 | 0 | 0 | 58 | 0 | 1450 | 132 | 20 | 124.2315 | 124.5926 | 0.9971014 | 944.45 | 962.8 | 0.980941
7A06540 | 低合金 | HRB400B | 1666 | 0.00091 |  | 0.00027 |  | 0.002 | 72700 | 0.0024 | 0.013 | 0.00036 | 0.00021 | 0.0037 | 0.47 | 0.0023 | 0.008 | 0.018 | NULL | 0.034 | 0.0045 | 0.0023 | 0.0002 | 0 | NULL | NULL | NULL | 0 | 0 | 0 | 0 | 0 | 48 | 25 | 0 | 0 | 0 | 0 | 0 | 51 | 0 | 1450 | 132 | 0 | 108.323 | 113.3588 | 0.9555765 | 945.1 | 962.8 | 0.9816161
7A06539 | 低合金 | HRB400B | 1661 | 0.001 |  | 0.00022 |  | 0.002 | 71600 | 0.0024 | 0.0137 | 0.00034 | 0.00024 | 0.0042 | 0.482 | 0.0025 | 0.008 | 0.016 | NULL | 0.032 | 0.0044 | 0.0021 | 0 | 0 | NULL | NULL | NULL | 0 | 0 | 31 | 0 | 0 | 0 | 0 | 50 | 0 | 0 | 0 | 20 | 51 | 0 | 1500 | 132 | 0 | 100.24 | 114.259 | 0.8773051 | 980.92 | 996 | 0.9848594
7A06538 | 低合金 | HRB400B | 1677 | 0.00035 |  | 0.00034 |  | 0.002 | 74800 | 0.0024 | 0.0134 | 0.00038 | 0.00027 | 0.004 | 0.477 | 0.0027 | 0.009 | 0.019 | NULL | 0.033 | 0.0045 | 0.0022 | 0 | 0 | NULL | NULL | NULL | 0 | 0 | 30 | 0 | 0 | 0 | 0 | 75 | 0 | 0 | 0 | 20 | 90 | 0 | 1450 | 132 | 0 | 153.34 | 150.9425 | 1.015884 | 1002.32 | 962.8 | 1.041047
7A06537 | 低合金 | HRB400B | 1662 | 0.00044 |  | 0.00037 |  | 0.002 | 74650 | 0.0023 | 0.0136 | 0.00039 | 0.00022 | 0.0044 | 0.469 | 0.0024 | 0.007 | 0.016 | NULL | 0.031 | 0.0038 | 0.0016 | 0.0003 | 0 | NULL | NULL | NULL | 0 | 0 | 30 | 0 | 0 | 0 | 0 | 75 | 0 | 0 | 0 | 20 | 85 | 0 | 1500 | 0 | 0 | 138.849 | 107.3925 | 1.292912 | 1015.24 | 996 | 1.019317
7A06536 | 低合金 | HRB400B | 1691 | 0.00073 |  | 0.00034 |  | 0.002 | 64200 | 0.0024 | 0.0138 | 0.00036 | 0.00027 | 0.0041 | 0.482 | 0.0023 | 0.006 | 0.013 | NULL | 0.032 | 0.0045 | 0.0023 | 0 | 0 | NULL | NULL | NULL | 0 | 0 | 30 | 0 | 0 | 0 | 0 | 50 | 0 | 0 | 0 | 0 | 60 | 0 | 1450 | 132 | 0 | 107.214 | 122.037 | 0.8785368 | 885.96 | 962.8 | 0.9201911
7A06535 | 低合金 | HRB400B | 1682 | 0.00101 |  | 0.00027 |  | 0.002 | 72300 | 0.0025 | 0.0139 | 0.00036 | 0.00021 | 0.0043 | 0.494 | 0.0022 | 0.007 | 0.019 | NULL | 0.033 | 0.0056 | 0.0034 | 0.0001 | 0 | NULL | NULL | NULL | 0 | 0 | 30 | 0 | 0 | 0 | 0 | 25 | 0 | 0 | 0 | 0 | 44 | 0 | 1470 | 132 | 0 | 107.727 | 106.9235 | 1.007515 | 1004.97 | 976.08 | 1.029598
7A06534 | 低合金 | HRB400B | 1681 | 0.00058 |  | 0.00035 |  | 0.002 | 70250 | 0.0024 | 0.0135 | 0.00036 | 0.00027 | 0.0039 | 0.479 | 0.0026 | 0.007 | 0.018 | NULL | 0.034 | 0.0039 | 0.0017 | 0.0002 | 0 | NULL | NULL | NULL | 0 | 0 | 31 | 0 | 0 | 0 | 50 | 0 | 0 | 0 | 0 | 0 | 75 | 0 | 1480 | 132 | 0 | 127.855 | 136.76 | 0.9348859 | 948.375 | 982.72 | 0.9650511
7A06533 | 低合金 | HRB400B | 1679 | 0.00052 |  | 0.00042 |  | 0.002 | 73150 | 0.0023 | 0.013 | 0.0004 | 0.00029 | 0.0037 | 0.459 | 0.0022 | 0.006 | 0.014 | NULL | 0.033 | 0.0044 | 0.0021 | 0.0005 | 0 | NULL | NULL | NULL | 0 | 0 | 32 | 0 | 0 | 0 | 50 | 0 | 0 | 0 | 0 | 0 | 78 | 0 | 1500 | 132 | 0 | 130.207 | 139.98 | 0.9301829 | 950.95 | 996 | 0.9547691
7A06532 | 低合金 | HRB400B | 1677 | 0.00032 |  | 0.00031 |  | 0.002 | 75200 | 0.0024 | 0.0129 | 0.00032 | 0.00022 | 0.0035 | 0.467 | 0.0017 | 0.005 | 0.011 | NULL | 0.034 | 0.0036 | 0.0014 | 0.0002 | 0 | NULL | NULL | NULL | 0 | 0 | 0 | 0 | 0 | 49 | 50 | 0 | 0 | 0 | 0 | 0 | 95 | 0 | 1540 | 132 | 0 | 156.416 | 157.1319 | 0.995444 | 970.08 | 1022.56 | 0.9486778
7A06531 | 低合金 | HRB400B | 1668 | 0.00022 |  | 0.00029 |  | 0.002 | 76250 | 0.0023 | 0.0131 | 0.00035 | 0.0003 | 0.0035 | 0.46 | 0.0019 | 0.007 | 0.015 | NULL | 0.033 | 0.0043 | 0.0021 | 0 | 0 | NULL | NULL | NULL | 0 | 0 | 0 | 0 | 0 | 49 | 50 | 0 | 0 | 0 | 0 | 0 | 92 | 0 | 1540 | 132 | 0 | 158.6 | 154.2519 | 1.028188 | 998.875 | 1022.56 | 0.9768375
7A06530 | 低合金 | HRB400B | 1725 | 0.00036 |  | 0.00027 |  | 0.002 | 73450 | 0.0023 | 0.0135 | 0.00031 | 0.00028 | 0.0038 | 0.468 | 0.0022 | 0.006 | 0.013 | 0 | 0.034 | 0.0056 | 0.0035 | 0.0025 | 0.001 | NULL | NULL | NULL | 0 | 0 | 31 | 0 | 0 | 0 | 75 | 0 | 0 | 0 | 0 | 0 | 90 | 0 | 1540 | 132 | 0 | 142.493 | 152.18 | 0.9363451 | 991.575 | 1022.56 | 0.9696986
7A06529 | 低合金 | HRB400B | 1668 | 0.00054 |  | 0.00036 |  | 0.003 | 74550 | 0.0023 | 0.0134 | 0.00037 | 0.00025 | 0.0037 | 0.469 | 0.0028 | 0.008 | 0.017 | 0 | 0.036 | 0.0063 | 0.0039 | 0.0035 | 0.002 | NULL | NULL | NULL | 0 | 0 | 11 | 0 | 0 | 31 | 50 | 0 | 0 | 0 | 0 | 0 | 70 | 0 | 1490 | 132 | 0 | 131.208 | 132.2261 | 0.9923003 | 998.97 | 989.36 | 1.009713
7A06528 | 低合金 | HRB400B | 1683 | 0.00063 |  | 0.00033 |  | 0.002 | 72350 | 0.0022 | 0.0131 | 0.00035 | 0.0003 | 0.0032 | 0.453 | 0.0031 | 0.002 | 0.016 | 0 | 0.033 | 0.0057 | 0.0035 | 0.0053 | 0.001 | NULL | NULL | NULL | 0 | 0 | 10 | 0 | 0 | 29 | 50 | 0 | 0 | 0 | 0 | 0 | 80 | 0 | 1400 | 88 | 0 | 113.5895 | 127.0899 | 0.8937728 | 947.785 | 929.6 | 1.019562
7A06527 | 低合金 | HRB400B | 1674 | 0.00033 |  | 0.00034 |  | 0.002 | 71050 | 0.0022 | 0.0139 | 0.00031 | 0.00032 | 0.0032 | 0.466 | 0.0027 | 0.007 | 0.016 | 0 | 0.034 | 0.006 | 0.0037 | 0.0048 | 0.002 | NULL | NULL | NULL | 0 | 0 | 10 | 0 | 0 | 30 | 50 | 0 | 0 | 0 | 0 | 0 | 98 | 0 | 1500 | 88 | 0 | 132.8635 | 146.073 | 0.9095692 | 987.595 | 996 | 0.9915612
7A06526 | 低合金 | HRB400B | 1644 | 0.00065 |  | 0.00026 |  | 0.002 | 72950 | 0.0023 | 0.0136 | 0.00028 | 0.00024 | 0.0038 | 0.472 | 0.0027 | 0.008 | 0.015 | 0 | 0.035 | 0.0063 | 0.0039 | 0.0058 | 0.002 | NULL | NULL | NULL | 0 | 0 | 11 | 0 | 0 | 29 | 50 | 0 | 0 | 0 | 0 | 0 | 75 | 0 | 1410 | 88 | 0 | 120.3675 | 122.4599 | 0.9829136 | 992.12 | 936.24 | 1.059686
7A06525 | 低合金 | HRB400B | 1654 | 0.00065 |  | 0.00032 |  | 0.002 | 69300 | 0.0023 | 0.0135 | 0.00029 | 0.00027 | 0.0037 | 0.469 | 0.0024 | 0.008 | 0.015 | 0 | 0.033 | 0.0072 | 0.0045 | 0.0042 | 0.002 | NULL | NULL | NULL | 0 | 0 | 11 | 0 | 0 | 29 | 50 | 0 | 0 | 0 | 0 | 0 | 93 | 0 | 1480 | 88 | 0 | 114.345 | 140.9299 | 0.8113608 | 935.55 | 982.72 | 0.9520006
7A06524 | 低合金 | HRB400B | 1629 | 0.0007 |  | 0.00031 |  | 0.002 | 71350 | 0.0023 | 0.0135 | 0.00036 | 0.0003 | 0.0038 | 0.471 | 0.0031 | 0.009 | 0.016 | 0 | 0.035 | 0.0066 | 0.0041 | 0.0068 | 0.002 | NULL | NULL | NULL | 0 | 0 | 11 | 0 | 0 | 31 | 25 | 0 | 0 | 0 | 0 | 0 | 75 | 0 | 1440 | 88 | 0 | 114.16 | 122.9761 | 0.9283105 | 963.225 | 956.16 | 1.007389
7A06523 | 低合金 | HRB400B | 1672 | 0.00061 |  | 0.00036 |  | 0.003 | 67700 | 0.0022 | 0.0137 | 0.00038 | 0.00029 | 0.0036 | 0.465 | 0.0032 | 0.01 | 0.015 | 0 | 0.035 | 0.0063 | 0.0039 | 0.0074 | 0.002 | NULL | NULL | NULL | 0 | 0 | 11 | 0 | 0 | 33 | 25 | 0 | 0 | 0 | 0 | 0 | 93 | 0 | 1560 | 88 | 0 | 107.643 | 142.3023 | 0.7564389 | 927.49 | 1035.84 | 0.8953989
7A06522 | 低合金 | HRB400B | 1800 | 0.00067 |  | 0.00033 |  | 0.003 | 76050 | 0.0023 | 0.0129 | 0.00034 | 0.00025 | 0.0034 | 0.461 | 0.0026 | 0.01 | 0.016 | 0 | 0.036 | 0.0068 | 0.0042 | 0.0073 | 0.002 | NULL | NULL | NULL | 0 | 0 | 12 | 0 | 0 | 34 | 25 | 0 | 0 | 0 | 0 | 0 | 85 | 0 | 1580 | 88 | 0 | 123.9615 | 134.9654 | 0.9184687 | 981.045 | 1049.12 | 0.9351123
7A06521 | 低合金 | HRB400B | 1662 | 0.00053 |  | 0.00028 |  | 0.003 | 77000 | 0.0023 | 0.0135 | 0.00031 | 0.0002 | 0.0036 | 0.471 | 0.0023 | 0.01 | 0.016 | 0 | 0.037 | 0.0068 | 0.0042 | 0.0074 | 0.002 | NULL | NULL | NULL | 0 | 0 | 11 | 0 | 0 | 32 | 50 | 0 | 0 | 0 | 0 | 0 | 85 | 0 | 1490 | 88 | 0 | 136.29 | 133.4292 | 1.021441 | 1039.5 | 989.36 | 1.050679
7A06520 | 低合金 | HRB400B | 1688 | 0.00061 |  | 0.00022 |  | 0.003 | 70800 | 0.0023 | 0.0136 | 0.00029 | 0.00026 | 0.0038 | 0.472 | 0.0028 | 0.009 | 0.016 | 0 | 0.035 | 0.006 | 0.0037 | 0.0049 | 0.001 | NULL | NULL | NULL | 0 | 0 | 11 | 0 | 0 | 32 | 50 | 0 | 0 | 0 | 0 | 0 | 75 | 0 | 1520 | 132 | 0 | 119.652 | 137.5392 | 0.8699483 | 962.88 | 1009.28 | 0.9540266
7A06519 | 低合金 | HRB400B | 1662 | 0.00065 |  | 0.00029 |  | 0.002 | 73850 | 0.0023 | 0.0137 | 0.00029 | 0.00025 | 0.0039 | 0.475 | 0.003 | 0.009 | 0.017 | 0 | 0.036 | 0.006 | 0.0038 | 0.0061 | 0.002 | NULL | NULL | NULL | 0 | 0 | 11 | 0 | 0 | 30 | 25 | 0 | 0 | 0 | 0 | 0 | 75 | 0 | 1500 | 132 | 0 | 121.8525 | 137.193 | 0.8881831 | 1011.745 | 996 | 1.015808
7A06518 | 低合金 | HRB400B | 1647 | 0.00051 |  | 0.00027 |  | 0.002 | 72300 | 0.0024 | 0.0134 | 0.00033 | 0.00031 | 0.0038 | 0.479 | 0.0032 | 0.01 | 0.018 | 0 | 0.037 | 0.0066 | 0.0041 | 0.0054 | 0.002 | NULL | NULL | NULL | 0 | 0 | 11 | 0 | 0 | 32 | 50 | 0 | 0 | 0 | 0 | 0 | 85 | 0 | 1520 | 132 | 0 | 136.647 | 147.1392 | 0.928692 | 968.82 | 1009.28 | 0.959912
7A06517 | 低合金 | HRB400B | 1667 | 0.0005 |  | 0.00033 |  | 0.002 | 71900 | 0.0022 | 0.0131 | 0.00035 | 0.00026 | 0.0036 | 0.454 | 0.0029 | 0.009 | 0.019 | 0 | 0.037 | 0.0062 | 0.0038 | 0.0065 | 0.002 | NULL | NULL | NULL | 0 | 0 | 11 | 0 | 0 | 30 | 50 | 0 | 0 | 0 | 0 | 0 | 85 | 0 | 1520 | 132 | 0 | 122.23 | 147.133 | 0.830745 | 941.89 | 1009.28 | 0.9332296
7A06516 | 低合金 | HRB400B | 1654 | 0.00073 |  | 0.00031 |  | 0.002 | 73400 | 0.0023 | 0.0136 | 0.0003 | 0.00021 | 0.0037 | 0.471 | 0.0026 | 0.01 | 0.017 | 0 | 0.036 | 0.0058 | 0.0036 | 0.0043 | 0.001 | NULL | NULL | NULL | 0 | 0 | 11 | 0 | 0 | 32 | 25 | 0 | 0 | 0 | 0 | 0 | 68 | 0 | 1550 | 132 | 0 | 115.238 | 131.3292 | 0.8774743 | 998.24 | 1029.2 | 0.9699184
7A06515 | 低合金 | HRB400B | 1689 | 0.00071 |  | 0.00032 |  | 0.002 | 73100 | 0.0024 | 0.0137 | 0.00028 | 0.0002 | 0.0038 | 0.485 | 0.0029 | 0.01 | 0.022 | 0 | 0.036 | 0.007 | 0.0044 | 0.0077 | 0.002 | NULL | NULL | NULL | 0 | 0 | 10 | 0 | 0 | 32 | 25 | 0 | 0 | 0 | 0 | 0 | 68 | 0 | 1570 | 132 | 0 | 123.539 | 131.6692 | 0.9382528 | 1001.47 | 1042.48 | 0.9606611
7A06514 | 低合金 | HRB400B | 1803 | 0.00021 |  | 0.00034 |  | 0.002 | 69250 | 0.0023 | 0.0132 | 0.00034 | 0.00021 | 0.0038 | 0.464 | 0.002 | 0.008 | 0.016 | 0 | 0.037 | 0.0059 | 0.0037 | 0.006 | 0.002 | NULL | NULL | NULL | 0 | 0 | 11 | 0 | 0 | 33 | 50 | 0 | 0 | 0 | 0 | 0 | 100 | 0 | 1600 | 132 | 0 | 144.7325 | 162.9023 | 0.888462 | 914.1 | 1062.4 | 0.8604104
7A06513 | 低合金 | HRB400B | 1663 | 0.00094 |  | 0.00033 |  | 0.002 | 74700 | 0.0024 | 0.013 | 0.00031 | 0.0002 | 0.0037 | 0.471 | 0.0022 | 0.007 | 0.016 | 0 | 0.036 | 0.0054 | 0.0034 | 0.0046 | 0.001 | NULL | NULL | NULL | 0 | 0 | 11 | 0 | 0 | 32 | 0 | 0 | 0 | 0 | 0 | 0 | 51 | 0 | 1451 | 132 | 20 | 109.062 | 117.84 | 0.9255088 | 971.1 | 963.464 | 1.007926
7A06512 | 低合金 | HRB400B | 1682 | 0.00094 |  | 0.00029 |  | 0.002 | 71850 | 0.0023 | 0.0132 | 0.00031 | 0.00024 | 0.0038 | 0.465 | 0.0026 | 0.01 | 0.016 | 0 | 0.035 | 0.0058 | 0.0036 | 0.0036 | 0.001 | NULL | NULL | NULL | 0 | 0 | 11 | 0 | 0 | 32 | 0 | 0 | 0 | 0 | 0 | 0 | 34 | 0 | 1526 | 132 | 20 | 97.716 | 102.795 | 0.9505906 | 948.42 | 1013.264 | 0.9360048
7A06511 | 低合金 | HRB400B | 1715 | 0.00042 |  | 0.00027 |  | 0.002 | 73300 | 0.0023 | 0.0135 | 0.00028 | 0.00027 | 0.0039 | 0.469 | 0.0024 | 0.007 | 0.017 | 0 | 0.036 | 0.0053 | 0.0033 | 0.0021 | 0.001 | NULL | NULL | NULL | 0 | 0 | 33 | 0 | 0 | 0 | 75 | 0 | 0 | 0 | 0 | 0 | 85 | 0 | 1611 | 132 | 0 | 137.804 | 148.587 | 0.9274297 | 989.55 | 1069.704 | 0.925069
7A06510 | 低合金 | HRB400B | 1651 | 0.00079 |  | 0.00031 |  | 0.002 | 73950 | 0.0023 | 0.0135 | 0.00029 | 0.00021 | 0.0038 | 0.468 | 0.0024 | 0.006 | 0.017 | 0 | 0.033 | 0.0057 | 0.0036 | 0.002 | 0.001 | NULL | NULL | NULL | 0 | 0 | 32 | 0 | 0 | 0 | 0 | 25 | 0 | 0 | 0 | 0 | 51 | 0 | 1568 | 132 | 0 | 111.6645 | 115.3095 | 0.9683894 | 998.325 | 1041.152 | 0.9588658
7A06509 | 低合金 | HRB400B | 1680 | 0.0009 |  | 0.00025 |  | 0.002 | 74300 | 0.0022 | 0.0136 | 0.00027 | 0.0003 | 0.004 | 0.461 | 0.0028 | 0.009 | 0.018 | 0 | 0.033 | 0.0053 | 0.0033 | 0.001 | 0.001 | NULL | NULL | NULL | 0 | 0 | 32 | 0 | 0 | 0 | 0 | 0 | 0 | 0 | 0 | 0 | 51 | 0 | 1569 | 132 | 20 | 96.59 | 119.7468 | 0.8066183 | 1010.48 | 1041.816 | 0.9699218
7A06508 | 低合金 | HRB500B | 1653 | 0.00062 |  | 0.00026 |  | 0.002 | 74400 | 0.0021 | 0.0143 | 0.00036 | 0.00019 | 0.0046 | 0.473 | 0.0025 | 0.005 | 0.017 | NULL | 0.086 | 0.0075 | 0.0047 | 0.0033 | 0.0012 | NULL | NULL | 0.0004 | 0 | 0 | 80 | 0 | 0 | 0 | 0 | 50 | 0 | 0 | 0 | 150 | 102 | 0 | 1564 | 0 | 0 | 110.112 | 124.785 | 0.8824138 | 1063.92 | 1038.496 | 1.024482
7A06507 | 低合金 | HRB400B | 1652 | 0.00055 |  | 0.00039 |  | 0.002 | 74200 | 0.0024 | 0.0139 | 0.00033 | 0.00031 | 0.0042 | 0.484 | 0.0024 | 0.006 | 0.014 | 0 | 0.032 | 0.0062 | 0.0039 | 0.0007 | 0.001 | NULL | NULL | NULL | 0 | 0 | 31 | 0 | 0 | 0 | 0 | 50 | 0 | 0 | 0 | 0 | 85 | 0 | 1518 | 132 | 0 | 137.27 | 147.193 | 0.9325851 | 1031.38 | 1007.952 | 1.023243
7A06506 | 低合金 | HRB400B | 1671 | 0.00067 |  | 0.00026 |  | 0.002 | 72850 | 0.0023 | 0.0134 | 0.00031 | 0.00029 | 0.0043 | 0.467 | 0.0026 | 0.005 | 0.017 | 0 | 0.034 | 0.0057 | 0.0035 | 0.0019 | 0.001 | NULL | NULL | NULL | 0 | 0 | 31 | 0 | 0 | 0 | 0 | 50 | 0 | 0 | 0 | 0 | 68 | 0 | 1567 | 132 | 0 | 118.7455 | 131.706 | 0.9015952 | 976.19 | 1040.488 | 0.938204
7A06505 | 低合金 | HRB400B | 1673 | 0.00067 |  | 0.00022 |  | 0.002 | 75050 | 0.0023 | 0.0134 | 0.0003 | 0.00025 | 0.0038 | 0.467 | 0.0026 | 0.005 | 0.019 | 0 | 0.035 | 0.0051 | 0.0032 | 0.0016 | 0.001 | NULL | NULL | NULL | 0 | 0 | 30 | 0 | 0 | 0 | 0 | 50 | 0 | 0 | 0 | 0 | 68 | 0 | 1445 | 132 | 0 | 122.3315 | 129.632 | 0.9436829 | 1005.67 | 959.48 | 1.048141
7A06504 | 低合金 | HRB400B | 1684 | 0.00074 |  | 0.00027 |  | 0.001 | 71000 | 0.0022 | 0.0133 | 0.00031 | 0.00027 | 0.0037 | 0.456 | 0.0025 | 0.007 | 0.021 | 0 | 0.037 | 0.0078 | 0.0049 | 0.0026 | 0.003 | NULL | NULL | NULL | 0 | 0 | 11 | 0 | 0 | 34 | 0 | 50 | 0 | 0 | 0 | 0 | 68 | 0 | 1512 | 132 | 0 | 103.66 | 130.8764 | 0.792045 | 944.3 | 1003.968 | 0.9405678
7A06503 | 低合金 | HRB400B | 1659 | 0.00063 |  | 0.00032 |  | 0.002 | 71400 | 0.0023 | 0.0135 | 0.00033 | 0.00036 | 0.004 | 0.472 | 0.0033 | 0.009 | 0.02 | 0 | 0.037 | 0.006 | 0.0038 | 0.0045 | 0.001 | NULL | NULL | NULL | 0 | 0 | 12 | 0 | 0 | 34 | 0 | 50 | 0 | 0 | 0 | 0 | 68 | 0 | 1625 | 132 | 0 | 119.238 | 132.7974 | 0.8978941 | 963.9 | 1079 | 0.8933272
7A06502 | 低合金 | HRB400B | 1676 | 0.0011 |  | 0.00023 |  | 0.002 | 78800 | 0.0023 | 0.0134 | 0.00031 | 0.00027 | 0.0038 | 0.468 | 0.0025 | 0.007 | 0.019 | 0 | 0.036 | 0.0053 | 0.0033 | 0.0019 | 0.001 | NULL | NULL | NULL | 47 | 0 | 0 | 0 | 0 | 0 | 0 | 25 | 0 | 0 | 0 | 0 | 34 | 0 | 1560 | 132 | 0 | 94.56 | 98.8535 | 0.956567 | 1055.92 | 1035.84 | 1.019385
7A06501 | 低合金 | HRB400B | 1647 | 0.00073 |  | 0.00031 |  | 0.002 | 77850 | 0.0023 | 0.0133 | 0.00031 | 0.00023 | 0.0038 | 0.466 | 0.0026 | 0.008 | 0.018 | 0 | 0.035 | 0.0056 | 0.0035 | 0.0022 | 0.001 | NULL | NULL | NULL | 48 | 0 | 0 | 0 | 0 | 0 | 0 | 50 | 0 | 0 | 0 | 0 | 68 | 0 | 1570 | 132 | 0 | 122.2245 | 131.757 | 0.9276509 | 1035.405 | 1042.48 | 0.9932133
7A06500 | 低合金 | HRB400B | 1683 | 0.0007 |  | 0.00022 |  | 0.002 | 120050 | 0.0024 | 0.0139 | 0.00028 | 0.00029 | 0.0041 | 0.487 | 0.0028 | 0.007 | 0.019 | 0 | 0.036 | 0.0054 | 0.0034 | 0.0031 | 0.001 | NULL | NULL | NULL | 46 | 0 | 0 | 0 | 0 | 0 | 0 | 50 | 0 | 0 | 0 | 0 | 68 | 0 | 1549 | 132 | 0 | 204.085 | 131.4 | 1.553158 | 1668.695 | 1028.536 | 1.622398
7A06499 | 低合金 | HRB400B | 1647 | 0.00108 |  | 0.00028 |  | 0.002 | 73450 | 0.0023 | 0.0128 | 0.00032 | 0.00025 | 0.0033 | 0.458 | 0.0027 | 0.008 | 0.02 | 0 | 0.035 | 0.0057 | 0.0035 | 0.0029 | 0.001 | NULL | NULL | NULL | 6 | 0 | 0 | 0 | 0 | 40 | 0 | 0 | 0 | 0 | 0 | 0 | 34 | 0 | 1431 | 88 | 20 | 89.609 | 88.00485 | 1.018228 | 940.16 | 950.184 | 0.9894505
7A06498 | 低合金 | HRB500B | 1641 | 0.00045 |  | 0.00038 |  | 0.002 | 67850 | 0.0022 | 0.014 | 0.00037 | 0.00027 | 0.0049 | 0.478 | 0.0025 | 0.005 | 0.017 | NULL | 0.086 | 0.0064 | 0.004 | 0.004 | 0.0013 | NULL | NULL | 0.0005 | 0 | 0 | 79 | 0 | 0 | 0 | 0 | 50 | 0 | 0 | 0 | 180 | 102 | 0 | 1549 | 0 | 0 | 118.7375 | 124.548 | 0.9533473 | 949.9 | 1028.536 | 0.9235457
7A06497 | 低合金 | HRB500B | 1671 | 0.00043 |  | 0.0003 |  | 0.001 | 71700 | 0.0023 | 0.0147 | 0.00034 | 0.0003 | 0.0053 | 0.501 | 0.003 | 0.007 | 0.021 | NULL | 0.085 | 0.0073 | 0.0046 | 0.0041 | 0.0018 | NULL | NULL | 0.0005 | 0 | 0 | 78 | 0 | 0 | 0 | 0 | 75 | 0 | 0 | 0 | 120 | 119 | 0 | 1550 | 0 | 0 | 134.079 | 140.9425 | 0.9513028 | 1053.99 | 1029.2 | 1.024087
7A06496 | 低合金 | HRB500D | 1662 | 0.00068 |  | 0.00025 |  | 0.003 | 72200 | 0.0022 | 0.0143 | 0.00029 | 0.00022 | 0.0046 | 0.482 | 0.0022 | 0.005 | 0.02 | NULL | 0.081 | 0.0053 | 0.0033 | 0.0033 | 0.0015 | NULL | NULL | 0.0005 | 0 | 0 | 77 | 0 | 0 | 0 | 0 | 50 | 0 | 0 | 0 | 120 | 102 | 0 | 1550 | 0 | 0 | 109.744 | 124.529 | 0.8812726 | 1032.46 | 1029.2 | 1.003168
7A06495 | 低合金 | HRB500D | 1651 | 0.00057 |  | 0.00036 |  | 0.003 | 73200 | 0.0023 | 0.014 | 0.00036 | 0.00026 | 0.0045 | 0.488 | 0.0026 | 0.006 | 0.022 | NULL | 0.081 | 0.0053 | 0.0033 | 0.0047 | 0.0017 | NULL | NULL | 0.0006 | 0 | 0 | 77 | 0 | 0 | 0 | 0 | 75 | 0 | 0 | 0 | 120 | 119 | 0 | 1550 | 0 | 0 | 126.636 | 140.9425 | 0.8984941 | 1024.8 | 1029.2 | 0.9957248
7A06494 | 低合金 | HRB500D | 1645 | 0.00049 |  | 0.00034 |  | 0.002 | 71800 | 0.0023 | 0.0141 | 0.00036 | 0.00024 | 0.0047 | 0.49 | 0.0029 | 0.006 | 0.024 | NULL | 0.081 | 0.01 | 0.0066 | 0.005 | 0.0024 | NULL | NULL | 0.0005 | 0 | 0 | 76 | 0 | 0 | 0 | 0 | 50 | 0 | 0 | 0 | 120 | 110 | 0 | 1550 | 0 | 0 | 129.958 | 132.209 | 0.9829739 | 1012.38 | 1029.2 | 0.9836572
7A06493 | 低合金 | HRB500D | 1682 | 0.00072 |  | 0.00027 |  | 0.003 | 71100 | 0.0022 | 0.0145 | 0.0003 | 0.00026 | 0.0047 | 0.487 | 0.0028 | 0.007 | 0.021 | NULL | 0.086 | 0.0057 | 0.0035 | 0.0055 | 0.0018 | NULL | NULL | 0.0005 | 0 | 0 | 79 | 0 | 0 | 0 | 0 | 50 | 0 | 0 | 0 | 120 | 100 | 0 | 1550 | 0 | 0 | 105.228 | 122.609 | 0.8582404 | 1030.95 | 1029.2 | 1.0017
7A06492 | 低合金 | HRB500D | 1682 | 0.00059 |  | 0.00035 |  | 0.003 | 70100 | 0.0022 | 0.014 | 0.00033 | 0.00032 | 0.0043 | 0.476 | 0.0033 | 0.005 | 0.019 | NULL | 0.069 | 0.0058 | 0.0036 | 0.0049 | 0.002 | NULL | NULL | 0.0005 | 0 | 0 | 67 | 0 | 0 | 0 | 0 | 50 | 0 | 0 | 0 | 120 | 102 | 0 | 1600 | 0 | 0 | 112.861 | 125.379 | 0.9001587 | 981.4 | 1062.4 | 0.9237575
7A06491 | 低合金 | HRB500D | 1663 | 0.0005 |  | 0.00035 |  | 0.003 | 74600 | 0.0022 | 0.0143 | 0.00033 | 0.00025 | 0.0044 | 0.481 | 0.0028 | 0.009 | 0.024 | NULL | 0.071 | 0.0057 | 0.0035 | 0.0064 | 0.0019 | NULL | NULL | 0.0005 | 0 | 0 | 66 | 0 | 0 | 0 | 0 | 75 | 0 | 0 | 0 | 120 | 112 | 0 | 1550 | 0 | 0 | 126.82 | 134.2225 | 0.944849 | 1066.78 | 1029.2 | 1.036514
7A06490 | 低合金 | HRB500D | 0 | 0.0006 |  | 0.0003 |  | 0.003 | 71900 | 0.0022 | 0.0143 | 0.0003 | 0.00025 | 0.0044 | 0.478 | 0.002 | 0.003 | 0.014 | NULL | 0.073 | 0.0055 | 0.0034 | 0.0016 | 0.0018 | NULL | NULL | 0.0005 | 0 | 0 | 69 | 0 | 0 | 0 | 0 | 50 | 0 | 0 | 0 | 120 | 105 | 0 | 1550 | 0 | 0 | 115.04 | 127.409 | 0.9029189 | 1028.17 | 1029.2 | 0.9989992
7A06489 | 低合金 | HRB500D | 1689 | 0.00065 |  | 0.0004 |  | 0.003 | 72150 | 0.0022 | 0.0142 | 0.00041 | 0.0003 | 0.0044 | 0.48 | 0.0026 | 0.007 | 0.013 | NULL | 0.085 | 0.006 | 0.0038 | 0.0029 | 0.0021 | NULL | NULL | 0.0005 | 0 | 0 | 78 | 0 | 0 | 0 | 0 | 50 | 0 | 0 | 0 | 140 | 102 | 0 | 1530 | 0 | 0 | 111.8325 | 124.201 | 0.9004155 | 1024.53 | 1015.92 | 1.008475
7A06488 | 低合金 | HRB500B | 1704 | 0.00074 |  | 0.00031 |  | 0.002 | 73650 | 0.0022 | 0.0146 | 0.0003 | 0.00034 | 0.0049 | 0.486 | 0.0024 | 0.004 | 0.011 | NULL | 0.085 | 0.0063 | 0.0039 | 0.0025 | 0.0025 | NULL | NULL | 0.0005 | 0 | 0 | 77 | 0 | 0 | 0 | 0 | 50 | 0 | 0 | 0 | 180 | 95 | 0 | 1520 | 0 | 0 | 107.529 | 117.335 | 0.9164273 | 1075.29 | 1009.28 | 1.065403
7A06487 | 低合金 | HRB500B | 1678 | 0.00069 |  | 0.0003 |  | 0.003 | 71100 | 0.0022 | 0.0147 | 0.00029 | 0.0003 | 0.0048 | 0.489 | 0.0026 | 0.005 | 0.017 | NULL | 0.085 | 0.0064 | 0.004 | 0.0036 | 0.002 | NULL | NULL | 0.0005 | 0 | 0 | 79 | 0 | 0 | 0 | 0 | 50 | 0 | 0 | 0 | 160 | 102 | 0 | 1570 | 0 | 0 | 107.361 | 124.893 | 0.8596238 | 1045.17 | 1042.48 | 1.00258
7A06486 | 低合金 | HRB500B | 1679 | 0.00046 |  | 0.00025 |  | 0.003 | 71650 | 0.0023 | 0.015 | 0.00028 | 0.00029 | 0.0051 | 0.504 | 0.0024 | 0.004 | 0.015 | NULL | 0.085 | 0.0055 | 0.0034 | 0.0029 | 0.0019 | NULL | NULL | 0.0005 | 0 | 0 | 77 | 0 | 0 | 0 | 0 | 75 | 0 | 0 | 0 | 190 | 115 | 0 | 1590 | 0 | 0 | 131.836 | 137.8245 | 0.9565498 | 1074.75 | 1055.76 | 1.017987
7A06485 | 低合金 | HRB500B | 1662 | 0.00084 |  | 0.00032 |  | 0.003 | 69350 | 0.0022 | 0.015 | 0.00031 | 0.0003 | 0.0052 | 0.494 | 0.0024 | 0.005 | 0.016 | NULL | 0.083 | 0.0059 | 0.0037 | 0.0025 | 0.0018 | NULL | NULL | 0.0005 | 0 | 0 | 81 | 0 | 0 | 0 | 0 | 75 | 0 | 0 | 0 | 180 | 119 | 0 | 1710 | 0 | 0 | 94.316 | 143.6985 | 0.6563464 | 1040.25 | 1135.44 | 0.9161647
7A06484 | 低合金 | HRB500B | 1800 | 0.00031 |  | 0.00033 |  | 0.003 | 73650 | 0.0021 | 0.0143 | 0.00033 | 0.00028 | 0.0049 | 0.472 | 0.0021 | 0.006 | 0.014 | NULL | 0.084 | 0.0066 | 0.0041 | 0.0037 | 0.0015 | NULL | NULL | 0.0006 | 0 | 0 | 81 | 0 | 0 | 0 | 0 | 75 | 0 | 0 | 0 | 180 | 119 | 0 | 1710 | 0 | 0 | 131.8335 | 143.6985 | 0.9174313 | 1053.195 | 1135.44 | 0.9275655
7A06483 | 低合金 | HRB500B | 1689 | 0.001 |  | 0.00024 |  | 0.003 | 74900 | 0.0023 | 0.0149 | 0.00023 | 0.00026 | 0.0053 | 0.503 | 0.0024 | 0.004 | 0.015 | NULL | 0.085 | 0.0057 | 0.0036 | 0.0025 | 0.0025 | NULL | NULL | 0.0006 | 0 | 0 | 81 | 0 | 0 | 0 | 0 | 25 | 0 | 0 | 0 | 200 | 90 | 0 | 1600 | 0 | 0 | 97.37 | 113.8135 | 0.8555224 | 1116.01 | 1062.4 | 1.050461
7A06482 | 低合金 | HRB500B | 1666 | 0.00073 |  | 0.00031 |  | 0.003 | 71700 | 0.0022 | 0.0143 | 0.0003 | 0.00024 | 0.0052 | 0.482 | 0.0026 | 0.005 | 0.019 | NULL | 0.083 | 0.0066 | 0.0041 | 0.0016 | 0.0023 | NULL | NULL | 0.0005 | 0 | 0 | 81 | 0 | 0 | 0 | 0 | 50 | 0 | 0 | 0 | 190 | 85 | 0 | 1600 | 0 | 0 | 105.399 | 109.101 | 0.9660681 | 1025.31 | 1062.4 | 0.9650885
7A06481 | 低合金 | HRB500B | 0 | 0.00075 |  | 0.00023 |  | 0.001 | 74600 | 0.0022 | 0.0146 | 0.00027 | 0.00023 | 0.0051 | 0.487 | 0.0025 | 0.004 | 0.017 | NULL | 0.085 | 0.0076 | 0.0047 | 0.0023 | 0.0017 | NULL | NULL | 0.0005 | 0 | 0 | 82 | 0 | 0 | 0 | 0 | 50 | 0 | 0 | 0 | 200 | 85 | 0 | 1660 | 0 | 0 | 108.17 | 110.127 | 0.9822296 | 1089.16 | 1102.24 | 0.9881333
7A06480 | 低合金 | HRB500B | 1640 | 0.00067 |  | 0.00033 |  | 0.002 | 73700 | 0.0021 | 0.014 | 0.00033 | 0.00019 | 0.0051 | 0.466 | 0.0023 | 0.004 | 0.016 | NULL | 0.082 | 0.0054 | 0.0034 | 0.0017 | 0.0014 | NULL | NULL | 0.0005 | 0 | 0 | 77 | 0 | 0 | 0 | 0 | 50 | 0 | 0 | 0 | 200 | 102 | 0 | 1540 | 0 | 0 | 105.391 | 124.407 | 0.8471469 | 1031.8 | 1022.56 | 1.009036
7A06479 | 低合金 | HRB500D | 1649 | 0.00068 |  | 0.0003 |  | 0.002 | 71350 | 0.0022 | 0.0143 | 0.00034 | 0.00026 | 0.0049 | 0.481 | 0.0024 | 0.004 | 0.015 | NULL | 0.082 | 0.0069 | 0.0043 | 0.0026 | 0.0018 | NULL | NULL | 0.0006 | 0 | 0 | 75 | 0 | 0 | 0 | 0 | 50 | 0 | 0 | 0 | 150 | 85 | 0 | 1520 | 0 | 0 | 108.452 | 107.717 | 1.006823 | 1020.305 | 1009.28 | 1.010924
7A06478 | 低合金 | HRB500D | 1649 | 0.00074 |  | 0.00033 |  | 0.002 | 70950 | 0.0023 | 0.0149 | 0.00034 | 0.0003 | 0.0047 | 0.502 | 0.0026 | 0.003 | 0.017 | NULL | 0.084 | 0.0385 | 0.033 | 0.0032 | 0.0025 | NULL | NULL | 0.0005 | 0 | 0 | 75 | 0 | 0 | 0 | 0 | 50 | 0 | 0 | 0 | 150 | 85 | 0 | 1540 | 0 | 0 | 110.682 | 108.057 | 1.024293 | 1057.155 | 1022.56 | 1.033832
7A06477 | 低合金 | HRB500D | 1707 | 0.00076 |  | 0.0003 |  | 0.002 | 70500 | 0.0021 | 0.0145 | 0.00024 | 0.00023 | 0.0049 | 0.475 | 0.0022 | 0.003 | 0.016 | NULL | 0.085 | 0.0057 | 0.0035 | 0.0037 | 0.0015 | NULL | NULL | 0.0005 | 0 | 0 | 75 | 0 | 0 | 0 | 0 | 50 | 0 | 0 | 0 | 150 | 85 | 0 | 1520 | 0 | 0 | 94.47 | 107.717 | 0.8770203 | 1022.25 | 1009.28 | 1.012851
7A06476 | 低合金 | HRB500D | 1674 | 0.00074 |  | 0.00029 |  | 0.002 | 69050 | 0.0022 | 0.0147 | 0.00028 | 0.00027 | 0.0049 | 0.49 | 0.0027 | 0.005 | 0.018 | NULL | 0.085 | 0.0076 | 0.0047 | 0.0036 | 0.0019 | NULL | NULL | 0.0005 | 0 | 0 | 75 | 0 | 0 | 0 | 0 | 50 | 0 | 0 | 0 | 160 | 85 | 0 | 1540 | 0 | 0 | 100.813 | 108.063 | 0.9329095 | 1015.035 | 1022.56 | 0.992641
7A06475 | 低合金 | HRB500D | 0 | 0.00075 |  | 0.00025 |  | 0.002 | 70050 | 0.0021 | 0.0141 | 0.00026 | 0.0002 | 0.0046 | 0.468 | 0.0022 | 0.003 | 0.017 | NULL | 0.081 | 0.0049 | 0.003 | 0.0028 | 0.0013 | NULL | NULL | 0.0005 | 0 | 0 | 77 | 0 | 0 | 0 | 0 | 25 | 0 | 0 | 0 | 160 | 102 | 0 | 1610 | 0 | 0 | 94.5675 | 125.4795 | 0.753649 | 987.705 | 1069.04 | 0.9239177
7A06474 | 低合金 | HRB500D | 0 | 0.00101 |  | 0.00025 |  | 0.002 | 73400 | 0.0021 | 0.0145 | 0.0003 | 0.00022 | 0.0052 | 0.475 | 0.0024 | 0.004 | 0.017 | NULL | 0.083 | 0.0074 | 0.0046 | 0.0029 | 0.0025 | NULL | NULL | 0.0005 | 0 | 0 | 77 | 0 | 0 | 0 | 0 | 25 | 0 | 0 | 0 | 200 | 68 | 0 | 1550 | 0 | 0 | 80.006 | 91.8435 | 0.8711123 | 1064.3 | 1029.2 | 1.034104
7A06473 | 低合金 | HRB500D | 1659 | 0.00081 |  | 0.00027 |  | 0.002 | 71050 | 0.0021 | 0.0146 | 0.00029 | 0.00024 | 0.0055 | 0.477 | 0.0026 | 0.003 | 0.016 | NULL | 0.083 | 0.0055 | 0.0034 | 0.0035 | 0.0023 | NULL | NULL | 0.0005 | 0 | 0 | 78 | 0 | 0 | 0 | 0 | 25 | 0 | 0 | 0 | 0 | 85 | 0 | 1560 | 0 | 0 | 91.6545 | 108.2135 | 0.8469784 | 1037.33 | 1035.84 | 1.001438
7A06472 | 低合金 | HRB500D | 1662 | 0.00094 |  | 0.00027 |  | 0.002 | 72700 | 0.0021 | 0.0147 | 0.00028 | 0.00025 | 0.0052 | 0.479 | 0.0028 | 0.006 | 0.018 | NULL | 0.08 | 0.4393 | 0.3366 | 0.0043 | 0.0023 | NULL | NULL | 0.0006 | 0 | 0 | 77 | 0 | 0 | 0 | 0 | 25 | 0 | 0 | 0 | 200 | 85 | 0 | 1560 | 0 | 0 | 84.332 | 108.3335 | 0.778448 | 1068.69 | 1035.84 | 1.031713
7A06471 | 低合金 | HRB500D | 1678 | 0.00071 |  | 0.00031 |  | 0.001 | 70550 | 0.0021 | 0.0144 | 0.00031 | 0.00022 | 0.005 | 0.474 | 0.0025 | 0.007 | 0.017 | NULL | 0.083 | 0.006 | 0.0037 | 0.0044 | 0.0019 | NULL | NULL | 0.0005 | 0 | 0 | 77 | 0 | 0 | 0 | 0 | 50 | 0 | 0 | 0 | 200 | 102 | 0 | 1610 | 0 | 0 | 98.0645 | 125.597 | 0.780787 | 1015.92 | 1069.04 | 0.9503106
7A06470 | 低合金 | HRB500D | 1645 | 0.00071 |  | 0.00029 |  | 0.002 | 72650 | 0.0021 | 0.0146 | 0.0003 | 0.00022 | 0.0052 | 0.477 | 0.0026 | 0.004 | 0.018 | NULL | 0.08 | 0.0062 | 0.0039 | 0.0038 | 0.0018 | NULL | NULL | 0.0005 | 0 | 0 | 77 | 0 | 0 | 0 | 0 | 50 | 0 | 0 | 0 | 0 | 102 | 0 | 1660 | 0 | 0 | 100.9835 | 126.327 | 0.7993818 | 1060.69 | 1102.24 | 0.962304
7A06469 | 低合金 | HRB500D | 1643 | 0.00067 |  | 0.00029 |  | 0.003 | 73950 | 0.0021 | 0.014 | 0.00033 | 0.00023 | 0.0049 | 0.467 | 0.0024 | 0.004 | 0.016 | NULL | 0.081 | 0.0049 | 0.0031 | 0.0026 | 0.0011 | NULL | NULL | 0.0005 | 0 | 0 | 77 | 0 | 0 | 0 | 0 | 50 | 0 | 0 | 0 | 0 | 102 | 0 | 1600 | 0 | 0 | 105.7485 | 125.307 | 0.8439153 | 1035.3 | 1062.4 | 0.9744917
7A06468 | 低合金 | HRB500B | 1666 | 0.00072 |  | 0.0003 |  | 0.002 | 73000 | 0.0021 | 0.014 | 0.00029 | 0.00021 | 0.0051 | 0.468 | 0.0026 | 0.004 | 0.021 | NULL | 0.084 | 0.0048 | 0.003 | 0.0031 | 0.0011 | NULL | NULL | 0.0005 | 0 | 0 | 80 | 0 | 0 | 0 | 0 | 25 | 0 | 0 | 0 | 0 | 102 | 0 | 1620 | 0 | 0 | 100.74 | 125.5535 | 0.8023671 | 1022 | 1075.68 | 0.9500967
7A06467 | 低合金 | HRB500B | 1672 | 0.00038 |  | 0.00024 |  | 0.002 | 73150 | 0.0022 | 0.0152 | 0.0003 | 0.00019 | 0.006 | 0.499 | 0.0028 | 0.009 | 0.021 | NULL | 0.085 | 0.0067 | 0.0042 | 0.007 | 0.002 | NULL | NULL | 0.0005 | 0 | 0 | 79 | 0 | 0 | 0 | 0 | 75 | 0 | 0 | 0 | 200 | 119 | 0 | 1710 | 0 | 0 | 133.133 | 143.7105 | 0.9263972 | 1111.88 | 1135.44 | 0.9792503
7A06466 | 低合金 | HRB500B | 1617 | 0.00074 |  | 0.00023 |  | 0.002 | 73450 | 0.0022 | 0.0143 | 0.00023 | 0.00019 | 0.0049 | 0.484 | 0.002 | 0.012 | 0.023 | NULL | 0.088 | 0.0066 | 0.0041 | 0.0064 | 0.0021 | NULL | NULL | 0.0007 | 0 | 0 | 79 | 0 | 0 | 0 | 0 | 75 | 0 | 0 | 0 | 210 | 127 | 0 | 1680 | 0 | 0 | 107.237 | 150.8865 | 0.710713 | 1050.335 | 1115.52 | 0.9415654
7A06465 | 低合金 | HRB400B | 1655 | 0.00082 |  | 0.00033 |  | 0.002 | 65600 | 0.0022 | 0.0132 | 0.00033 | 0.0002 | 0.0037 | 0.454 | 0.0022 | 0.006 | 0.018 | 0 | 0.036 | 0.0061 | 0.0038 | 0.0064 | 0.002 | NULL | NULL | NULL | 7 | 0 | 0 | 0 | 0 | 40 | 50 | 0 | 0 | 0 | 0 | 0 | 68 | 0 | 1460 | 88 | 0 | 90.528 | 116.624 | 0.7762382 | 865.92 | 969.44 | 0.8932167
7A06464 | 低合金 | HRB400B | 1654 | 0.00038 |  | 0.0003 |  | 0.001 | 71000 | 0.0023 | 0.0132 | 0.0003 | 0.0002 | 0.0036 | 0.465 | 0.002 | 0.009 | 0.016 | 0 | 0.038 | 0.0064 | 0.004 | 0.0086 | 0.001 | NULL | NULL | NULL | 0 | 0 | 0 | 0 | 0 | 49 | 50 | 0 | 0 | 0 | 0 | 0 | 102 | 0 | 1490 | 88 | 0 | 136.32 | 149.8019 | 0.9100018 | 937.2 | 989.36 | 0.947279
7A06463 | 低合金 | HRB400B | 1660 | 0.00048 |  | 0.00027 |  | 0.002 | 71350 | 0.0023 | 0.0133 | 0.00031 | 0.0003 | 0.0036 | 0.467 | 0.0023 | 0.007 | 0.014 | 0 | 0.039 | 0.0082 | 0.0051 | 0.0072 | 0.001 | NULL | NULL | NULL | 0 | 0 | 0 | 0 | 0 | 49 | 50 | 0 | 0 | 0 | 0 | 0 | 90 | 0 | 1460 | 88 | 0 | 129.857 | 137.7719 | 0.9425507 | 948.955 | 969.44 | 0.9788692
7A06462 | 低合金 | HRB400B | 1662 | 0.00065 |  | 0.00028 |  | 0.003 | 71000 | 0.0022 | 0.0132 | 0.00034 | 0.00026 | 0.0037 | 0.456 | 0.0027 | 0.009 | 0.02 | 0 | 0.037 | 0.0069 | 0.0043 | 0.0073 | 0.001 | NULL | NULL | NULL | 14 | 0 | 0 | 0 | 0 | 30 | 25 | 0 | 0 | 0 | 0 | 0 | 80 | 0 | 1500 | 88 | 0 | 110.05 | 128.793 | 0.8544719 | 937.2 | 996 | 0.9409639
7A06461 | 低合金 | HRB400B | 1668 | 0.00057 |  | 0.0002 |  | 0.003 | 70850 | 0.0022 | 0.0134 | 0.0003 | 0.00033 | 0.0038 | 0.46 | 0.0031 | 0.008 | 0.022 | 0 | 0.036 | 0.0051 | 0.0032 | 0.0051 | 0.001 | NULL | NULL | NULL | 15 | 0 | 0 | 0 | 0 | 30 | 50 | 0 | 0 | 0 | 0 | 0 | 85 | 0 | 1530 | 88 | 0 | 115.4855 | 134.103 | 0.8611701 | 949.39 | 1015.92 | 0.9345126
7A06460 | 低合金 | HRB400B | 1659 | 0.00041 |  | 0.00024 |  | 0.002 | 70100 | 0.0024 | 0.0133 | 0.00029 | 0.00018 | 0.0038 | 0.478 | 0.0027 | 0.017 | 0.027 | 0 | 0.034 | 0.0052 | 0.0032 | 0.006 | 0.002 | NULL | NULL | NULL | 14 | 0 | 0 | 0 | 0 | 30 | 50 | 0 | 0 | 0 | 0 | 0 | 102 | 0 | 1450 | 88 | 0 | 139.499 | 149.063 | 0.9358392 | 932.33 | 962.8 | 0.9683527
7A06459 | 低合金 | HRB400B | 1666 | 0.00057 |  | 0.00025 |  | 0.002 | 70300 | 0.0024 | 0.0132 | 0.0003 | 0.00029 | 0.0037 | 0.477 | 0.0031 | 0.012 | 0.025 | 0 | 0.035 | 0.0055 | 0.0034 | 0.0053 | 0.002 | NULL | NULL | NULL | 14 | 0 | 0 | 0 | 0 | 30 | 50 | 0 | 0 | 0 | 0 | 0 | 85 | 0 | 1470 | 88 | 0 | 128.649 | 133.083 | 0.9666824 | 927.96 | 976.08 | 0.9507008
7A06458 | 低合金 | HRB400B | 1645 | 0.00117 |  | 0.00029 |  | 0.002 | 70450 | 0.0022 | 0.0134 | 0.00033 | 0.00018 | 0.0039 | 0.459 | 0.0028 | 0.012 | 0.024 | 0 | 0.035 | 0.0566 | 0.0475 | 0.0047 | 0.001 | NULL | NULL | NULL | 15 | 0 | 0 | 0 | 0 | 30 | 0 | 0 | 0 | 0 | 0 | 0 | 40 | 0 | 1530 | 88 | 20 | 72.5635 | 95.41685 | 0.7604894 | 944.03 | 1015.92 | 0.9292366
7A06457 | 低合金 | HRB400B | 1658 | 0.00034 |  | 0.00026 |  | 0.003 | 67500 | 0.0024 | 0.014 | 0.00029 | 0.00028 | 0.0039 | 0.489 | 0.0027 | 0.01 | 0.021 | 0 | 0.034 | 0.005 | 0.0031 | 0.0049 | 0.001 | NULL | NULL | NULL | 15 | 0 | 0 | 0 | 0 | 32 | 50 | 0 | 0 | 0 | 0 | 0 | 110 | 0 | 1550 | 88 | 0 | 139.05 | 158.4492 | 0.8775683 | 945 | 1029.2 | 0.9181889
7A06456 | 低合金 | HRB400B | 1802 | 0.00083 |  | 0.00028 |  | 0.002 | 74000 | 0.0023 | 0.013 | 0.00031 | 0.00022 | 0.0036 | 0.461 | 0.0021 | 0.013 | 0.022 | 0 | 0.036 | 0.0057 | 0.0036 | 0.0052 | 0.001 | NULL | NULL | NULL | 15 | 0 | 0 | 0 | 0 | 30 | 0 | 0 | 0 | 0 | 0 | 0 | 68 | 0 | 1530 | 88 | 20 | 108.78 | 122.2968 | 0.8894751 | 962 | 1015.92 | 0.946925
7A06455 | 低合金 | HRB400B | 1649 | 0.0005 |  | 0.00016 |  | 0.003 | 72400 | 0.0023 | 0.0135 | 0.00028 | 0.00022 | 0.0039 | 0.47 | 0.0026 | 0.009 | 0.015 | 0 | 0.036 | 0.006 | 0.0037 | 0.0051 | 0.001 | NULL | NULL | NULL | 15 | 0 | 0 | 0 | 0 | 32 | 50 | 0 | 0 | 0 | 0 | 0 | 95 | 0 | 1530 | 88 | 0 | 130.32 | 143.7092 | 0.9068313 | 977.4 | 1015.92 | 0.9620836
7A06454 | 低合金 | HRB400B | 1659 | 0.00075 |  | 0.00026 |  | 0.002 | 75050 | 0.0021 | 0.014 | 0.00031 | 0.00036 | 0.0041 | 0.457 | 0.0023 | 0.006 | 0.015 | 0 | 0.034 | 0.0054 | 0.0034 | 0.0022 | 0.001 | NULL | NULL | NULL | 15 | 0 | 0 | 0 | 0 | 33 | 25 | 0 | 0 | 0 | 0 | 0 | 68 | 0 | 1567 | 88 | 0 | 101.3175 | 118.4213 | 0.8555682 | 1050.7 | 1040.488 | 1.009815
7A06453 | 低合金 | HRB400B | 1662 | 0.00101 |  | 0.00026 |  | 0.002 | 75900 | 0.0023 | 0.0132 | 0.00024 | 0.00019 | 0.0034 | 0.464 | 0.0024 | 0.007 | 0.025 | NULL | 0.035 | 0.0043 | 0.0021 | 0.0003 | 0 | NULL | NULL | NULL | 14 | 0 | 0 | 0 | 0 | 32 | 0 | 0 | 0 | 0 | 0 | 0 | 51 | 0 | 1467 | 88 | 20 | 97.911 | 104.912 | 0.9332675 | 1001.88 | 974.088 | 1.028531
7A06452 | 低合金 | HRB400B | 1672 | 0.00075 |  | 0.00022 |  | 0.001 | 71500 | 0.0023 | 0.0135 | 0.00025 | 0.00021 | 0.0034 | 0.466 | 0.0017 | 0.004 | 0.012 | NULL | 0.034 | 0.0054 | 0.0032 | 0.0002 | 0 | NULL | NULL | NULL | 14 | 0 | 0 | 0 | 0 | 32 | 25 | 0 | 0 | 0 | 0 | 0 | 85 | 0 | 1574 | 88 | 0 | 110.825 | 134.8572 | 0.8217952 | 965.25 | 1045.136 | 0.923564
7A06451 | 低合金 | HRB400B | 1668 | 0.0009 |  | 0.00024 |  | 0.001 | 74500 | 0.0023 | 0.0132 | 0.00023 | 0.00021 | 0.0033 | 0.461 | 0.0016 | 0.004 | 0.011 | NULL | 0.034 | 0.0043 | 0.0021 | 0 | 0 | NULL | NULL | NULL | 14 | 0 | 0 | 0 | 0 | 32 | 0 | 0 | 0 | 0 | 0 | 0 | 68 | 0 | 1563 | 88 | 20 | 104.3 | 122.864 | 0.8489058 | 983.4 | 1037.832 | 0.9475522
7A06450 | 低合金 | HRB400B | 1682 | 0.00104 |  | 0.00028 |  | 0.001 | 74300 | 0.0023 | 0.0136 | 0.00023 | 0.00023 | 0.0034 | 0.469 | 0.0019 | 0.005 | 0.014 | NULL | 0.034 | 0.0043 | 0.0021 | 0 | 0 | NULL | NULL | NULL | 16 | 0 | 0 | 0 | 0 | 33 | 0 | 0 | 0 | 0 | 0 | 0 | 34 | 0 | 1457 | 88 | 20 | 93.618 | 88.42515 | 1.058726 | 1010.48 | 967.448 | 1.04448
7A06449 | 低合金 | HRB400B | 1662 | 0.00082 |  | 0.00017 |  | 0.001 | 73750 | 0.0022 | 0.013 | 0.00028 | 0.00024 | 0.0032 | 0.45 | 0.0022 | 0.007 | 0.02 | 0 | 0.033 | 0.0048 | 0.003 | 0.0029 | 0.001 | NULL | NULL | NULL | 14 | 0 | 0 | 0 | 0 | 32 | 0 | 0 | 0 | 0 | 0 | 0 | 68 | 0 | 1555 | 88 | 20 | 101.775 | 122.728 | 0.8292726 | 958.75 | 1032.52 | 0.9285534
7A06448 | 低合金 | HRB400B | 1664 | 0.00101 |  | 0.00021 |  | 0.001 | 73000 | 0.0023 | 0.0131 | 0.00025 | 0.00018 | 0.0035 | 0.459 | 0.0016 | 0.005 | 0.012 | NULL | 0.035 | 0.0046 | 0.0024 | 0 | 0 | NULL | NULL | NULL | 15 | 0 | 0 | 0 | 0 | 32 | 0 | 0 | 0 | 0 | 0 | 0 | 51 | 0 | 1511 | 88 | 20 | 94.17 | 105.66 | 0.8912546 | 956.3 | 1003.304 | 0.9531508
7A06447 | 低合金 | HRB400B | 1671 | 0.00106 |  | 0.00022 |  | 0.001 | 72450 | 0.0022 | 0.0136 | 0.00028 | 0.00026 | 0.0037 | 0.46 | 0.0025 | 0.006 | 0.013 | NULL | 0.034 | 0.0043 | 0.0021 | 0.0001 | 0 | NULL | NULL | NULL | 14 | 0 | 0 | 0 | 0 | 32 | 0 | 0 | 0 | 0 | 0 | 0 | 51 | 0 | 1518 | 88 | 20 | 82.593 | 105.779 | 0.7808068 | 985.32 | 1007.952 | 0.9775465
7A06446 | 低合金 | HRB400B | 1670 | 0.00106 |  | 0.00021 |  | 0.002 | 74650 | 0.0022 | 0.0132 | 0.00028 | 0.0002 | 0.0035 | 0.452 | 0.0019 | 0.006 | 0.014 | NULL | 0.035 | 0.0047 | 0.0025 | 0 | 0 | NULL | NULL | NULL | 14 | 0 | 0 | 0 | 0 | 32 | 0 | 0 | 0 | 0 | 0 | 0 | 51 | 0 | 1447 | 88 | 20 | 85.101 | 104.572 | 0.8138026 | 985.38 | 960.808 | 1.025574
7A06445 | 低合金 | HRB400B | 1654 | 0.0004 |  | 0.00029 |  | 0.002 | 68400 | 0.0023 | 0.0135 | 0.00029 | 0.00026 | 0.0035 | 0.468 | 0.0024 | 0.006 | 0.016 | NULL | 0.034 | 0.0045 | 0.0023 | 0 | 0 | NULL | NULL | NULL | 15 | 0 | 0 | 0 | 0 | 32 | 25 | 0 | 0 | 0 | 0 | 0 | 68 | 0 | 1499 | 88 | 0 | 129.96 | 117.2622 | 1.108286 | 923.4 | 995.336 | 0.9277269
7A06444 | 低合金 | HRB400B | 1676 | 0.0004 |  | 0.00026 |  | 0.001 | 73000 | 0.0023 | 0.0133 | 0.00028 | 0.00019 | 0.0035 | 0.464 | 0.0019 | 0.006 | 0.014 | NULL | 0.035 | 0.0043 | 0.0021 | 0 | 0 | NULL | NULL | NULL | 14 | 0 | 0 | 0 | 0 | 32 | 25 | 0 | 0 | 0 | 0 | 0 | 85 | 0 | 1496 | 88 | 0 | 138.7 | 133.5312 | 1.038709 | 970.9 | 993.344 | 0.9774056
7A06443 | 低合金 | HRB400B | 1679 | 0.00041 |  | 0.00026 |  | 0.001 | 70950 | 0.0023 | 0.0138 | 0.00029 | 0.0002 | 0.0039 | 0.472 | 0.002 | 0.006 | 0.013 | NULL | 0.035 | 0.0798 | 0.0658 | 0 | 0 | NULL | NULL | NULL | 16 | 0 | 0 | 0 | 0 | 33 | 25 | 0 | 0 | 0 | 0 | 0 | 85 | 0 | 3038 | 88 | 0 | 134.0955 | 159.7483 | 0.8394174 | 979.11 | 2017.232 | 0.485373
7A06442 | 低合金 | HRB400B | 1640 | 0.00067 |  | 0.00027 |  | 0.001 | 74050 | 0.0022 | 0.0137 | 0.00028 | 0.0002 | 0.0038 | 0.461 | 0.0022 | 0.007 | 0.017 | NULL | 0.035 | 0.057 | 0.0485 | 0.0001 | 0 | NULL | NULL | NULL | 14 | 0 | 0 | 0 | 0 | 32 | 25 | 0 | 0 | 0 | 0 | 0 | 85 | 0 | 1454 | 88 | 0 | 113.2965 | 132.8172 | 0.8530258 | 1014.485 | 965.456 | 1.050783
7A06441 | 低合金 | HRB400B | 1662 | 0.00062 |  | 0.00025 |  | 0.001 | 68050 | 0.0023 | 0.0131 | 0.00027 | 0.00025 | 0.0033 | 0.461 | 0.0025 | 0.006 | 0.014 | NULL | 0.034 | 0.0042 | 0.002 | 0 | 0 | NULL | NULL | NULL | 16 | 0 | 0 | 0 | 0 | 33 | 25 | 0 | 0 | 0 | 0 | 0 | 85 | 0 | 1599 | 88 | 20 | 114.324 | 139.7991 | 0.8177732 | 891.455 | 1061.736 | 0.8396202
7A06440 | 低合金 | HRB400B | 1658 | 0.00032 |  | 0.00026 |  | 0.001 | 76400 | 0.0023 | 0.0135 | 0.00027 | 0.00024 | 0.0036 | 0.468 | 0.0025 | 0.006 | 0.015 | NULL | 0.034 | 0.0038 | 0.0016 | 0.0001 | 0 | NULL | NULL | NULL | 16 | 0 | 0 | 0 | 0 | 33 | 50 | 0 | 0 | 0 | 0 | 0 | 0 | 0 | 1590 | 88 | 20 | 151.272 | 58.04615 | 2.606064 | 1031.4 | 1055.76 | 0.9769266
7A06439 | 低合金 | HRB400B | 1656 | 0.00065 |  | 0.00024 |  | 0.001 | 78100 | 0.0023 | 0.014 | 0.00024 | 0.00016 | 0.004 | 0.477 | 0.0024 | 0.005 | 0.016 | NULL | 0.037 | 0.0525 | 0.045 | 0.0002 | 0 | NULL | NULL | NULL | 14 | 0 | 0 | 0 | 0 | 30 | 25 | 0 | 0 | 0 | 0 | 0 | 68 | 0 | 1380 | 132 | 0 | 128.865 | 128.433 | 1.003364 | 1093.4 | 916.32 | 1.193251
7A06438 | 低合金 | HRB400B | 1641 | 0.00074 |  | 0.00022 |  | 0.002 | 66250 | 0.0024 | 0.0137 | 0.00024 | 0.00015 | 0.004 | 0.482 | 0.0024 | 0.007 | 0.02 | NULL | 0.036 | 0.0052 | 0.0029 | 0.0004 | 0 | NULL | NULL | NULL | 15 | 0 | 0 | 0 | 0 | 32 | 25 | 0 | 0 | 0 | 0 | 0 | 68 | 0 | 1460 | 132 | 0 | 109.975 | 129.7992 | 0.8472702 | 907.625 | 969.44 | 0.9362364
7A06437 | 低合金 | HRB400B | 1651 | 0.00069 |  | 0.0003 |  | 0.002 | 70350 | 0.0022 | 0.0132 | 0.00027 | 0.00018 | 0.0038 | 0.454 | 0.0026 | 0.007 | 0.017 | NULL | 0.035 | 0.0039 | 0.0017 | 0.0001 | 0 | NULL | NULL | NULL | 15 | 0 | 0 | 0 | 0 | 32 | 25 | 0 | 0 | 0 | 0 | 0 | 68 | 0 | 1460 | 132 | 0 | 106.2285 | 129.7992 | 0.8184064 | 928.62 | 969.44 | 0.9578932
7A06436 | 低合金 | HRB400B | 1640 | 0.00074 |  | 0.00035 |  | 0.002 | 72300 | 0.0023 | 0.0133 | 0.00028 | 0.00017 | 0.0038 | 0.466 | 0.0026 | 0.007 | 0.019 | NULL | 0.035 | 0.0053 | 0.003 | 0.0004 | 0 | NULL | NULL | NULL | 15 | 0 | 0 | 0 | 0 | 32 | 25 | 0 | 0 | 0 | 0 | 0 | 68 | 0 | 1500 | 132 | 0 | 112.788 | 130.4792 | 0.8644136 | 961.59 | 996 | 0.9654518
7A06435 | 低合金 | HRB400B | 1673 | 0.0007 |  | 0.00033 |  | 0.002 | 73900 | 0.0023 | 0.0133 | 0.00022 | 0.00017 | 0.0039 | 0.465 | 0.0022 | 0.006 | 0.018 | NULL | 0.035 | 0.0047 | 0.0025 | 0.0002 | 0 | NULL | NULL | NULL | 15 | 0 | 0 | 0 | 0 | 32 | 25 | 0 | 0 | 0 | 0 | 0 | 68 | 0 | 1440 | 132 | 0 | 118.24 | 129.4592 | 0.9133379 | 982.87 | 956.16 | 1.027935
7A06434 | 低合金 | HRB400B | 1680 | 0.00071 |  | 0.00027 |  | 0.002 | 70500 | 0.0023 | 0.0133 | 0.00026 | 0.00015 | 0.0039 | 0.465 | 0.0022 | 0.007 | 0.016 | NULL | 0.035 | 0.0044 | 0.0022 | 0.0003 | 0 | NULL | NULL | NULL | 15 | 0 | 0 | 0 | 0 | 32 | 25 | 0 | 0 | 0 | 0 | 0 | 68 | 0 | 1500 | 132 | 0 | 112.095 | 130.4792 | 0.8591024 | 937.65 | 996 | 0.9414157
7A06433 | 低合金 | HRB400B | 1683 | 0.00066 |  | 0.00025 |  | 0.002 | 73800 | 0.0023 | 0.0136 | 0.00025 | 0.0002 | 0.004 | 0.469 | 0.0019 | 0.005 | 0.012 | NULL | 0.036 | 0.0045 | 0.0022 | 0.0004 | 0 | NULL | NULL | NULL | 15 | 0 | 0 | 0 | 0 | 32 | 25 | 0 | 0 | 0 | 0 | 0 | 68 | 0 | 1440 | 132 | 0 | 121.032 | 129.4592 | 0.9349046 | 1003.68 | 956.16 | 1.049699
7A06432 | 低合金 | HRB400B | 0 | 0.0009 |  | 0.00029 |  | 0.002 | 70200 | 0.0022 | 0.0131 | 0.00025 | 0.00022 | 0.0039 | 0.452 | 0.0025 | 0.005 | 0.015 | NULL | 0.036 | 0.4711 | 0.3835 | 0.0015 | 0 | NULL | NULL | NULL | 15 | 0 | 0 | 0 | 0 | 32 | 25 | 0 | 0 | 0 | 0 | 0 | 54 | 0 | 1540 | 132 | 0 | 91.26 | 117.7192 | 0.7752346 | 919.62 | 1022.56 | 0.8993311
7A06431 | 低合金 | HRB400B | 1671 | 0.00074 |  | 0.00022 |  | 0.002 | 75300 | 0.0023 | 0.0142 | 0.0002 | 0.00016 | 0.004 | 0.479 | 0.0018 | 0.007 | 0.016 | NULL | 0.034 | 0.0044 | 0.0022 | 0 | 0 | NULL | NULL | NULL | 15 | 0 | 0 | 0 | 0 | 30 | 50 | 0 | 0 | 0 | 0 | 0 | 68 | 0 | 1460 | 132 | 0 | 117.468 | 129.793 | 0.9050411 | 1069.26 | 969.44 | 1.102967
7A06430 | 低合金 | HRB400B | 1666 | 0.00072 |  | 0.00027 |  | 0.002 | 67200 | 0.0022 | 0.0141 | 0.00028 | 0.00028 | 0.0036 | 0.47 | 0.0032 | 0.008 | 0.018 | NULL | 0.035 | 0.0046 | 0.0023 | 0.0002 | 0 | NULL | NULL | NULL | 7 | 0 | 0 | 0 | 0 | 40 | 25 | 0 | 0 | 0 | 0 | 0 | 85 | 0 | 1550 | 132 | 0 | 99.456 | 147.674 | 0.6734835 | 947.52 | 1029.2 | 0.9206374
7A06429 | 低合金 | HRB400B | 1679 | 0.0008 |  | 0.00027 |  | 0.002 | 73700 | 0.0022 | 0.0131 | 0.00027 | 0.00026 | 0.0037 | 0.452 | 0.0025 | 0.006 | 0.017 | NULL | 0.035 | 0.0049 | 0.0026 | 0.0005 | 0 | NULL | NULL | NULL | 15 | 0 | 0 | 0 | 0 | 32 | 25 | 0 | 0 | 0 | 0 | 0 | 54 | 0 | 1500 | 132 | 0 | 103.18 | 117.0392 | 0.881585 | 965.47 | 996 | 0.9693474
7A06428 | 低合金 | HRB400B | 1693 | 0.00072 |  | 0.00029 |  | 0.002 | 72650 | 0.0023 | 0.0135 | 0.00027 | 0.00025 | 0.0037 | 0.469 | 0.0023 | 0.007 | 0.018 | NULL | 0.035 | 0.0052 | 0.003 | 0.0006 | 0 | NULL | NULL | NULL | 15 | 0 | 0 | 0 | 0 | 31 | 25 | 0 | 0 | 0 | 0 | 0 | 68 | 0 | 1520 | 132 | 0 | 114.787 | 130.8161 | 0.8774684 | 980.775 | 1009.28 | 0.9717571
7A06427 | 低合金 | HRB400B | 1674 | 0.00077 |  | 0.00024 |  | 0.002 | 72250 | 0.0023 | 0.0137 | 0.00025 | 0.00023 | 0.004 | 0.473 | 0.0027 | 0.007 | 0.018 | NULL | 0.035 | 0.0049 | 0.0027 | 0.0003 | 0 | NULL | NULL | NULL | 15 | 0 | 0 | 0 | 0 | 31 | 25 | 0 | 0 | 0 | 0 | 0 | 68 | 0 | 1480 | 132 | 0 | 110.5425 | 130.1361 | 0.8494376 | 989.825 | 982.72 | 1.00723
7A06426 | 低合金 | HRB400B | 1694 | 0.00076 |  | 0.00017 |  | 0.002 | 70800 | 0.0022 | 0.0134 | 0.00024 | 0.00023 | 0.0038 | 0.457 | 0.0023 | 0.007 | 0.018 | NULL | 0.036 | 0.0043 | 0.002 | 0.0002 | 0 | NULL | NULL | NULL | 15 | 0 | 0 | 0 | 0 | 32 | 25 | 0 | 0 | 0 | 0 | 0 | 68 | 0 | 1470 | 132 | 0 | 101.952 | 129.9692 | 0.784432 | 948.72 | 976.08 | 0.9719695
7A06425 | 低合金 | HRB400B | 1697 | 0.00047 |  | 0.0002 |  | 0.002 | 72300 | 0.0024 | 0.0136 | 0.00023 | 0.00027 | 0.0036 | 0.479 | 0.0018 | 0.006 | 0.017 | NULL | 0.037 | 0.0058 | 0.0035 | 0.0003 | 0 | NULL | NULL | NULL | 46 | 0 | 0 | 0 | 0 | 0 | 50 | 0 | 0 | 0 | 0 | 0 | 68 | 0 | 1550 | 132 | 0 | 139.539 | 131.23 | 1.063316 | 983.28 | 1029.2 | 0.9553828
7A06424 | 低合金 | HRB400B | 1651 | 0.0005 |  | 0.00025 |  | 0.002 | 71050 | 0.0023 | 0.0132 | 0.00028 | 0.00021 | 0.0036 | 0.462 | 0.002 | 0.005 | 0.014 | NULL | 0.035 | 0.0051 | 0.0029 | 0 | 0 | NULL | NULL | NULL | 7 | 0 | 0 | 0 | 0 | 40 | 50 | 0 | 0 | 0 | 0 | 0 | 85 | 0 | 1440 | 88 | 0 | 127.89 | 132.604 | 0.9644505 | 937.86 | 956.16 | 0.9808609
7A06423 | 低合金 | HRB400B | 1693 | 0.00037 |  | 0.00024 |  | 0.002 | 72300 | 0.0024 | 0.0132 | 0.00025 | 0.00026 | 0.0037 | 0.471 | 0.0018 | 0.004 | 0.013 | NULL | 0.035 | 0.0049 | 0.0027 | 0 | 0 | NULL | NULL | NULL | 7 | 0 | 0 | 0 | 0 | 40 | 50 | 0 | 0 | 0 | 0 | 0 | 97 | 0 | 1480 | 88 | 0 | 146.769 | 144.804 | 1.01357 | 954.36 | 982.72 | 0.9711413
7A06422 | 低合金 | HRB400B | 1638 | 0.00079 |  | 0.00022 |  | 0.001 | 70850 | 0.0024 | 0.0132 | 0.00023 | 0.00021 | 0.0035 | 0.473 | 0.0021 | 0.006 | 0.017 | NULL | 0.036 | 0.005 | 0.0027 | 0.0003 | 0 | NULL | NULL | NULL | 7 | 0 | 0 | 0 | 0 | 40 | 50 | 0 | 0 | 0 | 0 | 0 | 110 | 0 | 1580 | 88 | 0 | 114.0685 | 158.984 | 0.7174841 | 935.22 | 1049.12 | 0.8914328
7A06421 | 低合金 | HRB400B | 0 | 0.00072 |  | 0.00034 |  | 0.003 | 71000 | 0.0024 | 0.0131 | 0.00025 | 0.00018 | 0.0036 | 0.471 | 0.0018 | 0.006 | 0.017 | NULL | 0.036 | 0.0038 | 0.0016 | 0.0004 | 0 | NULL | NULL | NULL | 45 | 0 | 0 | 0 | 0 | 0 | 75 | 0 | 0 | 0 | 0 | 0 | 108 | 0 | 1550 | 88 | 0 | 119.28 | 156.43 | 0.7625136 | 930.1 | 1029.2 | 0.9037116
7A06420 | 低合金 | HRB400B | 1676 | 0.00074 |  | 0.00027 |  | 0.003 | 72350 | 0.0023 | 0.0135 | 0.00026 | 0.00026 | 0.0035 | 0.469 | 0.0027 | 0.006 | 0.016 | NULL | 0.035 | 0.0044 | 0.0022 | 0.0005 | 0 | NULL | NULL | NULL | 16 | 0 | 0 | 0 | 0 | 31 | 25 | 0 | 0 | 0 | 0 | 0 | 80 | 0 | 1530 | 88 | 0 | 112.866 | 129.3061 | 0.8728591 | 976.725 | 1015.92 | 0.9614192
7A06419 | 低合金 | HRB400B | 1640 | 0.00037 |  | 0.00029 |  | 0.002 | 63600 | 0.0023 | 0.0132 | 0.00028 | 0.0002 | 0.0036 | 0.463 | 0.0024 | 0.007 | 0.019 | NULL | 0.034 | 0.0047 | 0.0024 | 0.0007 | 0 | NULL | NULL | NULL | 16 | 0 | 0 | 0 | 0 | 31 | 50 | 0 | 0 | 0 | 0 | 0 | 102 | 0 | 1580 | 88 | 0 | 122.748 | 151.2761 | 0.811417 | 839.52 | 1049.12 | 0.8002135
7A06418 | 低合金 | HRB400B | 1637 | 0.00052 |  | 0.00026 |  | 0.001 | 75100 | 0.0022 | 0.0134 | 0.00026 | 0.00028 | 0.0037 | 0.456 | 0.0023 | 0.005 | 0.013 | NULL | 0.034 | 0.0037 | 0.0015 | 0.0001 | 0 | NULL | NULL | NULL | 15 | 0 | 0 | 0 | 0 | 30 | 50 | 0 | 0 | 0 | 0 | 0 | 93 | 0 | 1520 | 88 | 0 | 126.168 | 141.613 | 0.8909352 | 1006.34 | 1009.28 | 0.997087
7A06417 | 低合金 | HRB400B | 1640 | 0.00049 |  | 0.00032 |  | 0.002 | 73650 | 0.0023 | 0.0135 | 0.00033 | 0.00022 | 0.0038 | 0.469 | 0.0026 | 0.007 | 0.017 | NULL | 0.034 | 0.0044 | 0.0022 | 0.0004 | 0 | NULL | NULL | NULL | 15 | 0 | 0 | 0 | 0 | 30 | 50 | 0 | 0 | 0 | 0 | 0 | 95 | 0 | 1570 | 88 | 0 | 133.3065 | 144.383 | 0.9232839 | 994.275 | 1042.48 | 0.9537593
7A06416 | 低合金 | HRB400B | 1689 | 0.00044 |  | 0.00029 |  | 0.001 | 74700 | 0.0022 | 0.0136 | 0.00031 | 0.00029 | 0.0038 | 0.46 | 0.0025 | 0.006 | 0.014 | NULL | 0.036 | 0.0045 | 0.0023 | 0.0005 | 0 | NULL | NULL | NULL | 15 | 0 | 0 | 0 | 0 | 30 | 50 | 0 | 0 | 0 | 0 | 0 | 95 | 0 | 1530 | 88 | 0 | 131.472 | 143.703 | 0.914887 | 1015.92 | 1015.92 | 1
7A06415 | 低合金 | HRB400B | 1702 | 0.00071 |  | 0.00027 |  | 0.002 | 74900 | 0.0024 | 0.014 | 0.00021 | 0.00019 | 0.004 | 0.487 | 0.0022 | 0.007 | 0.019 | NULL | 0.037 | 0.0045 | 0.0023 | 0.0002 | 0 | NULL | NULL | NULL | 14 | 0 | 0 | 0 | 0 | 30 | 50 | 0 | 0 | 0 | 0 | 0 | 75 | 0 | 1460 | 88 | 0 | 126.581 | 123.313 | 1.026502 | 1048.6 | 969.44 | 1.081655
7A06414 | 低合金 | HRB400B | 1656 | 0.00057 |  | 0.00035 |  | 0.002 | 64450 | 0.0022 | 0.0134 | 0.00032 | 0.00033 | 0.0037 | 0.457 | 0.0026 | 0.007 | 0.018 | NULL | 0.035 | 0.0048 | 0.0026 | 0.0005 | 0 | NULL | NULL | NULL | 15 | 0 | 0 | 0 | 0 | 30 | 50 | 0 | 0 | 0 | 0 | 0 | 85 | 0 | 1530 | 88 | 0 | 105.0535 | 134.103 | 0.7833792 | 863.63 | 1015.92 | 0.8500965
7A06413 | 低合金 | HRB400B | 1658 | 0.00047 |  | 0.00033 |  | 0.002 | 73150 | 0.0022 | 0.0134 | 0.0003 | 0.00032 | 0.0038 | 0.456 | 0.0021 | 0.004 | 0.011 | NULL | 0.036 | 0.0044 | 0.0021 | 0.0001 | 0 | NULL | NULL | NULL | 15 | 0 | 0 | 0 | 0 | 30 | 50 | 0 | 0 | 0 | 0 | 0 | 95 | 0 | 1510 | 88 | 0 | 126.5495 | 143.363 | 0.8827208 | 980.21 | 1002.64 | 0.9776291
7A06412 | 低合金 | HRB400B | 1655 | 0.00057 |  | 0.00024 |  | 0.001 | 74050 | 0.0022 | 0.0132 | 0.00026 | 0.00028 | 0.0037 | 0.454 | 0.0027 | 0.007 | 0.017 | NULL | 0.035 | 0.1421 | 0.114 | 0.0007 | 0.001 | NULL | NULL | NULL | 15 | 0 | 0 | 0 | 0 | 30 | 50 | 0 | 0 | 0 | 0 | 0 | 85 | 0 | 1490 | 88 | 0 | 120.7015 | 133.423 | 0.9046529 | 977.46 | 989.36 | 0.987972
7A06411 | 低合金 | HRB400B | 1664 | 0.00038 |  | 0.00025 |  | 0.002 | 73100 | 0.0022 | 0.0136 | 0.00025 | 0.00028 | 0.0038 | 0.459 | 0.0022 | 0.006 | 0.018 | NULL | 0.035 | 0.0045 | 0.0023 | 0.0005 | 0 | NULL | NULL | NULL | 15 | 0 | 0 | 0 | 0 | 30 | 50 | 0 | 0 | 0 | 0 | 0 | 102 | 0 | 1550 | 88 | 0 | 133.042 | 150.763 | 0.8824579 | 994.16 | 1029.2 | 0.9659541
7A06410 | 低合金 | HRB400B | 1799 | 0.00038 |  | 0.00022 |  | 0.002 | 75450 | 0.0024 | 0.0137 | 0.00028 | 0.00029 | 0.0041 | 0.483 | 0.0027 | 0.007 | 0.019 | NULL | 0.035 | 0.0069 | 0.0046 | 0.0009 | 0 | NULL | NULL | NULL | 14 | 0 | 0 | 0 | 0 | 30 | 50 | 0 | 0 | 120 | 0 | 0 | 102 | 0 | 1460 | 88 | 0 | 152.409 | 151.273 | 1.00751 | 1033.665 | 1049.12 | 0.9852686
7A06409 | 低合金 | HRB400B | 1650 | 0.00085 |  | 0.0003 |  | 0.004 | 71250 | 0.0023 | 0.0139 | 0.00031 | 0.00019 | 0.004 | 0.475 | 0.0022 | 0.008 | 0.018 | NULL | 0.034 | 0.0044 | 0.0021 | 0.0009 | 0 | NULL | NULL | NULL | 15 | 0 | 0 | 0 | 0 | 30 | 0 | 0 | 0 | 0 | 0 | 0 | 68 | 0 | 1450 | 88 | 20 | 103.3125 | 120.9368 | 0.8542682 | 990.375 | 962.8 | 1.02864
7A06408 | 低合金 | HRB400B | 1668 | 0.00073 |  | 0.0003 |  | 0.002 | 70000 | 0.0022 | 0.0136 | 0.00031 | 0.00025 | 0.0038 | 0.458 | 0.0017 | 0.003 | 0.009 | NULL | 0.035 | 0.0052 | 0.0029 | 0.0003 | 0 | NULL | NULL | NULL | 15 | 0 | 0 | 0 | 0 | 30 | 0 | 0 | 0 | 0 | 0 | 0 | 68 | 0 | 1551 | 88 | 20 | 102.9 | 122.6538 | 0.8389464 | 952 | 1029.864 | 0.9243939
7A06407 | 低合金 | HRB400B | 1671 | 0.00094 |  | 0.00023 |  | 0.001 | 70900 | 0.0023 | 0.0136 | 0.00028 | 0.00022 | 0.0037 | 0.469 | 0.0017 | 0.006 | 0.015 | NULL | 0.038 | 0.0045 | 0.0022 | 0.0004 | 0 | NULL | NULL | NULL | 15 | 0 | 0 | 0 | 0 | 30 | 0 | 0 | 0 | 0 | 0 | 0 | 68 | 0 | 1430 | 88 | 20 | 96.424 | 120.5968 | 0.7995566 | 964.24 | 949.52 | 1.015503
7A06406 | 低合金 | HRB400B | 1682 | 0.00073 |  | 0.00025 |  | 0.001 | 65550 | 0.0023 | 0.0131 | 0.00028 | 0.00021 | 0.0037 | 0.459 | 0.0012 | 0.005 | 0.012 | NULL | 0.034 | 0.0046 | 0.0024 | 0.0002 | 0 | NULL | NULL | NULL | 14 | 0 | 0 | 0 | 0 | 32 | 25 | 0 | 0 | 0 | 0 | 0 | 85 | 0 | 1426 | 88 | 0 | 102.9135 | 132.3412 | 0.7776377 | 858.705 | 946.864 | 0.9068937
7A06405 | 低合金 | HRB400B | 0 | 0.0008 |  | 0.00042 |  | 0.003 | 71700 | 0.0023 | 0.0133 | 0.00028 | 0.00026 | 0.0037 | 0.462 | 0.0013 | 0.003 | 0.009 | NULL | 0.035 | 0.0032 | 0.001 | 0.0001 | 0 | NULL | NULL | NULL | 14 | 0 | 0 | 0 | 0 | 30 | 50 | 0 | 0 | 0 | 0 | 0 | 85 | 0 | 1548 | 88 | 0 | 107.55 | 134.409 | 0.8001696 | 953.61 | 1027.872 | 0.9277517
7A06404 | 低合金 | HRB400B | 1672 | 0.00091 |  | 0.00025 |  | 0.001 | 68400 | 0.0023 | 0.0133 | 0.00031 | 0.00027 | 0.0037 | 0.463 | 0.0017 | 0.005 | 0.012 | NULL | 0.035 | 0.0044 | 0.0021 | 0.0001 | 0 | NULL | NULL | NULL | 15 | 0 | 0 | 0 | 0 | 30 | 0 | 0 | 0 | 0 | 0 | 0 | 68 | 0 | 1450 | 88 | 20 | 95.076 | 120.9368 | 0.7861624 | 909.72 | 962.8 | 0.9448691
7A06403 | 低合金 | HRB400B | 1677 | 0.00093 |  | 0.00028 |  | 0.001 | 70400 | 0.0023 | 0.0129 | 0.0003 | 0.00025 | 0.0035 | 0.456 | 0.0017 | 0.004 | 0.011 | NULL | 0.035 | 0.0049 | 0.0026 | 0.0006 | 0 | NULL | NULL | NULL | 15 | 0 | 0 | 0 | 0 | 32 | 0 | 0 | 0 | 0 | 0 | 0 | 68 | 0 | 1493 | 88 | 20 | 96.448 | 121.674 | 0.7926752 | 908.16 | 991.352 | 0.9160823
7A06402 | 低合金 | HRB400B | 0 | 0.00082 |  | 0.00024 |  | 0.001 | 73000 | 0.0023 | 0.0135 | 0.00027 | 0.00023 | 0.0038 | 0.466 | 0.0016 | 0.005 | 0.012 | NULL | 0.037 | 0.0037 | 0.0015 | 0.0003 | 0 | NULL | NULL | NULL | 14 | 0 | 0 | 0 | 0 | 32 | 0 | 0 | 0 | 0 | 0 | 0 | 68 | 0 | 1483 | 88 | 20 | 108.04 | 121.504 | 0.8891885 | 985.5 | 984.712 | 1.0008
7A06401 | 低合金 | HRB400B | 1648 | 0.00081 |  | 0.00035 |  | 0.001 | 79200 | 0.0023 | 0.013 | 0.00032 | 0.00025 | 0.0037 | 0.459 | 0.0023 | 0.005 | 0.012 | NULL | 0.034 | 0.0042 | 0.002 | 0.0001 | 0 | NULL | NULL | NULL | 15 | 0 | 0 | 0 | 0 | 32 | 0 | 0 | 0 | 0 | 0 | 0 | 68 | 0 | 1420 | 88 | 20 | 118.008 | 120.433 | 0.9798639 | 1029.6 | 942.88 | 1.091974
7A06400 | 低合金 | HRB400B | 1687 | 0.00041 |  | 0.0003 |  | 0.001 | 73700 | 0.0023 | 0.0135 | 0.00032 | 0.00027 | 0.0036 | 0.468 | 0.0022 | 0.007 | 0.015 | NULL | 0.036 | 0.0046 | 0.0024 | 0.0004 | 0 | NULL | NULL | NULL | 15 | 0 | 0 | 0 | 0 | 32 | 50 | 0 | 0 | 0 | 0 | 0 | 102 | 0 | 1497 | 88 | 0 | 139.293 | 149.8682 | 0.9294367 | 994.95 | 994.008 | 1.000948
7A06399 | 低合金 | HRB400B | 1662 | 0.00065 |  | 0.00027 |  | 0.003 | 71800 | 0.0023 | 0.013 | 0.00032 | 0.00024 | 0.0035 | 0.46 | 0.0022 | 0.006 | 0.014 | NULL | 0.034 | 0.0043 | 0.002 | 0.0007 | 0 | NULL | NULL | NULL | 14 | 0 | 0 | 0 | 0 | 32 | 25 | 0 | 0 | 0 | 0 | 0 | 85 | 0 | 1624 | 88 | 0 | 118.47 | 135.7072 | 0.8729824 | 933.4 | 1078.336 | 0.8655929
7A06398 | 低合金 | HRB400B | 1642 | 0.00097 |  | 0.00029 |  | 0.001 | 71050 | 0.0023 | 0.0131 | 0.00035 | 0.00025 | 0.0036 | 0.463 | 0.0026 | 0.007 | 0.018 | NULL | 0.035 | 0.0045 | 0.0023 | 0.0008 | 0 | NULL | NULL | NULL | 14 | 0 | 0 | 0 | 0 | 32 | 0 | 0 | 0 | 0 | 0 | 0 | 51 | 0 | 1450 | 88 | 20 | 94.4965 | 104.623 | 0.9032092 | 930.755 | 962.8 | 0.9667169
7A06397 | 低合金 | HRB400B | 1666 | 0.00065 |  | 0.00026 |  | 0.001 | 72800 | 0.0023 | 0.0131 | 0.00031 | 0.00022 | 0.0035 | 0.462 | 0.0023 | 0.008 | 0.017 | NULL | 0.035 | 0.004 | 0.0018 | 0.0007 | 0 | NULL | NULL | NULL | 14 | 0 | 0 | 0 | 0 | 32 | 25 | 0 | 0 | 0 | 0 | 0 | 85 | 0 | 1535 | 88 | 0 | 120.12 | 134.1942 | 0.8951207 | 953.68 | 1019.24 | 0.9356776
7A06396 | 低合金 | HRB400B | 1684 | 0.00068 |  | 0.00028 |  | 0.003 | 76350 | 0.0024 | 0.0132 | 0.0003 | 0.00023 | 0.0033 | 0.473 | 0.0024 | 0.007 | 0.015 | NULL | 0.035 | 0.0043 | 0.0021 | 0.0007 | 0 | NULL | NULL | NULL | 14 | 0 | 0 | 0 | 0 | 32 | 25 | 0 | 0 | 0 | 0 | 0 | 85 | 0 | 1505 | 88 | 0 | 131.322 | 133.6842 | 0.98233 | 1007.82 | 999.32 | 1.008506
7A06395 | 低合金 | HRB400B | 1663 | 0.00078 |  | 0.00024 |  | 0.003 | 72300 | 0.0024 | 0.013 | 0.00035 | 0.00017 | 0.0034 | 0.47 | 0.0023 | 0.007 | 0.016 | NULL | 0.035 | 0.0051 | 0.0029 | 0.0009 | 0 | NULL | NULL | NULL | 14 | 0 | 0 | 0 | 0 | 32 | 25 | 0 | 0 | 0 | 0 | 0 | 68 | 0 | 1519 | 88 | 0 | 117.126 | 117.6022 | 0.9959508 | 939.9 | 1008.616 | 0.931871
7A06394 | 低合金 | HRB400B | 1662 | 0.00039 |  | 0.00028 |  | 0.001 | 73900 | 0.0023 | 0.0135 | 0.00031 | 0.00036 | 0.0039 | 0.469 | 0.0026 | 0.008 | 0.017 | NULL | 0.035 | 0.0268 | 0.0239 | 0.001 | 0 | NULL | NULL | NULL | 15 | 0 | 0 | 0 | 0 | 30 | 75 | 0 | 0 | 0 | 0 | 0 | 90 | 0 | 1450 | 132 | 0 | 141.149 | 150.743 | 0.9363553 | 997.65 | 962.8 | 1.036197
7A06393 | 低合金 | HRB400B | 1705 | 0.00049 |  | 0.00028 |  | 0 | 73200 | 0.0023 | 0.0134 | 0.00026 | 0.00026 | 0.0038 | 0.467 | 0.0023 | 0.007 | 0.015 | NULL | 0.037 | 0.0037 | 0.0015 | 0.0009 | 0 | NULL | NULL | NULL | 15 | 0 | 0 | 0 | 0 | 30 | 75 | 0 | 0 | 0 | 0 | 0 | 85 | 0 | 1450 | 132 | 0 | 132.492 | 145.943 | 0.9078339 | 980.88 | 962.8 | 1.018779
7A06392 | 低合金 | HRB400B | 1672 | 0.00054 |  | 0.00031 |  | 0.001 | 73550 | 0.0024 | 0.0138 | 0.0003 | 0.0003 | 0.0039 | 0.485 | 0.0029 | 0.006 | 0.016 | NULL | 0.035 | 0.0046 | 0.0023 | 0.0011 | 0 | NULL | NULL | NULL | 15 | 0 | 0 | 0 | 0 | 30 | 50 | 0 | 0 | 0 | 0 | 0 | 85 | 0 | 1450 | 132 | 0 | 136.803 | 145.943 | 0.9373728 | 1014.99 | 962.8 | 1.054206
7A06391 | 低合金 | HRB400B | 1657 | 0.00036 |  | 0.0003 |  | 0.001 | 79300 | 0.0024 | 0.013 | 0.00029 | 0.00032 | 0.0036 | 0.47 | 0.0025 | 0.005 | 0.014 | NULL | 0.034 | 0.0041 | 0.0019 | 0.0011 | 0 | NULL | NULL | NULL | 15 | 0 | 0 | 0 | 0 | 30 | 75 | 0 | 0 | 0 | 0 | 0 | 90 | 0 | 1450 | 132 | 0 | 161.772 | 150.743 | 1.073164 | 1030.9 | 962.8 | 1.070731
7A06390 | 低合金 | HRB400B | 1684 | 0.00085 |  | 0.00032 |  | 0.002 | 75700 | 0.0023 | 0.0133 | 0.00026 | 0.00025 | 0.0041 | 0.463 | 0.0018 | 0.004 | 0.011 | NULL | 0.034 | 0.0043 | 0.0021 | 0.001 | 0 | NULL | NULL | NULL | 15 | 0 | 0 | 0 | 0 | 30 | 25 | 0 | 0 | 0 | 0 | 0 | 51 | 0 | 1450 | 132 | 0 | 109.765 | 113.303 | 0.968774 | 1006.81 | 962.8 | 1.04571
7A06389 | 低合金 | HRB400B | 1687 | 0.00041 |  | 0.00029 |  | 0.001 | 73500 | 0.0023 | 0.0134 | 0.0003 | 0.00031 | 0.004 | 0.466 | 0.0023 | 0.005 | 0.013 | NULL | 0.034 | 0.0039 | 0.0017 | 0.001 | 0 | NULL | NULL | NULL | 15 | 0 | 0 | 0 | 0 | 30 | 75 | 0 | 0 | 0 | 0 | 0 | 85 | 0 | 1450 | 132 | 0 | 138.915 | 145.943 | 0.9518442 | 984.9 | 962.8 | 1.022954
7A06388 | 低合金 | HRB400B | 0 | 0.00086 |  | 0.00021 |  | 0.001 | 69900 | 0.0024 | 0.0134 | 0.00035 | 0.00034 | 0.0037 | 0.476 | 0.0024 | 0.004 | 0.011 | NULL | 0.033 | 0.0042 | 0.002 | 0.0006 | 0 | NULL | NULL | NULL | 15 | 0 | 0 | 0 | 0 | 30 | 25 | 0 | 0 | 0 | 0 | 0 | 68 | 0 | 1550 | 132 | 0 | 107.646 | 131.323 | 0.8197041 | 936.66 | 1029.2 | 0.9100855
7A06387 | 低合金 | HRB400B | 1663 | 0.00032 |  | 0.00032 |  | 0.002 | 77100 | 0.0024 | 0.0135 | 0.00032 | 0.00031 | 0.0038 | 0.478 | 0.0023 | 0.005 | 0.01 | NULL | 0.033 | 0.0031 | 0.0009 | 0.0008 | 0 | NULL | NULL | NULL | 15 | 0 | 0 | 0 | 0 | 30 | 75 | 0 | 0 | 0 | 0 | 0 | 85 | 0 | 1530 | 132 | 0 | 160.368 | 147.303 | 1.088695 | 1040.85 | 1015.92 | 1.024539
7A06386 | 低合金 | HRB400B | 0 | 0.00054 |  | 0.00033 |  | 0.001 | 71550 | 0.0023 | 0.0131 | 0.0003 | 0.00028 | 0.0036 | 0.462 | 0.0025 | 0.007 | 0.014 | NULL | 0.033 | 0.0043 | 0.0021 | 0.0015 | 0 | NULL | NULL | NULL | 15 | 0 | 0 | 0 | 0 | 30 | 50 | 0 | 0 | 0 | 0 | 0 | 78 | 0 | 1470 | 132 | 0 | 125.928 | 139.563 | 0.9023022 | 937.305 | 976.08 | 0.9602748
7A06385 | 低合金 | HRB400B | 1618 | 0.00048 |  | 0.00036 |  | 0.002 | 71700 | 0.0024 | 0.0131 | 0.00032 | 0.0002 | 0.0037 | 0.471 | 0.002 | 0.006 | 0.014 | NULL | 0.035 | 0.0035 | 0.0014 | 0.0009 | 0 | NULL | NULL | NULL | 15 | 0 | 0 | 0 | 0 | 31 | 75 | 0 | 0 | 0 | 0 | 0 | 90 | 0 | 1590 | 132 | 0 | 137.664 | 153.1261 | 0.8990237 | 939.27 | 1055.76 | 0.8896624
7A06384 | 低合金 | HRB400B | 1639 | 0.00027 |  | 0.00035 |  | 0.001 | 73000 | 0.0023 | 0.0133 | 0.0003 | 0.00021 | 0.0037 | 0.465 | 0.0021 | 0.007 | 0.014 | NULL | 0.035 | 0.0043 | 0.0021 | 0.0015 | 0 | NULL | NULL | NULL | 16 | 0 | 0 | 0 | 0 | 31 | 75 | 0 | 0 | 0 | 0 | 0 | 85 | 0 | 1560 | 132 | 0 | 148.19 | 147.8161 | 1.002529 | 970.9 | 1035.84 | 0.9373069
7A06383 | 低合金 | HRB400B | 0 | 0.00036 |  | 0.00035 |  | 0.001 | 77350 | 0.0023 | 0.0133 | 0.00032 | 0.00023 | 0.0037 | 0.465 | 0.0021 | 0.008 | 0.018 | NULL | 0.036 | 0.0043 | 0.0021 | 0.0017 | 0 | NULL | NULL | NULL | 16 | 0 | 0 | 0 | 0 | 31 | 75 | 0 | 0 | 0 | 0 | 0 | 85 | 0 | 1570 | 132 | 0 | 150.059 | 147.9861 | 1.014007 | 1028.755 | 1042.48 | 0.9868343
7A06382 | 低合金 | HRB400B | 1571 | 0.00063 |  | 0.0004 |  | 0.001 | 72100 | 0.0023 | 0.0134 | 0.00035 | 0.00022 | 0.0036 | 0.467 | 0.0021 | 0.007 | 0.017 | NULL | 0.036 | 0.0042 | 0.002 | 0.0015 | 0 | NULL | NULL | NULL | 46 | 0 | 0 | 0 | 0 | 0 | 75 | 0 | 0 | 0 | 0 | 0 | 85 | 0 | 1560 | 132 | 0 | 120.407 | 147.72 | 0.8151029 | 966.14 | 1035.84 | 0.9327116
7A06381 | 低合金 | HRB400B | 1659 | 0.00097 |  | 0.00026 |  | 0.001 | 72100 | 0.0022 | 0.0131 | 0.0003 | 0.00019 | 0.0035 | 0.452 | 0.0018 | 0.008 | 0.018 | NULL | 0.036 | 0.0041 | 0.0019 | 0.0018 | 0 | NULL | NULL | NULL | 15 | 0 | 0 | 0 | 0 | 31 | 25 | 0 | 0 | 0 | 0 | 0 | 51 | 0 | 1510 | 132 | 0 | 88.683 | 114.3261 | 0.7757021 | 944.51 | 1002.64 | 0.9420231
7A06380 | 低合金 | HRB400B | 1689 | 0.00084 |  | 0.00025 |  | 0.001 | 67700 | 0.0023 | 0.0132 | 0.0003 | 0.00028 | 0.0037 | 0.463 | 0.0023 | 0.005 | 0.015 | NULL | 0.035 | 0.0046 | 0.0024 | 0.0014 | 0 | NULL | NULL | NULL | 13 | 0 | 0 | 0 | 0 | 31 | 25 | 0 | 0 | 0 | 0 | 0 | 58 | 0 | 1520 | 132 | 0 | 98.842 | 121.2161 | 0.8154197 | 893.64 | 1009.28 | 0.8854233
7A06379 | 低合金 | HRB400B | 1672 | 0.00068 |  | 0.00027 |  | 0.001 | 71100 | 0.0023 | 0.0132 | 0.00026 | 0.00022 | 0.0036 | 0.463 | 0.0021 | 0.006 | 0.016 | NULL | 0.034 | 0.0052 | 0.0029 | 0.0017 | 0 | NULL | NULL | NULL | 6 | 0 | 0 | 0 | 0 | 38 | 25 | 0 | 0 | 200 | 0 | 0 | 68 | 0 | 1280 | 132 | 0 | 115.182 | 130.1578 | 0.8849412 | 938.52 | 982.72 | 0.9550228
7A06378 | 低合金 | HRB400B | 1692 | 0.00091 |  | 0.00019 |  | 0.001 | 70150 | 0.0024 | 0.0136 | 0.00029 | 0.00038 | 0.0038 | 0.48 | 0.0021 | 0.005 | 0.013 | NULL | 0.034 | 0.0037 | 0.0015 | 0.0016 | 0 | NULL | NULL | NULL | 6 | 0 | 0 | 0 | 0 | 39 | 25 | 0 | 0 | 0 | 0 | 0 | 54 | 0 | 1440 | 132 | 0 | 104.5235 | 116.0409 | 0.9007471 | 954.04 | 956.16 | 0.9977828
7A06377 | 低合金 | HRB400B | 1638 | 0.00072 |  | 0.00034 |  | -0.001 | 70150 | 0.0024 | 0.0127 | 0.00032 | 0.00023 | 0.0036 | 0.466 | 0.0026 | 0.007 | 0.016 | NULL | 0.031 | 0.0044 | 0.0022 | 0.002 | 0 | NULL | NULL | NULL | 6 | 0 | 0 | 0 | 0 | 38 | 25 | 0 | 0 | 200 | 0 | 0 | 54 | 0 | 1240 | 132 | 0 | 117.852 | 116.0378 | 1.015635 | 890.905 | 956.16 | 0.9317531
7A06376 | 低合金 | HRB400B | 1710 | 0.0007 |  | 0.0002 |  | 0.001 | 73100 | 0.0023 | 0.0128 | 0.00022 | 0.0003 | 0.0035 | 0.457 | 0.0026 | 0.005 | 0.014 | NULL | 0.032 | 0.0039 | 0.0017 | 0.0024 | 0 | NULL | NULL | NULL | 7 | 0 | 0 | 0 | 0 | 39 | 25 | 0 | 0 | 200 | 0 | 0 | 54 | 0 | 1250 | 132 | 0 | 116.96 | 116.2109 | 1.006446 | 935.68 | 962.8 | 0.9718322
7A06375 | 低合金 | HRB400B | 1662 | 0.00071 |  | 0.00028 |  | 0.002 | 73550 | 0.0023 | 0.0129 | 0.00028 | 0.0002 | 0.0037 | 0.459 | 0.0027 | 0.005 | 0.014 | NULL | 0.034 | 0.0043 | 0.0021 | 0.0021 | 0 | NULL | NULL | NULL | 6 | 0 | 0 | 0 | 0 | 38 | 25 | 0 | 0 | 200 | 0 | 0 | 68 | 0 | 1200 | 132 | 0 | 116.9445 | 128.7978 | 0.9079697 | 948.795 | 929.6 | 1.020649
7A06374 | 低合金 | HRB400B | 1638 | 0.00071 |  | 0.00033 |  | 0.001 | 70500 | 0.0023 | 0.0131 | 0.00032 | 0.0002 | 0.0037 | 0.462 | 0.0027 | 0.006 | 0.016 | NULL | 0.032 | 0.0046 | 0.0024 | 0.0019 | 0 | NULL | NULL | NULL | 6 | 0 | 0 | 39 | 0 | 0 | 25 | 0 | 0 | 200 | 0 | 0 | 54 | 0 | 1260 | 132 | 0 | 112.095 | 116.3809 | 0.9631735 | 923.55 | 969.44 | 0.9526634
7A06373 | 低合金 | HRB400B | 1633 | 0.0007 |  | 0.00036 |  | 0.001 | 71250 | 0.0023 | 0.0129 | 0.00035 | 0.00025 | 0.0037 | 0.459 | 0.0027 | 0.006 | 0.015 | NULL | 0.031 | 0.0043 | 0.0021 | 0.0018 | 0 | NULL | NULL | NULL | 6 | 0 | 0 | 0 | 0 | 39 | 25 | 0 | 0 | 200 | 0 | 0 | 54 | 0 | 1220 | 132 | 0 | 114 | 115.7009 | 0.9852992 | 919.125 | 942.88 | 0.9748059
7A06372 | 低合金 | HRB400B | 1662 | 0.00072 |  | 0.00033 |  | 0.002 | 71450 | 0.0024 | 0.0128 | 0.00034 | 0.00034 | 0.0039 | 0.469 | 0.0033 | 0.006 | 0.016 | NULL | 0.033 | 0.0045 | 0.0022 | 0.0021 | 0 | NULL | NULL | NULL | 7 | 0 | 0 | 0 | 0 | 40 | 25 | 0 | 0 | 200 | 0 | 0 | 54 | 0 | 1260 | 132 | 0 | 120.036 | 116.384 | 1.031379 | 914.56 | 969.44 | 0.94339
7A06371 | 低合金 | HRB400B | 1689 | 0.00073 |  | 0.00038 |  | 0.002 | 75750 | 0.0023 | 0.0128 | 0.00033 | 0.00027 | 0.0036 | 0.458 | 0.0028 | 0.006 | 0.014 | NULL | 0.034 | 0.0044 | 0.0022 | 0.0022 | 0 | NULL | NULL | NULL | 6 | 0 | 0 | 0 | 0 | 37 | 25 | 0 | 0 | 200 | 0 | 0 | 54 | 0 | 1180 | 132 | 0 | 118.9275 | 115.0147 | 1.03402 | 969.6 | 916.32 | 1.058146
7A06370 | 低合金 | HRB400B | 1639 | 0.00067 |  | 0.00034 |  | 0.002 | 71200 | 0.0024 | 0.0127 | 0.00033 | 0.00015 | 0.0037 | 0.464 | 0.0021 | 0.005 | 0.015 | NULL | 0.033 | 0.0059 | 0.0036 | 0.002 | 0 | NULL | NULL | NULL | 6 | 0 | 0 | 0 | 0 | 37 | 25 | 0 | 0 | 200 | 0 | 0 | 68 | 0 | 1160 | 132 | 0 | 123.176 | 128.1147 | 0.9614509 | 904.24 | 903.04 | 1.001329
7A06369 | 低合金 | HRB400B | 1679 | 0.00069 |  | 0.00028 |  | 0.002 | 68450 | 0.0023 | 0.0129 | 0.00029 | 0.00021 | 0.0037 | 0.46 | 0.0029 | 0.007 | 0.016 | NULL | 0.035 | 0.0037 | 0.0015 | 0.0016 | 0 | NULL | NULL | NULL | 6 | 0 | 0 | 0 | 0 | 38 | 25 | 0 | 0 | 200 | 0 | 0 | 68 | 0 | 1200 | 132 | 0 | 110.2045 | 128.7978 | 0.8556396 | 883.005 | 929.6 | 0.9498763
7A06368 | 低合金 | HRB400B | 1674 | 0.00078 |  | 0.00025 |  | 0.002 | 70700 | 0.0024 | 0.0132 | 0.00027 | 0.00023 | 0.0037 | 0.475 | 0.0027 | 0.006 | 0.015 | NULL | 0.036 | 0.0045 | 0.0022 | 0.0018 | 0 | NULL | NULL | NULL | 6 | 0 | 0 | 0 | 0 | 38 | 25 | 0 | 0 | 200 | 0 | 0 | 54 | 0 | 1200 | 132 | 0 | 114.534 | 115.3578 | 0.9928587 | 933.24 | 929.6 | 1.003916
7A06367 | 低合金 | HRB400B | 1698 | 0.00067 |  | 0.00024 |  | 0.002 | 70600 | 0.0024 | 0.0131 | 0.00023 | 0.00022 | 0.0038 | 0.471 | 0.0021 | 0.005 | 0.014 | NULL | 0.036 | 0.0055 | 0.0032 | 0.0014 | 0 | NULL | NULL | NULL | 6 | 0 | 0 | 0 | 0 | 38 | 25 | 0 | 0 | 200 | 0 | 0 | 68 | 0 | 1200 | 132 | 0 | 122.138 | 128.7978 | 0.9482926 | 924.86 | 929.6 | 0.994901
7A06366 | 低合金 | HRB400B | 1662 | 0.00054 |  | 0.00029 |  | 0.002 | 70300 | 0.0024 | 0.0132 | 0.00028 | 0.0003 | 0.0037 | 0.476 | 0.003 | 0.007 | 0.017 | NULL | 0.037 | 0.0045 | 0.0022 | 0.0017 | 0 | NULL | NULL | NULL | 6 | 0 | 0 | 0 | 0 | 40 | 50 | 0 | 0 | 0 | 0 | 0 | 72 | 0 | 1340 | 132 | 0 | 130.758 | 131.624 | 0.9934207 | 927.96 | 889.76 | 1.042933
7A06365 | 低合金 | HRB400B | 1682 | 0.00096 |  | 0.00019 |  | 0.002 | 67750 | 0.0023 | 0.0136 | 0.00024 | 0.0003 | 0.0039 | 0.472 | 0.0029 | 0.006 | 0.014 | NULL | 0.035 | 0.0051 | 0.0028 | 0.0017 | 0 | NULL | NULL | NULL | 7 | 0 | 0 | 0 | 0 | 40 | 0 | 0 | 0 | 0 | 0 | 0 | 44 | 0 | 1430 | 132 | 20 | 90.785 | 110.7878 | 0.8194491 | 921.4 | 949.52 | 0.970385
7A06364 | 低合金 | HRB400B | 1678 | 0.00061 |  | 0.00021 |  | 0.001 | 76750 | 0.0024 | 0.0132 | 0.00025 | 0.00025 | 0.0035 | 0.474 | 0.0022 | 0.006 | 0.015 | 0 | 0.035 | 0.0051 | 0.0032 | 0.0022 | 0.001 | NULL | NULL | NULL | 6 | 0 | 0 | 0 | 0 | 36 | 25 | 0 | 0 | 0 | 0 | 0 | 60 | 0 | 1300 | 132 | 0 | 137.3825 | 119.4116 | 1.150495 | 1013.1 | 863.2 | 1.173656
7A06363 | 低合金 | HRB400B | 1649 | 0.00067 |  | 0.00026 |  | 0.001 | 65150 | 0.0023 | 0.0135 | 0.00031 | 0.00029 | 0.0035 | 0.469 | 0.0026 | 0.005 | 0.015 | 0 | 0.035 | 0.0064 | 0.004 | 0.0027 | 0.001 | NULL | NULL | NULL | 7 | 0 | 0 | 0 | 0 | 40 | 25 | 0 | 0 | 0 | 0 | 0 | 72 | 0 | 1510 | 132 | 0 | 106.1945 | 134.514 | 0.789468 | 879.525 | 1002.64 | 0.8772092
7A06362 | 低合金 | HRB400B | 1650 | 0.00043 |  | 0.00021 |  | 0.001 | 71600 | 0.0023 | 0.0139 | 0.00026 | 0.00033 | 0.0033 | 0.468 | 0.0027 | 0.007 | 0.019 | 0 | 0.034 | 0.0058 | 0.0036 | 0.006 | 0.002 | NULL | NULL | NULL | 7 | 0 | 0 | 0 | 0 | 40 | 50 | 0 | 0 | 0 | 0 | 0 | 95 | 0 | 1580 | 132 | 0 | 133.892 | 157.784 | 0.8485778 | 995.24 | 1049.12 | 0.9486427
7A06361 | 低合金 | HRB400B | 1594 | 0.00037 |  | 0.00029 |  | 0.001 | 74900 | 0.0023 | 0.013 | 0.00032 | 0.00018 | 0.0033 | 0.459 | 0.0016 | 0.008 | 0.018 | 0 | 0.035 | 0.0047 | 0.0029 | 0.0033 | 0.001 | NULL | NULL | NULL | 7 | 0 | 0 | 0 | 0 | 40 | 50 | 0 | 0 | 0 | 0 | 0 | 95 | 0 | 1530 | 132 | 0 | 144.557 | 156.934 | 0.9211325 | 973.7 | 1015.92 | 0.9584416
7A06360 | 低合金 | HRB400B | 1643 | 0.00035 |  | 0.00021 |  | 0.001 | 70650 | 0.0024 | 0.0132 | 0.00029 | 0.00017 | 0.0035 | 0.473 | 0.0021 | 0.01 | 0.019 | 0 | 0.036 | 0.0067 | 0.0041 | 0.0062 | 0.001 | NULL | NULL | NULL | 7 | 0 | 0 | 0 | 0 | 40 | 50 | 0 | 0 | 0 | 0 | 0 | 90 | 0 | 1540 | 132 | 0 | 144.8325 | 152.304 | 0.9509435 | 932.58 | 1022.56 | 0.9120052
7A06359 | 低合金 | HRB400B | 1807 | 0.00041 |  | 0.00021 |  | 0.001 | 72650 | 0.0024 | 0.0131 | 0.00024 | 0.0002 | 0.0034 | 0.473 | 0.0022 | 0.01 | 0.02 | 0 | 0.036 | 0.011 | 0.0113 | 0.0041 | 0.002 | NULL | NULL | NULL | 7 | 0 | 0 | 0 | 0 | 40 | 50 | 0 | 0 | 0 | 0 | 0 | 90 | 0 | 1520 | 132 | 0 | 144.5735 | 151.964 | 0.9513668 | 951.715 | 1009.28 | 0.9429643
7A06358 | 低合金 | HRB400B | 1648 | 0.00066 |  | 0.00018 |  | 0.001 | 72050 | 0.0024 | 0.0131 | 0.00025 | 0.0002 | 0.0036 | 0.472 | 0.0021 | 0.007 | 0.016 | 0 | 0.036 | 0.0057 | 0.0036 | 0.0055 | 0.002 | NULL | NULL | NULL | 7 | 0 | 0 | 0 | 0 | 40 | 50 | 0 | 0 | 0 | 0 | 0 | 75 | 0 | 1420 | 132 | 0 | 125.367 | 135.864 | 0.9227389 | 943.855 | 942.88 | 1.001034
7A06357 | 低合金 | HRB400B | 1671 | 0.00047 |  | 0.00027 |  | 0.001 | 72750 | 0.0023 | 0.013 | 0.00029 | 0.00023 | 0.0035 | 0.459 | 0.0021 | 0.005 | 0.016 | 0 | 0.034 | 0.0045 | 0.0028 | 0.002 | 0.001 | NULL | NULL | NULL | 7 | 0 | 0 | 0 | 0 | 40 | 50 | 0 | 0 | 0 | 0 | 0 | 90 | 0 | 1490 | 132 | 0 | 133.1325 | 151.454 | 0.8790293 | 945.75 | 989.36 | 0.955921
7A06356 | 低合金 | HRB400B | 1639 | 0.00052 |  | 0.00026 |  | 0.001 | 73050 | 0.0023 | 0.0135 | 0.0003 | 0.00018 | 0.004 | 0.468 | 0.0018 | 0.005 | 0.016 | 0 | 0.036 | 0.0054 | 0.0034 | 0.003 | 0.001 | NULL | NULL | NULL | 6 | 0 | 0 | 0 | 0 | 40 | 50 | 0 | 0 | 0 | 0 | 0 | 85 | 0 | 1470 | 132 | 0 | 130.029 | 146.314 | 0.8886983 | 986.175 | 976.08 | 1.010342
7A06355 | 低合金 | HRB400B | 0 | 0.00072 |  | 0.00025 |  | 0.001 | 68400 | 0.0023 | 0.0131 | 0.0003 | 0.00018 | 0.0036 | 0.459 | 0.0016 | 0.004 | 0.012 | 0 | 0.034 | 0.0051 | 0.0032 | 0.0021 | 0.001 | NULL | NULL | NULL | 7 | 0 | 0 | 0 | 0 | 40 | 25 | 0 | 0 | 0 | 0 | 0 | 68 | 0 | 1500 | 132 | 0 | 108.072 | 130.504 | 0.8281125 | 896.04 | 996 | 0.8996386
7A06354 | 低合金 | HRB400B | 0 | 0.00076 |  | 0.00021 |  | 0.001 | 71750 | 0.0022 | 0.0129 | 0.00026 | 0.00017 | 0.0036 | 0.447 | 0.0019 | 0.005 | 0.016 | 0 | 0.034 | 0.0048 | 0.003 | 0.0017 | 0.001 | NULL | NULL | NULL | 6 | 0 | 0 | 0 | 0 | 40 | 25 | 0 | 0 | 0 | 0 | 0 | 60 | 0 | 1470 | 132 | 0 | 103.32 | 122.314 | 0.8447112 | 925.575 | 976.08 | 0.9482573
7A06353 | 低合金 | HRB400B | 1652 | 0.00044 |  | 0.00023 |  | 0.001 | 69550 | 0.0023 | 0.0129 | 0.00022 | 0.00018 | 0.0034 | 0.457 | 0.0014 | 0.006 | 0.017 | 0 | 0.035 | 0.0056 | 0.0035 | 0.0022 | 0.001 | NULL | NULL | NULL | 7 | 0 | 0 | 0 | 0 | 40 | 50 | 0 | 0 | 0 | 0 | 0 | 80 | 0 | 1490 | 132 | 0 | 129.363 | 141.854 | 0.9119447 | 897.195 | 989.36 | 0.9068438
7A06352 | 低合金 | HRB400B | 1651 | 0.0005 |  | 0.00022 |  | 0 | 68700 | 0.0024 | 0.0131 | 0.00025 | 0.00021 | 0.0037 | 0.473 | 0.0022 | 0.007 | 0.017 | 0 | 0.037 | 0.0048 | 0.003 | 0.0041 | 0.001 | NULL | NULL | NULL | 6 | 0 | 0 | 0 | 0 | 40 | 50 | 0 | 0 | 0 | 0 | 0 | 75 | 0 | 1500 | 132 | 0 | 130.53 | 137.224 | 0.9512184 | 899.97 | 996 | 0.9035843
7A06351 | 低合金 | HRB400B | 1660 | 0.00051 |  | 0.00029 |  | 0 | 69950 | 0.0023 | 0.0129 | 0.00028 | 0.00021 | 0.0036 | 0.459 | 0.0023 | 0.008 | 0.016 | 0 | 0.036 | 0.0057 | 0.0036 | 0.0056 | 0.001 | NULL | NULL | NULL | 8 | 0 | 0 | 0 | 0 | 40 | 50 | 0 | 0 | 0 | 0 | 0 | 90 | 0 | 1550 | 132 | 0 | 125.2105 | 152.474 | 0.8211925 | 902.355 | 1029.2 | 0.8767538
7A06350 | 低合金 | HRB400B | 0 | 0.00032 |  | 0.00016 |  | 0.001 | 76600 | 0.0024 | 0.013 | 0.00029 | 0.00029 | 0.0037 | 0.47 | 0.0022 | 0.006 | 0.016 | 0 | 0.035 | 0.0053 | 0.0033 | 0.0028 | 0.001 | NULL | NULL | NULL | 7 | 0 | 0 | 0 | 0 | 40 | 50 | 0 | 0 | 0 | 0 | 0 | 85 | 0 | 1450 | 132 | 0 | 159.328 | 145.974 | 1.091482 | 995.8 | 962.8 | 1.034275
7A06349 | 低合金 | HRB400B | 1645 | 0.00028 |  | 0.00031 |  | 0.001 | 73150 | 0.0023 | 0.0128 | 0.00034 | 0.00035 | 0.0037 | 0.457 | 0.0023 | 0.008 | 0.016 | 0 | 0.036 | 0.005 | 0.0031 | 0.0041 | 0.001 | NULL | NULL | NULL | 7 | 0 | 0 | 0 | 0 | 40 | 50 | 0 | 0 | 0 | 0 | 0 | 90 | 0 | 1450 | 132 | 0 | 147.763 | 150.774 | 0.9800297 | 936.32 | 962.8 | 0.9724969
7A06348 | 低合金 | HRB400B | 1704 | 0.00049 |  | 0.00029 |  | 0.001 | 71500 | 0.0023 | 0.0133 | 0.00029 | 0.0003 | 0.0039 | 0.466 | 0.0022 | 0.008 | 0.014 | 0 | 0.036 | 0.0056 | 0.0035 | 0.0047 | 0.001 | NULL | NULL | NULL | 7 | 0 | 0 | 0 | 0 | 40 | 25 | 0 | 0 | 0 | 0 | 0 | 85 | 0 | 1450 | 132 | 0 | 129.415 | 145.974 | 0.886562 | 950.95 | 962.8 | 0.9876921
7A06347 | 低合金 | HRB400B | 1659 | 0.00052 |  | 0.0003 |  | 0.002 | 75500 | 0.0023 | 0.0133 | 0.00028 | 0.00023 | 0.0037 | 0.466 | 0.0021 | 0.008 | 0.016 | 0 | 0.036 | 0.0056 | 0.0035 | 0.0048 | 0.001 | NULL | NULL | NULL | 7 | 0 | 0 | 0 | 0 | 40 | 50 | 0 | 0 | 0 | 0 | 0 | 80 | 0 | 1450 | 132 | 0 | 134.39 | 141.174 | 0.9519458 | 1004.15 | 962.8 | 1.042948
7A06346 | 低合金 | HRB400D | 1649 | 0.00106 |  | 0.00019 |  | 0.001 | 74050 | 0.0024 | 0.0133 | 0.00031 | 0.00021 | 0.0039 | 0.476 | 0.0022 | 0.008 | 0.016 | 0 | 0.034 | 0.0058 | 0.0036 | 0.0043 | 0.001 | NULL | NULL | NULL | 15 | 0 | 0 | 0 | 0 | 30 | 25 | 0 | 0 | 0 | 0 | 0 | 51 | 0 | 1600 | 132 | 0 | 99.227 | 115.853 | 0.8564906 | 984.865 | 1062.4 | 0.927019
7A06345 | 低合金 | HRB400D | 1666 | 0.00079 |  | 0.00024 |  | 0.001 | 76550 | 0.0023 | 0.0128 | 0.00034 | 0.00025 | 0.0038 | 0.456 | 0.0024 | 0.004 | 0.016 | 0 | 0.031 | 0.0046 | 0.0029 | 0.0019 | 0.001 | NULL | NULL | NULL | 13 | 0 | 0 | 0 | 0 | 30 | 25 | 0 | 0 | 0 | 0 | 0 | 56 | 0 | 1450 | 132 | 0 | 115.5905 | 118.103 | 0.9787262 | 979.84 | 962.8 | 1.017698
7A06344 | 低合金 | HRB400D | 1732 | 0.00031 |  | 0.00042 |  | 0.001 | 73050 | 0.0022 | 0.0143 | 0.00038 | 0.0002 | 0.0036 | 0.469 | 0.0015 | 0.006 | 0.012 | 0 | 0.031 | 0.0045 | 0.0028 | 0.0014 | 0.001 | NULL | NULL | NULL | 40 | 0 | 0 | 0 | 0 | 0 | 75 | 0 | 0 | 0 | 0 | 0 | 85 | 0 | 1530 | 132 | 0 | 138.0645 | 147.21 | 0.9378745 | 1044.615 | 1015.92 | 1.028245
7A06343 | 低合金 | HRB400D | 1726 | 0.00088 |  | 0.00042 |  | 0.001 | 71400 | 0.0024 | 0.0146 | 0.00034 | 0.00018 | 0.0039 | 0.495 | 0.0016 | 0.009 | 0.011 | 0 | 0.032 | 0.0047 | 0.0029 | 0.0023 | 0.001 | NULL | NULL | NULL | 40 | 0 | 0 | 0 | 0 | 0 | 50 | 0 | 0 | 0 | 0 | 0 | 60 | 0 | 1510 | 132 | 0 | 108.528 | 122.87 | 0.883275 | 1042.44 | 1002.64 | 1.039695
7A06342 | 低合金 | HRB400D | 1678 | 0.00067 |  | 0.00035 |  | 0.002 | 68250 | 0.0023 | 0.0131 | 0.00029 | 0.00025 | 0.0036 | 0.461 | 0.0022 | 0.008 | 0.013 | 0 | 0.033 | 0.005 | 0.0031 | 0.0037 | 0.001 | NULL | NULL | NULL | 13 | 0 | 0 | 0 | 0 | 30 | 25 | 0 | 0 | 0 | 0 | 0 | 68 | 0 | 1480 | 132 | 0 | 111.2475 | 130.133 | 0.8548754 | 894.075 | 982.72 | 0.9097963
7A06341 | 低合金 | HRB400D | 1670 | 0.00066 |  | 0.00028 |  | 0.002 | 73600 | 0.0022 | 0.0133 | 0.00031 | 0.00026 | 0.0039 | 0.456 | 0.0028 | 0.01 | 0.013 | 0 | 0.034 | 0.0047 | 0.003 | 0.0028 | 0.001 | NULL | NULL | NULL | 13 | 0 | 0 | 0 | 0 | 30 | 25 | 0 | 0 | 0 | 0 | 0 | 68 | 0 | 1510 | 132 | 0 | 113.344 | 130.643 | 0.8675857 | 978.88 | 1002.64 | 0.9763026
7A06340 | 低合金 | HRB400D | 1670 | 0.00074 |  | 0.00024 |  | 0.001 | 73650 | 0.0024 | 0.0131 | 0.00034 | 0.00034 | 0.0038 | 0.472 | 0.0022 | 0.008 | 0.012 | 0 | 0.033 | 0.0054 | 0.0034 | 0.0029 | 0.001 | NULL | NULL | NULL | 13 | 0 | 0 | 0 | 0 | 30 | 25 | 0 | 0 | 0 | 0 | 0 | 60 | 0 | 1440 | 132 | 0 | 122.259 | 121.773 | 1.003991 | 964.815 | 956.16 | 1.009052
7A06339 | 低合金 | HRB400D | 1656 | 0.00106 |  | 0.00023 |  | 0.001 | 71200 | 0.0024 | 0.014 | 0.00032 | 0.00023 | 0.0041 | 0.487 | 0.0021 | 0.008 | 0.015 | 0 | 0.032 | 0.005 | 0.0031 | 0.0036 | 0.001 | NULL | NULL | NULL | 14 | 0 | 0 | 0 | 0 | 30 | 0 | 0 | 0 | 0 | 0 | 0 | 44 | 0 | 1580 | 132 | 20 | 95.408 | 113.3068 | 0.8420321 | 996.8 | 1049.12 | 0.9501296
7A06338 | 低合金 | HRB400D | 1661 | 0.00095 |  | 0.00024 |  | 0.001 | 73900 | 0.0023 | 0.0133 | 0.00033 | 0.00028 | 0.0037 | 0.465 | 0.0022 | 0.009 | 0.017 | 0 | 0.034 | 0.0056 | 0.0035 | 0.0037 | 0.001 | NULL | NULL | NULL | 13 | 0 | 0 | 0 | 0 | 30 | 0 | 0 | 0 | 0 | 0 | 0 | 44 | 0 | 1540 | 132 | 20 | 99.765 | 112.6268 | 0.8858012 | 982.87 | 1022.56 | 0.9611857
7A06337 | 低合金 | HRB400D | 1683 | 0.00045 |  | 0.00026 |  | 0.002 | 71400 | 0.0024 | 0.013 | 0.00029 | 0.00035 | 0.0038 | 0.469 | 0.002 | 0.005 | 0.015 | 0 | 0.033 | 0.0046 | 0.0029 | 0.0023 | 0.001 | NULL | NULL | NULL | 13 | 0 | 0 | 0 | 0 | 30 | 50 | 0 | 0 | 0 | 0 | 0 | 75 | 0 | 1470 | 132 | 0 | 139.23 | 136.683 | 1.018634 | 928.2 | 976.08 | 0.9509466
7A06336 | 低合金 | HRB400D | 1667 | 0.00073 |  | 0.00021 |  | 0.002 | 70100 | 0.0024 | 0.013 | 0.00026 | 0.00023 | 0.0035 | 0.468 | 0.0017 | 0.004 | 0.016 | 0 | 0.032 | 0.0055 | 0.0035 | 0.0016 | 0.001 | NULL | NULL | NULL | 13 | 0 | 0 | 0 | 0 | 30 | 25 | 0 | 0 | 200 | 0 | 0 | 68 | 0 | 1280 | 132 | 0 | 117.067 | 130.133 | 0.899595 | 911.3 | 982.72 | 0.9273242
7A06335 | 低合金 | HRB400D | 1668 | 0.00075 |  | 0.00025 |  | 0.001 | 72200 | 0.0024 | 0.0138 | 0.00026 | 0.00023 | 0.004 | 0.483 | 0.0016 | 0.007 | 0.017 | 0 | 0.033 | 0.0052 | 0.0033 | 0.0026 | 0.001 | NULL | NULL | NULL | 41 | 0 | 0 | 0 | 0 | 0 | 50 | 0 | 0 | 0 | 0 | 0 | 85 | 0 | 1530 | 132 | 0 | 119.13 | 147.21 | 0.8092521 | 996.36 | 1015.92 | 0.9807465
7A06334 | 低合金 | HRB400B | 1667 | 0.00084 |  | 0.00028 |  | 0.001 | 69900 | 0.0024 | 0.0128 | 0.00027 | 0.00029 | 0.0036 | 0.467 | 0.0025 | 0.006 | 0.014 | NULL | 0.034 | 0.0043 | 0.0021 | 0.0016 | 0 | NULL | NULL | NULL | 6 | 0 | 0 | 0 | 0 | 38 | 25 | 0 | 0 | 200 | 0 | 0 | 54 | 0 | 1200 | 132 | 0 | 109.044 | 115.3578 | 0.9452677 | 894.72 | 929.6 | 0.9624785
7A06333 | 低合金 | HRB400B | 1663 | 0.00066 |  | 0.00021 |  | 0.001 | 71850 | 0.0023 | 0.0129 | 0.00025 | 0.00019 | 0.0037 | 0.458 | 0.0023 | 0.006 | 0.014 | NULL | 0.033 | 0.0044 | 0.0021 | 0.0017 | 0 | NULL | NULL | NULL | 6 | 0 | 0 | 38 | 0 | 0 | 25 | 0 | 0 | 200 | 0 | 0 | 68 | 0 | 1240 | 132 | 0 | 117.834 | 129.4778 | 0.9100711 | 926.865 | 956.16 | 0.9693618
7A06332 | 低合金 | HRB400B | 1636 | 0.00074 |  | 0.0003 |  | 0.001 | 71800 | 0.0023 | 0.0131 | 0.00031 | 0.00022 | 0.0037 | 0.463 | 0.0027 | 0.007 | 0.016 | NULL | 0.033 | 0.0042 | 0.002 | 0.0016 | 0 | NULL | NULL | NULL | 6 | 0 | 0 | 0 | 0 | 38 | 25 | 0 | 0 | 200 | 0 | 0 | 54 | 0 | 1240 | 132 | 0 | 112.008 | 116.0378 | 0.9652717 | 940.58 | 956.16 | 0.9837057
7A06331 | 低合金 | HRB400B | 1640 | 0.0007 |  | 0.00025 |  | 0.001 | 73400 | 0.0023 | 0.0134 | 0.00029 | 0.00021 | 0.0038 | 0.467 | 0.0024 | 0.007 | 0.015 | NULL | 0.032 | 0.0052 | 0.0029 | 0.0018 | 0 | NULL | NULL | NULL | 6 | 0 | 0 | 0 | 0 | 38 | 25 | 0 | 0 | 200 | 0 | 0 | 54 | 0 | 1280 | 132 | 0 | 117.44 | 116.7178 | 1.006188 | 983.56 | 982.72 | 1.000855
7A06330 | 低合金 | HRB400B | 0 | 0.00077 |  | 0.00023 |  | 0.001 | 75550 | 0.0023 | 0.013 | 0.00023 | 0.00028 | 0.0033 | 0.46 | 0.0025 | 0.006 | 0.014 | NULL | 0.033 | 0.0045 | 0.0023 | 0.0022 | 0 | NULL | NULL | NULL | 6 | 0 | 0 | 0 | 0 | 38 | 25 | 0 | 0 | 200 | 0 | 0 | 51 | 0 | 1220 | 132 | 0 | 115.5915 | 112.8178 | 1.024586 | 982.15 | 942.88 | 1.041649
7A06329 | 低合金 | HRB400B | 1639 | 0.00065 |  | 0.0003 |  | 0.001 | 73300 | 0.0022 | 0.013 | 0.00035 | 0.00018 | 0.0036 | 0.45 | 0.0022 | 0.006 | 0.014 | NULL | 0.033 | 0.2469 | 0.1973 | 0.0022 | 0 | NULL | NULL | NULL | 6 | 0 | 0 | 0 | 0 | 38 | 25 | 0 | 0 | 200 | 0 | 0 | 68 | 0 | 1220 | 132 | 0 | 113.615 | 129.1378 | 0.8797966 | 952.9 | 942.88 | 1.010627
7A06328 | 低合金 | HRB400B | 1648 | 0.00072 |  | 0.00031 |  | 0.001 | 71550 | 0.0024 | 0.0131 | 0.00029 | 0.00017 | 0.0036 | 0.471 | 0.0018 | 0.006 | 0.013 | NULL | 0.035 | 0.0047 | 0.0024 | 0.0023 | 0 | NULL | NULL | NULL | 7 | 0 | 0 | 0 | 0 | 40 | 25 | 0 | 0 | 200 | 0 | 0 | 54 | 0 | 1330 | 132 | 0 | 120.204 | 117.574 | 1.022369 | 937.305 | 1015.92 | 0.9226169
7A06327 | 低合金 | HRB400B | 1667 | 0.00079 |  | 0.00023 |  | 0.001 | 73850 | 0.0022 | 0.013 | 0.00023 | 0.00018 | 0.0038 | 0.45 | 0.0021 | 0.005 | 0.012 | NULL | 0.036 | 0.0046 | 0.0023 | 0.0017 | 0 | NULL | NULL | NULL | 6 | 0 | 0 | 0 | 0 | 38 | 25 | 0 | 0 | 200 | 0 | 0 | 54 | 0 | 1220 | 132 | 0 | 104.1285 | 115.6978 | 0.9000041 | 960.05 | 942.88 | 1.01821
7A06326 | 低合金 | HRB400B | 1640 | 0.0008 |  | 0.0003 |  | 0.002 | 70050 | 0.0023 | 0.0128 | 0.00029 | 0.0002 | 0.0035 | 0.457 | 0.0022 | 0.006 | 0.013 | NULL | 0.034 | 0.0045 | 0.0022 | 0.002 | 0 | NULL | NULL | NULL | 6 | 0 | 0 | 0 | 0 | 38 | 25 | 0 | 0 | 200 | 0 | 0 | 54 | 0 | 1220 | 132 | 0 | 105.075 | 115.6978 | 0.9081849 | 896.64 | 942.88 | 0.9509588
7A06325 | 低合金 | HRB400B | 0 | 0.00074 |  | 0.00028 |  | 0.002 | 72150 | 0.0023 | 0.0131 | 0.00027 | 0.00024 | 0.0036 | 0.461 | 0.0022 | 0.005 | 0.013 | NULL | 0.035 | 0.004 | 0.0018 | 0.0024 | 0 | NULL | NULL | NULL | 6 | 0 | 0 | 0 | 0 | 38 | 25 | 0 | 0 | 200 | 0 | 0 | 54 | 0 | 1220 | 132 | 0 | 112.554 | 115.6978 | 0.9728275 | 945.165 | 942.88 | 1.002423
7A06324 | 低合金 | HRB400B | 1642 | 0.00076 |  | 0.00027 |  | 0.002 | 74450 | 0.0024 | 0.0136 | 0.0003 | 0.00027 | 0.0039 | 0.48 | 0.0024 | 0.006 | 0.012 | NULL | 0.034 | 0.0046 | 0.0023 | 0.0017 | 0 | NULL | NULL | NULL | 7 | 0 | 0 | 0 | 0 | 41 | 25 | 0 | 0 | 200 | 0 | 0 | 68 | 0 | 1300 | 132 | 0 | 122.098 | 130.5071 | 0.935566 | 1012.52 | 996 | 1.016586
7A06323 | 低合金 | HRB400B | 1632 | 0.0011 |  | 0.0003 |  | 0.001 | 74300 | 0.0024 | 0.0135 | 0.0003 | 0.00016 | 0.0039 | 0.478 | 0.0021 | 0.005 | 0.013 | NULL | 0.034 | 0.0044 | 0.0021 | 0.0022 | 0 | NULL | NULL | NULL | 6 | 0 | 0 | 0 | 0 | 38 | 25 | 0 | 0 | 200 | 0 | 0 | 54 | 0 | 1220 | 132 | 0 | 96.59 | 115.6978 | 0.8348473 | 1003.05 | 942.88 | 1.063815
7A06322 | 低合金 | HRB400B | 0 | 0.00076 |  | 0.00014 |  | 0.001 | 71250 | 0.0024 | 0.0128 | 0.00026 | 0.0002 | 0.0036 | 0.466 | 0.0022 | 0.005 | 0.012 | NULL | 0.033 | 0.0046 | 0.0024 | 0.0022 | 0 | NULL | NULL | NULL | 6 | 0 | 0 | 0 | 0 | 41 | 0 | 0 | 0 | 200 | 0 | 0 | 54 | 0 | 1260 | 132 | 20 | 116.85 | 120.9009 | 0.9664937 | 912 | 969.44 | 0.9407493
7A06321 | 低合金 | HRB400B | 1663 | 0.00073 |  | 0.00023 |  | 0.001 | 76950 | 0.0024 | 0.0135 | 0.00026 | 0.00021 | 0.004 | 0.478 | 0.0021 | 0.005 | 0.011 | NULL | 0.034 | 0.0065 | 0.0042 | 0.0029 | 0 | NULL | NULL | NULL | 6 | 0 | 0 | 0 | 0 | 38 | 25 | 0 | 0 | 200 | 0 | 0 | 51 | 0 | 1220 | 132 | 0 | 128.5065 | 112.8178 | 1.139062 | 1038.825 | 942.88 | 1.101757
7A06320 | 低合金 | HRB400B | 1666 | 0.00035 |  | 0.00029 |  | 0.001 | 70600 | 0.0023 | 0.0133 | 0.00031 | 0.00026 | 0.0034 | 0.464 | 0.0018 | 0.005 | 0.011 | NULL | 0.033 | 0.1482 | 0.1188 | 0.0028 | 0 | NULL | NULL | NULL | 0 | 0 | 0 | 0 | 0 | 50 | 50 | 0 | 0 | 200 | 0 | 0 | 96 | 0 | 1350 | 88 | 0 | 137.67 | 145.065 | 0.9490229 | 938.98 | 1029.2 | 0.9123397
7A06319 | 低合金 | HRB400B | 1656 | 0.00059 |  | 0.00025 |  | 0.001 | 73950 | 0.0023 | 0.0132 | 0.00029 | 0.00017 | 0.0036 | 0.461 | 0.0014 | 0.005 | 0.011 | NULL | 0.033 | 0.0043 | 0.0021 | 0.0023 | 0 | NULL | NULL | NULL | 0 | 0 | 0 | 0 | 0 | 50 | 50 | 0 | 0 | 200 | 0 | 0 | 85 | 0 | 1310 | 88 | 0 | 126.4545 | 133.825 | 0.9449243 | 976.14 | 1002.64 | 0.9735698
7A06318 | 低合金 | HRB400B | 1637 | 0.00058 |  | 0.00029 |  | 0.001 | 72400 | 0.0023 | 0.0128 | 0.00031 | 0.00026 | 0.0034 | 0.455 | 0.0019 | 0.006 | 0.011 | NULL | 0.031 | 0.0044 | 0.0022 | 0.002 | 0 | NULL | NULL | NULL | 0 | 0 | 0 | 0 | 0 | 50 | 50 | 0 | 0 | 200 | 0 | 0 | 85 | 0 | 1340 | 88 | 0 | 124.528 | 134.335 | 0.9269959 | 926.72 | 1022.56 | 0.9062744
7A06317 | 低合金 | HRB400B | 1618 | 0.0005 |  | 0.00026 |  | 0.001 | 76600 | 0.0024 | 0.0135 | 0.0003 | 0.00018 | 0.0036 | 0.477 | 0.0019 | 0.007 | 0.014 | NULL | 0.033 | 0.0049 | 0.0027 | 0.0027 | 0 | NULL | NULL | NULL | 0 | 0 | 0 | 0 | 0 | 47 | 50 | 0 | 0 | 200 | 0 | 0 | 90 | 0 | 1240 | 88 | 0 | 145.54 | 137.4257 | 1.059045 | 1034.1 | 956.16 | 1.081514
7A06316 | 低合金 | HRB400B | 1631 | 0.00046 |  | 0.00027 |  | 0.001 | 74000 | 0.0023 | 0.0131 | 0.0003 | 0.00023 | 0.0035 | 0.461 | 0.0022 | 0.007 | 0.014 | NULL | 0.032 | 0.0035 | 0.0013 | 0.0017 | 0 | NULL | NULL | NULL | 0 | 0 | 0 | 0 | 0 | 48 | 50 | 0 | 0 | 200 | 0 | 0 | 90 | 0 | 1320 | 88 | 0 | 136.16 | 138.7888 | 0.981059 | 969.4 | 1009.28 | 0.9604867
7A06315 | 低合金 | HRB400B | 1633 | 0.0005 |  | 0.00028 |  | 0.001 | 71150 | 0.0024 | 0.013 | 0.00033 | 0.00026 | 0.0035 | 0.469 | 0.0024 | 0.007 | 0.013 | NULL | 0.031 | 0.0034 | 0.0012 | 0.0019 | 0 | NULL | NULL | NULL | 0 | 0 | 0 | 0 | 0 | 50 | 50 | 0 | 0 | 200 | 0 | 0 | 90 | 0 | 1340 | 88 | 0 | 135.185 | 139.135 | 0.9716103 | 924.95 | 1022.56 | 0.9045435
7A06314 | 低合金 | HRB400B | 1664 | 0.00037 |  | 0.0003 |  | 0.001 | 75900 | 0.0023 | 0.0129 | 0.00036 | 0.00032 | 0.0036 | 0.457 | 0.0021 | 0.006 | 0.011 | NULL | 0.034 | 0.0043 | 0.002 | 0.0018 | 0 | NULL | NULL | NULL | 0 | 0 | 0 | 0 | 0 | 50 | 50 | 0 | 0 | 200 | 0 | 0 | 93 | 0 | 1340 | 88 | 0 | 146.487 | 142.015 | 1.03149 | 979.11 | 1022.56 | 0.9575086
7A06313 | 低合金 | HRB400B | 1710 | 0.00054 |  | 0.00026 |  | 0.001 | 74200 | 0.0023 | 0.0132 | 0.00031 | 0.0003 | 0.0035 | 0.463 | 0.0021 | 0.005 | 0.011 | NULL | 0.034 | 0.0035 | 0.0013 | 0.0017 | 0 | NULL | NULL | NULL | 0 | 0 | 0 | 0 | 0 | 50 | 50 | 0 | 0 | 200 | 0 | 0 | 85 | 0 | 1330 | 88 | 0 | 130.592 | 134.165 | 0.9733686 | 979.44 | 1015.92 | 0.9640917
7A06312 | 低合金 | HRB400B | 1693 | 0.00056 |  | 0.00031 |  | 0.001 | 76150 | 0.0023 | 0.0133 | 0.00035 | 0.00031 | 0.0035 | 0.464 | 0.0021 | 0.005 | 0.011 | NULL | 0.034 | 0.0112 | 0.0086 | 0.0028 | 0 | NULL | NULL | NULL | 0 | 0 | 0 | 0 | 0 | 47 | 50 | 0 | 0 | 200 | 0 | 0 | 80 | 0 | 1200 | 88 | 0 | 132.501 | 127.1457 | 1.042119 | 1012.795 | 929.6 | 1.089495
7A06311 | 低合金 | HRB400B | 1671 | 0.00044 |  | 0.00026 |  | 0.001 | 71900 | 0.0023 | 0.0129 | 0.00038 | 0.00032 | 0.0034 | 0.457 | 0.002 | 0.006 | 0.012 | NULL | 0.034 | 0.0043 | 0.0021 | 0.0021 | 0 | NULL | NULL | NULL | 0 | 0 | 0 | 0 | 0 | 47 | 50 | 0 | 0 | 200 | 0 | 0 | 95 | 0 | 1250 | 88 | 0 | 133.734 | 142.3957 | 0.9391716 | 927.51 | 962.8 | 0.9633465
7A06310 | 低合金 | HRB400B | 1650 | 0.00027 |  | 0.00035 |  | 0.001 | 71500 | 0.0024 | 0.013 | 0.00038 | 0.00039 | 0.0034 | 0.47 | 0.0021 | 0.005 | 0.011 | NULL | 0.034 | 0.0042 | 0.002 | 0.0021 | 0 | NULL | NULL | NULL | 0 | 0 | 0 | 0 | 0 | 50 | 50 | 0 | 0 | 200 | 0 | 0 | 94 | 0 | 1380 | 88 | 0 | 152.295 | 143.655 | 1.060144 | 929.5 | 1049.12 | 0.8859806
7A06309 | 低合金 | HRB400B | 1642 | 0.00045 |  | 0.00043 |  | 0.001 | 74350 | 0.0023 | 0.0132 | 0.00042 | 0.00034 | 0.0035 | 0.462 | 0.0021 | 0.004 | 0.011 | NULL | 0.036 | 0.0041 | 0.0019 | 0.0019 | 0 | NULL | NULL | NULL | 0 | 0 | 0 | 0 | 0 | 50 | 50 | 0 | 0 | 200 | 0 | 0 | 92 | 0 | 1340 | 88 | 0 | 137.5475 | 141.055 | 0.9751338 | 981.42 | 1022.56 | 0.9597676
7A06308 | 低合金 | HRB400B | 1676 | 0.00051 |  | 0.00036 |  | 0.001 | 76800 | 0.0023 | 0.0131 | 0.00039 | 0.00028 | 0.0035 | 0.461 | 0.002 | 0.005 | 0.013 | NULL | 0.034 | 0.0045 | 0.0023 | 0.0021 | 0 | NULL | NULL | NULL | 8 | 0 | 0 | 0 | 0 | 41 | 50 | 0 | 0 | 200 | 0 | 0 | 90 | 0 | 1380 | 88 | 0 | 137.472 | 139.7871 | 0.9834384 | 1006.08 | 1049.12 | 0.9589751
7A06307 | 低合金 | HRB400B | 1684 | 0.00072 |  | 0.00034 |  | 0.001 | 76950 | 0.0023 | 0.0127 | 0.00033 | 0.00034 | 0.0034 | 0.455 | 0.0023 | 0.007 | 0.013 | NULL | 0.034 | 0.0043 | 0.0021 | 0.002 | 0 | NULL | NULL | NULL | 7 | 0 | 0 | 0 | 0 | 40 | 25 | 0 | 0 | 200 | 0 | 0 | 73 | 0 | 1260 | 88 | 0 | 121.581 | 121.424 | 1.001293 | 977.265 | 969.44 | 1.008072
7A06306 | 低合金 | HRB400B | 1660 | 0.0005 |  | 0.00034 |  | 0.001 | 74100 | 0.0023 | 0.0136 | 0.00037 | 0.00034 | 0.0037 | 0.47 | 0.0023 | 0.006 | 0.013 | NULL | 0.036 | 0.0047 | 0.0024 | 0.002 | 0 | NULL | NULL | NULL | 7 | 0 | 0 | 0 | 0 | 40 | 50 | 0 | 0 | 200 | 0 | 0 | 85 | 0 | 1320 | 88 | 0 | 133.38 | 133.964 | 0.9956406 | 1007.76 | 1009.28 | 0.998494
7A06305 | 低合金 | HRB400B | 1686 | 0.00062 |  | 0.00024 |  | 0.001 | 74500 | 0.0024 | 0.0133 | 0.00028 | 0.0003 | 0.0037 | 0.475 | 0.0024 | 0.005 | 0.014 | NULL | 0.036 | 0.0043 | 0.002 | 0.0023 | 0 | NULL | NULL | NULL | 6 | 0 | 0 | 0 | 0 | 39 | 25 | 0 | 0 | 0 | 0 | 0 | 85 | 0 | 1455 | 88 | 0 | 132.61 | 132.8559 | 0.9981491 | 990.85 | 966.12 | 1.025597
7A06304 | 低合金 | HRB400B | 1666 | 0.00066 |  | 0.00027 |  | 0.001 | 72300 | 0.0023 | 0.0132 | 0.00029 | 0.00024 | 0.0036 | 0.463 | 0.0023 | 0.006 | 0.014 | NULL | 0.035 | 0.0039 | 0.0017 | 0.0015 | 0 | NULL | NULL | NULL | 6 | 0 | 0 | 0 | 0 | 40 | 25 | 0 | 0 | 0 | 0 | 0 | 85 | 0 | 1480 | 88 | 0 | 118.572 | 133.284 | 0.8896192 | 954.36 | 982.72 | 0.9711413
7A06303 | 低合金 | HRB400B | 1671 | 0.00069 |  | 0.00033 |  | 0.002 | 72300 | 0.0024 | 0.0129 | 0.00029 | 0.00021 | 0.0035 | 0.468 | 0.0022 | 0.006 | 0.014 | 0 | 0.035 | 0.006 | 0.0037 | 0 | 0 | NULL | NULL | NULL | 6 | 0 | 0 | 0 | 0 | 40 | 25 | 0 | 0 | 0 | 0 | 0 | 68 | 0 | 1445 | 88 | 0 | 123.633 | 116.369 | 1.062422 | 932.67 | 959.48 | 0.9720578
7A06302 | 低合金 | HRB400B | 1679 | 0.00081 |  | 0.00032 |  | 0.002 | 71700 | 0.0024 | 0.0134 | 0.00038 | 0.00031 | 0.0036 | 0.476 | 0.0022 | 0.006 | 0.012 | 0 | 0.034 | 0.0055 | 0.0034 | 0 | 0.001 | NULL | NULL | NULL | 6 | 0 | 0 | 0 | 0 | 40 | 0 | 0 | 0 | 0 | 0 | 0 | 68 | 0 | 1520 | 88 | 20 | 114.003 | 122.1578 | 0.9332434 | 960.78 | 1009.28 | 0.9519459
7A06301 | 低合金 | HRB400B | 1683 | 0.00065 |  | 0.00038 |  | 0.002 | 74650 | 0.0024 | 0.0134 | 0.00037 | 0.00028 | 0.0036 | 0.475 | 0.0022 | 0.006 | 0.013 | 0 | 0.033 | 0.0058 | 0.0036 | 0 | 0 | NULL | NULL | NULL | 6 | 0 | 0 | 0 | 0 | 40 | 25 | 0 | 0 | 0 | 0 | 0 | 85 | 0 | 3010 | 88 | 0 | 130.6375 | 159.294 | 0.8201031 | 1000.31 | 1998.64 | 0.5004953
7A06300 | 低合金 | HRB400B | 1668 | 0.00085 |  | 0.00022 |  | 0.002 | 76000 | 0.0022 | 0.0131 | 0.00031 | 0.00024 | 0.0035 | 0.451 | 0.0022 | 0.008 | 0.015 | 0 | 0.033 | 0.0069 | 0.0043 | 0 | 0.001 | NULL | NULL | NULL | 6 | 0 | 0 | 0 | 0 | 40 | 0 | 0 | 0 | 0 | 0 | 0 | 68 | 0 | 1532 | 88 | 20 | 102.6 | 122.3618 | 0.8384967 | 995.6 | 1017.248 | 0.9787191
7A06299 | 低合金 | HRB400B | 1672 | 0.00074 |  | 0.00022 |  | 0.001 | 75350 | 0.0024 | 0.013 | 0.0003 | 0.00021 | 0.0034 | 0.47 | 0.0022 | 0.005 | 0.015 | 0 | 0.035 | 0.0054 | 0.0034 | 0.001 | 0 | NULL | NULL | NULL | 6 | 0 | 0 | 0 | 0 | 40 | 25 | 0 | 0 | 0 | 0 | 0 | 68 | 0 | 1525 | 88 | 0 | 125.081 | 117.729 | 1.062449 | 979.55 | 1012.6 | 0.9673612
7A06298 | 低合金 | HRB400B | 1664 | 0.00094 |  | 0.00027 |  | 0.001 | 73600 | 0.0024 | 0.0131 | 0.00031 | 0.0002 | 0.0034 | 0.471 | 0.0018 | 0.008 | 0.013 | 0 | 0.036 | 0.0069 | 0.0043 | 0 | 0 | NULL | NULL | NULL | 6 | 0 | 0 | 0 | 0 | 39 | 0 | 0 | 0 | 0 | 0 | 0 | 51 | 0 | 1413 | 88 | 20 | 107.456 | 104.0157 | 1.033074 | 964.16 | 938.232 | 1.027635
7A06297 | 低合金 | HRB400D | 1682 | 0.00075 |  | 0.00025 |  | 0.001 | 70700 | 0.0023 | 0.0131 | 0.00032 | 0.00025 | 0.0032 | 0.46 | 0.0019 | 0.007 | 0.014 | 0 | 0.031 | 0.0052 | 0.0032 | 0 | 0.001 | NULL | NULL | NULL | 12 | 0 | 0 | 0 | 0 | 30 | 25 | 0 | 0 | 0 | 0 | 0 | 68 | 0 | 1518 | 88 | 0 | 109.585 | 117.579 | 0.9320117 | 926.17 | 1007.952 | 0.9188632
7A06296 | 低合金 | HRB400D | 1669 | 0.00075 |  | 0.00021 |  | 0.001 | 73750 | 0.0024 | 0.0133 | 0.0003 | 0.00021 | 0.0037 | 0.473 | 0.002 | 0.007 | 0.014 | 0 | 0.031 | 0.0051 | 0.0032 | 0 | 0 | NULL | NULL | NULL | 12 | 0 | 0 | 0 | 0 | 30 | 25 | 0 | 0 | 0 | 0 | 0 | 68 | 0 | 3043 | 88 | 0 | 121.6875 | 143.504 | 0.8479729 | 980.875 | 2020.552 | 0.485449
7A06295 | 低合金 | HRB400D | 1676 | 0.00074 |  | 0.00025 |  | 0.002 | 73950 | 0.0024 | 0.0133 | 0.00032 | 0.0002 | 0.0036 | 0.474 | 0.002 | 0.01 | 0.015 | 0 | 0.032 | 0.006 | 0.0037 | 0 | 0.001 | NULL | NULL | NULL | 12 | 0 | 0 | 0 | 0 | 30 | 25 | 0 | 0 | 0 | 0 | 0 | 68 | 0 | 1454 | 88 | 0 | 122.757 | 116.491 | 1.05379 | 983.535 | 965.456 | 1.018726
7A06294 | 低合金 | HRB400B | 1688 | 0.00064 |  | 0.00023 |  | 0.002 | 72350 | 0.0023 | 0.0129 | 0.00031 | 0.00025 | 0.0035 | 0.457 | 0.0022 | 0.007 | 0.012 | 0 | 0.032 | 0.0052 | 0.0032 | 0 | 0 | NULL | NULL | NULL | 6 | 0 | 0 | 0 | 0 | 40 | 25 | 0 | 0 | 0 | 0 | 0 | 85 | 0 | 1551 | 88 | 0 | 120.101 | 134.491 | 0.893004 | 933.315 | 1029.864 | 0.9062507
7A06293 | 低合金 | HRB400B | 1713 | 0.00033 |  | 0.00028 |  | 0.001 | 74650 | 0.0023 | 0.0132 | 0.0003 | 0.00028 | 0.0034 | 0.463 | 0.0022 | 0.008 | 0.012 | 0 | 0.036 | 0.0061 | 0.0038 | 0 | 0 | NULL | NULL | NULL | 46 | 0 | 0 | 0 | 0 | 0 | 75 | 0 | 0 | 0 | 0 | 0 | 102 | 0 | 1536 | 88 | 0 | 147.0605 | 150.432 | 0.9775879 | 985.38 | 1019.904 | 0.9661498
7A06292 | 低合金 | HRB400D | 1656 | 0.00092 |  | 0.00032 |  | 0.002 | 74450 | 0.0024 | 0.0135 | 0.00038 | 0.00017 | 0.0038 | 0.477 | 0.0021 | 0.01 | 0.013 | 0 | 0.031 | 0.0061 | 0.0038 | 0 | 0.001 | NULL | NULL | NULL | 12 | 0 | 0 | 0 | 0 | 30 | 0 | 0 | 0 | 0 | 0 | 0 | 51 | 0 | 1518 | 88 | 20 | 110.186 | 105.7728 | 1.041723 | 1005.075 | 1007.952 | 0.9971457
7A06291 | 低合金 | HRB400D | 1698 | 0.00067 |  | 0.00029 |  | 0.001 | 74950 | 0.0024 | 0.0133 | 0.0003 | 0.00029 | 0.0034 | 0.473 | 0.002 | 0.006 | 0.013 | 0 | 0.03 | 0.006 | 0.0037 | 0 | 0.001 | NULL | NULL | NULL | 12 | 0 | 0 | 0 | 0 | 30 | 25 | 0 | 0 | 0 | 0 | 0 | 85 | 0 | 1460 | 88 | 0 | 129.6635 | 132.913 | 0.9755517 | 996.835 | 969.44 | 1.028259
7A06290 | 低合金 | HRB400D | 1677 | 0.00258 |  | 0.0003 |  | 0.002 | 73700 | 0.0023 | 0.0131 | 0.00031 | 0.00018 | 0.0035 | 0.459 | 0.0018 | 0.008 | 0.015 | 0 | 0.03 | 0.0061 | 0.0038 | 0 | 0.001 | NULL | NULL | NULL | 12 | 0 | 0 | 0 | 0 | 30 | 25 | 0 | 0 | 0 | 0 | 0 | 68 | 0 | 1487 | 88 | 0 | -20.636 | 117.052 | -0.1762977 | 965.47 | 987.368 | 0.9778218
7A06289 | 低合金 | HRB400D | 1728 | 0.00025 |  | 0.00026 |  | 0.036 | 72350 | 0.0024 | 0.0135 | 0.00028 | 0.00025 | 0.0039 | 0.477 | 0.0017 | 0.008 | 0.013 | 0 | 0.034 | 0.0514 | 0.0434 | 0 | 0.001 | NULL | NULL | NULL | 42 | 0 | 0 | 0 | 0 | 0 | 50 | 0 | 0 | 0 | 0 | 0 | 92 | 0 | 1500 | 132 | 0 | 155.5525 | 153.42 | 1.0139 | 976.725 | 996 | 0.9806476
7A06288 | 低合金 | HRB400B | 1671 | 0.00029 |  | 0.00026 |  | 0.003 | 72300 | 0.0023 | 0.014 | 0.00026 | 0.00029 | 0.0041 | 0.475 | 0.002 | 0.005 | 0.013 | 0 | 0.035 | 0.0055 | 0.0034 | 0 | 0 | NULL | NULL | NULL | 6 | 0 | 0 | 0 | 0 | 40 | 75 | 0 | 0 | 0 | 0 | 0 | 85 | 0 | 1500 | 132 | 0 | 145.323 | 146.824 | 0.9897769 | 1012.2 | 996 | 1.016265
7A06287 | 低合金 | HRB400B | 1668 | 0.00065 |  | 0.00035 |  | 0.001 | 64100 | 0.0023 | 0.0133 | 0.00034 | 0.00031 | 0.0039 | 0.464 | 0.0022 | 0.009 | 0.013 | 0 | 0.033 | 0.0055 | 0.0034 | 0 | 0.001 | NULL | NULL | NULL | 7 | 0 | 0 | 0 | 0 | 40 | 25 | 0 | 0 | 0 | 0 | 0 | 68 | 0 | 1490 | 132 | 0 | 105.765 | 130.334 | 0.811492 | 852.53 | 989.36 | 0.8616985
7A06286 | 低合金 | HRB400B | 1680 | 0.00079 |  | 0.00021 |  | 0.001 | 73700 | 0.0024 | 0.0129 | 0.00031 | 0.0002 | 0.0033 | 0.467 | 0.0017 | 0.005 | 0.013 | 0 | 0.032 | 0.0047 | 0.0029 | 0 | 0 | NULL | NULL | NULL | 5 | 0 | 0 | 0 | 0 | 40 | 25 | 0 | 0 | 0 | 0 | 0 | 58 | 0 | 1400 | 132 | 0 | 118.657 | 119.204 | 0.9954112 | 950.73 | 929.6 | 1.02273
7A06285 | 低合金 | HRB400B | 1659 | 0.00065 |  | 0.00026 |  | 0.001 | 70350 | 0.0024 | 0.0131 | 0.00032 | 0.00023 | 0.0036 | 0.471 | 0.002 | 0.004 | 0.013 | 0 | 0.034 | 0.0049 | 0.0031 | 0 | 0.001 | NULL | NULL | NULL | 6 | 0 | 0 | 0 | 0 | 36 | 25 | 0 | 0 | 0 | 0 | 0 | 60 | 0 | 1370 | 132 | 0 | 123.1125 | 120.6016 | 1.02082 | 921.585 | 909.68 | 1.013087
7A06284 | 低合金 | HRB400B | 1659 | 0.00103 |  | 0.0002 |  | 0.001 | 66600 | 0.0023 | 0.013 | 0.00029 | 0.00021 | 0.0035 | 0.461 | 0.0027 | 0.007 | 0.016 | 0 | 0.033 | 0.0052 | 0.0032 | 0 | 0.001 | NULL | NULL | NULL | 7 | 0 | 0 | 0 | 0 | 40 | 0 | 0 | 0 | 0 | 0 | 0 | 34 | 0 | 1520 | 132 | 20 | 84.582 | 102.7178 | 0.8234402 | 865.8 | 1009.28 | 0.8578393
7A06283 | 低合金 | HRB400B | 0 | 0.00028 |  | 0.00029 |  | 0.002 | 77200 | 0.0023 | 0.0131 | 0.00028 | 0.00025 | 0.0034 | 0.462 | 0.0025 | 0.006 | 0.018 | 0 | 0.033 | 0.0049 | 0.0031 | 0 | 0.001 | NULL | NULL | NULL | 6 | 0 | 0 | 0 | 0 | 39 | 50 | 0 | 0 | 0 | 0 | 0 | 85 | 0 | 1440 | 132 | 0 | 155.944 | 145.8009 | 1.069568 | 1011.32 | 956.16 | 1.057689
7A06282 | 低合金 | HRB400B | 1684 | 0.00055 |  | 0.00028 |  | 0.001 | 68900 | 0.0024 | 0.0132 | 0.0003 | 0.00023 | 0.0037 | 0.473 | 0.002 | 0.006 | 0.013 | 0 | 0.035 | 0.005 | 0.0031 | 0 | 0.001 | NULL | NULL | NULL | 45 | 0 | 0 | 0 | 0 | 0 | 50 | 0 | 0 | 0 | 0 | 0 | 70 | 0 | 1460 | 132 | 0 | 127.465 | 131.62 | 0.9684318 | 909.48 | 969.44 | 0.9381499
7A06281 | 低合金 | HRB400B | 1645 | 0.00051 |  | 0.00024 |  | 0.001 | 71200 | 0.0024 | 0.013 | 0.00028 | 0.00021 | 0.0035 | 0.47 | 0.0024 | 0.008 | 0.017 | NULL | 0.034 | 0.0047 | 0.0024 | 0.0031 | 0 | NULL | NULL | NULL | 0 | 0 | 0 | 0 | 0 | 48 | 50 | 0 | 0 | 0 | 0 | 0 | 68 | 0 | 1500 | 132 | 0 | 134.568 | 130.5288 | 1.030945 | 925.6 | 996 | 0.9293173
7A06280 | 低合金 | HRB400B | 1648 | 0.00038 |  | 0.00026 |  | 0.003 | 72500 | 0.0024 | 0.0135 | 0.00028 | 0.00024 | 0.0037 | 0.483 | 0.0041 | 0.02 | 0.021 | NULL | 0.034 | 0.0046 | 0.0024 | 0.003 | 0 | NULL | NULL | NULL | 0 | 0 | 0 | 0 | 0 | 48 | 50 | 0 | 0 | 0 | 0 | 0 | 85 | 0 | 1500 | 132 | 0 | 146.45 | 146.8488 | 0.9972843 | 978.75 | 996 | 0.9826807
7A06279 | 低合金 | HRB400B | 1676 | 0.00076 |  | 0.00023 |  | 0.003 | 63400 | 0.0024 | 0.0131 | 0.00027 | 0.00021 | 0.0032 | 0.472 | 0.0018 | 0.007 | 0.018 | NULL | 0.036 | 0.0685 | 0.0572 | 0.003 | 0 | NULL | NULL | NULL | 6 | 0 | 0 | 0 | 0 | 40 | 25 | 0 | 0 | 0 | 0 | 0 | 68 | 0 | 1430 | 88 | 0 | 103.976 | 116.114 | 0.8954648 | 830.54 | 949.52 | 0.8746946
7A06278 | 低合金 | HRB400B | 1675 | 0.00067 |  | 0.00024 |  | 0.002 | 73250 | 0.0024 | 0.0132 | 0.00023 | 0.00033 | 0.0035 | 0.475 | 0.0029 | 0.011 | 0.019 | 0 | 0.034 | 0.0052 | 0.0032 | 0 | 0 | NULL | NULL | NULL | 6 | 0 | 0 | 0 | 0 | 38 | 25 | 0 | 0 | 0 | 0 | 0 | 85 | 0 | 1296 | 88 | 0 | 126.7225 | 130.1498 | 0.9736665 | 966.9 | 860.544 | 1.123592
7A06277 | 低合金 | HRB400B | 1679 | 0.00067 |  | 0.00026 |  | 0.002 | 64150 | 0.0024 | 0.013 | 0.00023 | 0.00031 | 0.0034 | 0.47 | 0.0022 | 0.007 | 0.018 | NULL | 0.033 | 0.0042 | 0.002 | 0.0028 | 0 | NULL | NULL | NULL | 6 | 0 | 0 | 0 | 0 | 40 | 25 | 0 | 0 | 0 | 0 | 0 | 85 | 0 | 1458 | 88 | 0 | 110.9795 | 132.91 | 0.8349974 | 833.95 | 968.112 | 0.8614189
7A06276 | 低合金 | HRB400B | 1663 | 0.00078 |  | 0.00022 |  | 0.002 | 72750 | 0.0024 | 0.0128 | 0.00024 | 0.00025 | 0.0033 | 0.466 | 0.0019 | 0.006 | 0.015 | NULL | 0.034 | 0.0042 | 0.002 | 0.0028 | 0 | NULL | NULL | NULL | 14 | 0 | 0 | 0 | 0 | 32 | 0 | 0 | 0 | 0 | 0 | 0 | 68 | 0 | 1463 | 88 | 20 | 117.855 | 121.164 | 0.9726895 | 931.2 | 971.432 | 0.9585849
7A06275 | 低合金 | HRB400B | 1656 | 0.00083 |  | 0.00026 |  | 0.002 | 70100 | 0.0023 | 0.0132 | 0.00031 | 0.00032 | 0.0035 | 0.463 | 0.0023 | 0.006 | 0.014 | NULL | 0.033 | 0.0043 | 0.0021 | 0.0024 | 0 | NULL | NULL | NULL | 14 | 0 | 0 | 0 | 0 | 32 | 0 | 0 | 0 | 0 | 0 | 0 | 68 | 0 | 1422 | 88 | 20 | 103.047 | 120.467 | 0.8553958 | 925.32 | 944.208 | 0.9799959
7A06274 | 低合金 | HRB400B | 1667 | 0.00068 |  | 0.00024 |  | 0.002 | 72800 | 0.0023 | 0.0134 | 0.00034 | 0.0003 | 0.0036 | 0.468 | 0.0027 | 0.007 | 0.017 | NULL | 0.034 | 0.0044 | 0.0022 | 0.0036 | 0 | NULL | NULL | NULL | 15 | 0 | 0 | 0 | 0 | 32 | 25 | 0 | 0 | 0 | 0 | 0 | 85 | 0 | 1505 | 88 | 0 | 117.936 | 133.6842 | 0.8821985 | 975.52 | 999.32 | 0.9761838
7A06273 | 低合金 | HRB400B | 1668 | 0.00095 |  | 0.00025 |  | 0.002 | 73300 | 0.0022 | 0.0131 | 0.00031 | 0.00021 | 0.0035 | 0.452 | 0.0023 | 0.007 | 0.016 | NULL | 0.034 | 0.0044 | 0.0022 | 0.0033 | 0 | NULL | NULL | NULL | 16 | 0 | 0 | 0 | 0 | 32 | 0 | 0 | 0 | 0 | 0 | 0 | 51 | 0 | 1514 | 88 | 20 | 91.625 | 105.711 | 0.8667495 | 960.23 | 1005.296 | 0.9551714
7A06272 | 低合金 | HRB400B | 1687 | 0.00076 |  | 0.00029 |  | 0.003 | 71350 | 0.0024 | 0.0134 | 0.00025 | 0.00027 | 0.0033 | 0.477 | 0.0019 | 0.008 | 0.017 | NULL | 0.036 | 0.0045 | 0.0022 | 0.0031 | 0 | NULL | NULL | NULL | 14 | 0 | 0 | 0 | 0 | 30 | 25 | 0 | 0 | 0 | 0 | 0 | 68 | 0 | 1437 | 88 | 0 | 117.014 | 116.202 | 1.006988 | 956.09 | 954.168 | 1.002014
7A06271 | 低合金 | HRB400B | 1658 | 0.00066 |  | 0.00026 |  | 0.003 | 68400 | 0.0024 | 0.0133 | 0.00034 | 0.00023 | 0.0035 | 0.476 | 0.0024 | 0.008 | 0.022 | NULL | 0.034 | 0.0043 | 0.0021 | 0.0041 | 0 | NULL | NULL | NULL | 15 | 0 | 0 | 0 | 0 | 32 | 25 | 0 | 0 | 0 | 0 | 0 | 68 | 0 | 1502 | 88 | 0 | 119.016 | 117.3132 | 1.014515 | 909.72 | 997.328 | 0.9121573
7A06270 | 低合金 | HRB400B | 1656 | 0.00068 |  | 0.00032 |  | 0.002 | 73350 | 0.0023 | 0.0132 | 0.00035 | 0.00018 | 0.0036 | 0.463 | 0.0021 | 0.01 | 0.017 | NULL | 0.033 | 0.0804 | 0.0662 | 0.004 | 0 | NULL | NULL | NULL | 14 | 0 | 0 | 0 | 0 | 32 | 25 | 0 | 0 | 0 | 0 | 0 | 85 | 0 | 1480 | 88 | 0 | 118.827 | 133.2592 | 0.8916983 | 968.22 | 982.72 | 0.985245
7A06269 | 低合金 | HRB400B | 1684 | 0.00081 |  | 0.00021 |  | 0.002 | 71850 | 0.0023 | 0.0133 | 0.00026 | 0.00023 | 0.0035 | 0.465 | 0.002 | 0.005 | 0.014 | NULL | 0.036 | 0.0612 | 0.0516 | 0.0032 | 0 | NULL | NULL | NULL | 14 | 0 | 0 | 0 | 0 | 30 | 0 | 0 | 0 | 0 | 0 | 0 | 68 | 0 | 1289 | 88 | 20 | 107.0565 | 118.1998 | 0.9057245 | 955.605 | 855.896 | 1.116497
7A06268 | 低合金 | HRB400B | 1661 | 0.00076 |  | 0.00021 |  | 0.003 | 63950 | 0.0023 | 0.013 | 0.00026 | 0.0002 | 0.0034 | 0.46 | 0.0022 | 0.007 | 0.015 | NULL | 0.034 | 0.0048 | 0.0025 | 0.0031 | 0 | NULL | NULL | NULL | 14 | 0 | 0 | 0 | 0 | 32 | 25 | 0 | 0 | 0 | 0 | 0 | 68 | 0 | 1410 | 88 | 0 | 98.483 | 115.7492 | 0.8508309 | 831.35 | 936.24 | 0.8879668
7A06267 | 低合金 | HRB400B | 1650 | 0.0009 |  | 0.00028 |  | 0.002 | 71600 | 0.0023 | 0.0134 | 0.00028 | 0.00033 | 0.0037 | 0.468 | 0.0027 | 0.007 | 0.017 | NULL | 0.034 | 0.0043 | 0.0021 | 0.0036 | 0 | NULL | NULL | NULL | 14 | 0 | 0 | 0 | 0 | 32 | 0 | 0 | 0 | 0 | 0 | 0 | 51 | 0 | 1479 | 88 | 20 | 100.24 | 105.116 | 0.9536127 | 959.44 | 982.056 | 0.9769708
7A06266 | 低合金 | HRB400B | 1679 | 0.00103 |  | 0.00022 |  | 0.002 | 72300 | 0.0024 | 0.0131 | 0.00025 | 0.00022 | 0.0033 | 0.473 | 0.0023 | 0.008 | 0.017 | NULL | 0.035 | 0.0036 | 0.0014 | 0.0048 | 0 | NULL | NULL | NULL | 14 | 0 | 0 | 0 | 0 | 32 | 0 | 0 | 0 | 0 | 0 | 0 | 51 | 0 | 1483 | 88 | 20 | 99.051 | 105.184 | 0.9416922 | 947.13 | 984.712 | 0.9618345
7A06265 | 低合金 | HRB400B | 1645 | 0.00068 |  | 0.00028 |  | 0.002 | 72100 | 0.0024 | 0.0135 | 0.00027 | 0.00019 | 0.0036 | 0.478 | 0.0021 | 0.007 | 0.017 | NULL | 0.034 | 0.0037 | 0.0015 | 0.004 | 0 | NULL | NULL | NULL | 15 | 0 | 0 | 0 | 0 | 31 | 0 | 0 | 0 | 0 | 0 | 0 | 51 | 0 | 1438 | 88 | 20 | 124.012 | 104.4159 | 1.187673 | 973.35 | 954.832 | 1.019394
7A06264 | 低合金 | HRB400B | 1662 | 0.00082 |  | 0.00026 |  | 0.002 | 70650 | 0.0024 | 0.0137 | 0.00027 | 0.0002 | 0.0039 | 0.481 | 0.002 | 0.006 | 0.013 | NULL | 0.034 | 0.0043 | 0.002 | 0.0037 | 0 | NULL | NULL | NULL | 15 | 0 | 0 | 0 | 0 | 30 | 25 | 0 | 0 | 0 | 0 | 0 | 58 | 0 | 1450 | 132 | 0 | 111.627 | 120.023 | 0.9300467 | 967.905 | 962.8 | 1.005302
7A06263 | 低合金 | HRB400B | 1651 | 0.00069 |  | 0.00023 |  | 0.002 | 71900 | 0.0023 | 0.0131 | 0.00028 | 0.00019 | 0.0039 | 0.463 | 0.0025 | 0.007 | 0.017 | NULL | 0.035 | 0.0042 | 0.002 | 0.0041 | 0 | NULL | NULL | NULL | 15 | 0 | 0 | 0 | 0 | 30 | 25 | 0 | 0 | 0 | 0 | 0 | 68 | 0 | 1450 | 132 | 0 | 115.759 | 129.623 | 0.8930437 | 941.89 | 962.8 | 0.9782821
7A06262 | 低合金 | HRB400B | 1675 | 0.00093 |  | 0.00024 |  | 0.002 | 71700 | 0.0023 | 0.0132 | 0.00029 | 0.0002 | 0.0039 | 0.464 | 0.0021 | 0.007 | 0.017 | NULL | 0.034 | 0.0042 | 0.002 | 0.0045 | 0 | NULL | NULL | NULL | 15 | 0 | 0 | 0 | 0 | 30 | 25 | 0 | 0 | 0 | 0 | 0 | 51 | 0 | 1430 | 132 | 0 | 98.229 | 112.963 | 0.8695679 | 946.44 | 949.52 | 0.9967563
7A06261 | 低合金 | HRB400B | 1677 | 0.00023 |  | 0.00026 |  | 0.002 | 72850 | 0.0024 | 0.0129 | 0.00031 | 0.00018 | 0.0037 | 0.469 | 0.002 | 0.007 | 0.02 | NULL | 0.034 | 0.0043 | 0.0021 | 0.0037 | 0 | NULL | NULL | NULL | 15 | 0 | 0 | 0 | 0 | 30 | 75 | 0 | 0 | 0 | 0 | 0 | 90 | 0 | 1450 | 132 | 0 | 158.0845 | 150.743 | 1.048702 | 939.765 | 962.8 | 0.976075
7A06260 | 低合金 | HRB400B | 1662 | 0.00068 |  | 0.00027 |  | 0.002 | 70000 | 0.0023 | 0.0135 | 0.00028 | 0.00022 | 0.0038 | 0.469 | 0.0025 | 0.006 | 0.016 | NULL | 0.035 | 0.0099 | 0.0074 | 0.0037 | 0.001 | NULL | NULL | NULL | 15 | 0 | 0 | 0 | 0 | 30 | 0 | 0 | 0 | 0 | 0 | 0 | 68 | 0 | 1450 | 132 | 20 | 113.4 | 134.1368 | 0.8454053 | 945 | 962.8 | 0.9815123
7A06259 | 低合金 | HRB400B | 1668 | 0.00062 |  | 0.00029 |  | 0.003 | 69800 | 0.0023 | 0.0133 | 0.00031 | 0.00037 | 0.0037 | 0.467 | 0.0027 | 0.006 | 0.017 | NULL | 0.035 | 0.0045 | 0.0023 | 0.0046 | 0 | NULL | NULL | NULL | 15 | 0 | 0 | 0 | 0 | 30 | 25 | 0 | 0 | 0 | 0 | 0 | 76 | 0 | 1450 | 132 | 0 | 117.264 | 137.303 | 0.8540527 | 928.34 | 962.8 | 0.9642086
7A06258 | 低合金 | HRB400B | 1655 | 0.00078 |  | 0.00028 |  | 0.002 | 72500 | 0.0024 | 0.0136 | 0.00031 | 0.00019 | 0.0039 | 0.481 | 0.0025 | 0.008 | 0.018 | NULL | 0.035 | 0.0041 | 0.0019 | 0.0052 | 0 | NULL | NULL | NULL | 15 | 0 | 0 | 0 | 0 | 30 | 0 | 0 | 0 | 0 | 0 | 0 | 51 | 0 | 1450 | 0 | 20 | 117.45 | 78.21685 | 1.501595 | 986 | 962.8 | 1.024096
7A06257 | 低合金 | HRB400B | 1697 | 0.00082 |  | 0.00026 |  | 0.002 | 68600 | 0.0023 | 0.0131 | 0.00028 | 0.00031 | 0.0039 | 0.462 | 0.0024 | 0.004 | 0.013 | NULL | 0.037 | 0.003 | 0.0009 | 0.0041 | 0 | NULL | NULL | NULL | 15 | 0 | 0 | 0 | 0 | 30 | 0 | 0 | 0 | 0 | 0 | 0 | 56 | 0 | 1360 | 132 | 20 | 101.528 | 121.0868 | 0.8384726 | 898.66 | 903.04 | 0.9951497
7A06256 | 低合金 | HRB400B | 1657 | 0.00066 |  | 0.00026 |  | 0.003 | 71800 | 0.0025 | 0.0136 | 0.00031 | 0.00021 | 0.004 | 0.492 | 0.0028 | 0.008 | 0.019 | NULL | 0.036 | 0.0057 | 0.0034 | 0.0046 | 0 | NULL | NULL | NULL | 6 | 0 | 0 | 0 | 0 | 39 | 25 | 0 | 0 | 0 | 0 | 0 | 68 | 0 | 1470 | 132 | 0 | 132.112 | 129.9909 | 1.016317 | 976.48 | 976.08 | 1.00041
7A06255 | 低合金 | HRB400B | 1642 | 0.0006 |  | 0.00027 |  | 0.002 | 68200 | 0.0024 | 0.0131 | 0.00031 | 0.00019 | 0.0037 | 0.474 | 0.0027 | 0.008 | 0.019 | NULL | 0.037 | 0.0036 | 0.0014 | 0.0037 | 0 | NULL | NULL | NULL | 16 | 0 | 0 | 0 | 0 | 31 | 25 | 0 | 0 | 0 | 0 | 0 | 68 | 0 | 1420 | 132 | 0 | 122.76 | 129.1161 | 0.9507722 | 893.42 | 942.88 | 0.9475437
7A06254 | 低合金 | HRB400B | 0 | 0.00055 |  | 0.00027 |  | 0.002 | 69000 | 0.0024 | 0.0131 | 0.0003 | 0.00025 | 0.0038 | 0.473 | 0.0024 | 0.008 | 0.014 | NULL | 0.036 | 0.0042 | 0.0019 | 0.0041 | 0 | NULL | NULL | NULL | 6 | 0 | 0 | 0 | 0 | 39 | 50 | 0 | 0 | 0 | 0 | 0 | 73 | 0 | 1420 | 132 | 0 | 127.65 | 133.9409 | 0.9530323 | 903.9 | 942.88 | 0.9586586
7A06253 | 低合金 | HRB400B | 0 | 0.00067 |  | 0.00027 |  | 0.002 | 70000 | 0.0024 | 0.0131 | 0.00028 | 0.00027 | 0.0036 | 0.473 | 0.0028 | 0.007 | 0.016 | NULL | 0.035 | 0.003 | 0.0008 | 0.0033 | 0 | NULL | NULL | NULL | 7 | 0 | 0 | 0 | 0 | 40 | 25 | 0 | 0 | 0 | 0 | 0 | 72 | 0 | 1480 | 132 | 0 | 121.1 | 134.004 | 0.9037044 | 917 | 982.72 | 0.9331244
7A06252 | 低合金 | HRB400B | 1666 | 0.00067 |  | 0.00024 |  | 0.002 | 74650 | 0.0024 | 0.0129 | 0.00032 | 0.00034 | 0.0038 | 0.47 | 0.0025 | 0.006 | 0.018 | NULL | 0.034 | 0.0042 | 0.002 | 0.0036 | 0 | NULL | NULL | NULL | 7 | 0 | 0 | 0 | 0 | 39 | 25 | 0 | 0 | 0 | 0 | 0 | 62 | 0 | 1420 | 132 | 0 | 129.1445 | 123.3809 | 1.046714 | 962.985 | 942.88 | 1.021323
7A06251 | 低合金 | HRB400B | 1683 | 0.00068 |  | 0.00028 |  | 0.003 | 68800 | 0.0023 | 0.0129 | 0.00027 | 0.00021 | 0.0039 | 0.458 | 0.0021 | 0.007 | 0.012 | 0 | 0.034 | 0.006 | 0.0037 | 0.0012 | 0.001 | NULL | NULL | NULL | 7 | 0 | 0 | 0 | 0 | 40 | 25 | 0 | 0 | 0 | 0 | 0 | 62 | 0 | 1430 | 132 | 0 | 111.456 | 123.554 | 0.9020833 | 887.52 | 949.52 | 0.9347039
7A06250 | 低合金 | HRB400B | 1689 | 0.00035 |  | 0.0003 |  | 0.003 | 76500 | 0.0025 | 0.0142 | 0.00033 | 0.00019 | 0.0039 | 0.501 | 0.0019 | 0.007 | 0.017 | NULL | 0.036 | 0.0046 | 0.0024 | 0.0046 | 0 | NULL | NULL | NULL | 6 | 0 | 0 | 0 | 0 | 39 | 50 | 0 | 0 | 0 | 0 | 0 | 90 | 0 | 1530 | 132 | 0 | 164.475 | 152.1309 | 1.081141 | 1086.3 | 1015.92 | 1.069277
7A06249 | 低合金 | HRB400B | 1658 | 0.00057 |  | 0.00036 |  | 0.003 | 65700 | 0.0023 | 0.0135 | 0.00036 | 0.0002 | 0.004 | 0.469 | 0.0027 | 0.011 | 0.017 | 0 | 0.033 | 0.006 | 0.0038 | 0.0016 | 0.001 | NULL | NULL | NULL | 6 | 0 | 0 | 0 | 0 | 38 | 25 | 0 | 0 | 200 | 0 | 0 | 68 | 0 | 1260 | 132 | 0 | 113.661 | 129.8178 | 0.8755425 | 886.95 | 969.44 | 0.9149096
7A06248 | 低合金 | HRB400B | 1658 | 0.00049 |  | 0.00026 |  | 0.002 | 70250 | 0.0024 | 0.0127 | 0.00025 | 0.00016 | 0.0036 | 0.464 | 0.0019 | 0.009 | 0.015 | 0 | 0.033 | 0.4169 | 0.3201 | 0.0028 | 0.001 | NULL | NULL | NULL | 6 | 0 | 0 | 0 | 0 | 38 | 50 | 0 | 0 | 200 | 0 | 0 | 85 | 0 | 1240 | 132 | 0 | 134.1775 | 145.7978 | 0.9202985 | 892.175 | 956.16 | 0.9330813
7A06247 | 低合金 | HRB400B | 1666 | 0.00047 |  | 0.0003 |  | 0.002 | 71000 | 0.0024 | 0.0136 | 0.00028 | 0.00033 | 0.0041 | 0.483 | 0.0038 | 0.009 | 0.016 | 0 | 0.033 | 0.0057 | 0.0035 | 0.0021 | 0.001 | NULL | NULL | NULL | 6 | 0 | 0 | 0 | 0 | 38 | 50 | 0 | 0 | 200 | 0 | 0 | 85 | 0 | 1240 | 132 | 0 | 137.03 | 145.7978 | 0.9398633 | 965.6 | 956.16 | 1.009873
7A06246 | 低合金 | HRB400B | 1659 | 0.00074 |  | 0.0003 |  | 0.002 | 69350 | 0.0024 | 0.013 | 0.00029 | 0.00025 | 0.004 | 0.47 | 0.0025 | 0.01 | 0.014 | 0 | 0.034 | 0.0067 | 0.0042 | 0.0021 | 0.001 | NULL | NULL | NULL | 6 | 0 | 0 | 0 | 0 | 38 | 25 | 0 | 0 | 200 | 0 | 0 | 54 | 0 | 1180 | 132 | 0 | 115.121 | 115.0178 | 1.000897 | 901.55 | 916.32 | 0.9838812
7A06245 | 低合金 | HRB400B | 1668 | 0.00072 |  | 0.00022 |  | 0.002 | 69850 | 0.0023 | 0.013 | 0.00026 | 0.0002 | 0.0037 | 0.462 | 0.0026 | 0.009 | 0.017 | 0 | 0.035 | 0.0056 | 0.0035 | 0.0047 | 0.001 | NULL | NULL | NULL | 6 | 0 | 0 | 0 | 0 | 40 | 0 | 0 | 0 | 200 | 0 | 0 | 54 | 0 | 1180 | 132 | 20 | 110.363 | 119.5378 | 0.9232474 | 908.05 | 916.32 | 0.9909748
7A06244 | 低合金 | HRB400B | 1689 | 0.00088 |  | 0.00019 |  | 0.002 | 68450 | 0.0024 | 0.0138 | 0.00022 | 0.00025 | 0.0038 | 0.483 | 0.0025 | 0.007 | 0.012 | 0 | 0.035 | 0.0059 | 0.0037 | 0.0011 | 0.001 | NULL | NULL | NULL | 14 | 0 | 0 | 0 | 0 | 30 | 0 | 0 | 0 | 200 | 0 | 0 | 54 | 0 | 1200 | 132 | 20 | 104.044 | 119.8468 | 0.8681413 | 944.61 | 929.6 | 1.016147
7A06243 | 低合金 | HRB400B | 1634 | 0.00053 |  | 0.00025 |  | 0.002 | 67650 | 0.0022 | 0.0131 | 0.00025 | 0.00023 | 0.0037 | 0.451 | 0.0022 | 0.006 | 0.016 | 0 | 0.033 | 0.0058 | 0.0036 | 0.0002 | 0.001 | NULL | NULL | NULL | 14 | 0 | 0 | 0 | 0 | 38 | 50 | 0 | 0 | 200 | 0 | 0 | 68 | 0 | 1220 | 132 | 0 | 112.9755 | 129.1378 | 0.8748445 | 886.215 | 942.88 | 0.9399022
7A06242 | 低合金 | HRB400B | 1605 | 0.00037 |  | 0.00032 |  | 0.002 | 68850 | 0.0023 | 0.0131 | 0.0003 | 0.00023 | 0.0038 | 0.462 | 0.0023 | 0.009 | 0.016 | 0 | 0.033 | 0.0068 | 0.0042 | 0.001 | 0.001 | NULL | NULL | NULL | 15 | 0 | 0 | 0 | 0 | 30 | 50 | 0 | 0 | 200 | 0 | 0 | 85 | 0 | 1240 | 132 | 0 | 132.8805 | 145.773 | 0.9115577 | 901.935 | 956.16 | 0.9432888
7A06241 | 低合金 | HRB400B | 1633 | 0.0005 |  | 0.00037 |  | 0.002 | 69850 | 0.0024 | 0.0133 | 0.00032 | 0.00028 | 0.0038 | 0.475 | 0.0024 | 0.007 | 0.018 | 0 | 0.034 | 0.0066 | 0.0041 | 0.0004 | 0.001 | NULL | NULL | NULL | 15 | 0 | 0 | 0 | 0 | 32 | 50 | 0 | 0 | 200 | 0 | 0 | 85 | 0 | 1290 | 132 | 0 | 132.715 | 146.6292 | 0.9051062 | 929.005 | 989.36 | 0.9389959
7A06240 | 低合金 | HRB400B | 1800 | 0.00055 |  | 0.00034 |  | 0.002 | 71600 | 0.0024 | 0.0132 | 0.00031 | 0.00026 | 0.0038 | 0.472 | 0.002 | 0.007 | 0.014 | 0 | 0.035 | 0.006 | 0.0037 | 0.0001 | 0.001 | NULL | NULL | NULL | 46 | 0 | 0 | 0 | 0 | 0 | 50 | 0 | 0 | 200 | 0 | 0 | 85 | 0 | 1300 | 132 | 0 | 132.46 | 146.7 | 0.9029312 | 945.12 | 996 | 0.9489157
7A06239 | 低合金 | HRB400B | 1710 | 0.00064 |  | 0.00025 |  | 0.002 | 72800 | 0.0023 | 0.0135 | 0.00026 | 0.00028 | 0.0039 | 0.468 | 0.0023 | 0.006 | 0.014 | 0 | 0.033 | 0.006 | 0.0038 | 0.0008 | 0.001 | NULL | NULL | NULL | 15 | 0 | 0 | 0 | 0 | 31 | 25 | 0 | 0 | 200 | 0 | 0 | 68 | 0 | 1250 | 132 | 0 | 120.848 | 129.6261 | 0.9322814 | 982.8 | 962.8 | 1.020773
7A06238 | 低合金 | HRB400B | 1656 | 0.00065 |  | 0.00026 |  | 0.003 | 71150 | 0.0022 | 0.0134 | 0.00028 | 0.00017 | 0.004 | 0.457 | 0.0022 | 0.009 | 0.015 | 0 | 0.035 | 0.0065 | 0.004 | 0.0012 | 0.001 | NULL | NULL | NULL | 15 | 0 | 0 | 0 | 0 | 31 | 25 | 0 | 0 | 200 | 0 | 0 | 68 | 0 | 1230 | 132 | 0 | 110.2825 | 129.2861 | 0.8530113 | 953.41 | 949.52 | 1.004097
7A06237 | 低合金 | HRB400B | 1663 | 0.00053 |  | 0.00029 |  | 0.003 | 68750 | 0.0023 | 0.0131 | 0.00031 | 0.0002 | 0.0037 | 0.461 | 0.0026 | 0.01 | 0.016 | 0 | 0.034 | 0.0069 | 0.0043 | 0.0037 | 0.001 | NULL | NULL | NULL | 6 | 0 | 0 | 0 | 0 | 38 | 25 | 0 | 0 | 200 | 0 | 0 | 68 | 0 | 1240 | 132 | 0 | 121.6875 | 129.4778 | 0.9398329 | 900.625 | 956.16 | 0.9419187
7A06236 | 低合金 | HRB400B | 1673 | 0.00089 |  | 0.00023 |  | 0.003 | 69750 | 0.0024 | 0.0131 | 0.0003 | 0.00019 | 0.0036 | 0.471 | 0.002 | 0.009 | 0.017 | 0 | 0.033 | 0.007 | 0.0044 | 0.0021 | 0.001 | NULL | NULL | NULL | 6 | 0 | 0 | 0 | 0 | 38 | 25 | 0 | 0 | 200 | 0 | 0 | 54 | 0 | 1250 | 132 | 0 | 105.3225 | 116.2078 | 0.906329 | 913.725 | 962.8 | 0.9490289
7A06235 | 低合金 | HRB400B | 1664 | 0.00066 |  | 0.00029 |  | 0.003 | 69800 | 0.0024 | 0.0135 | 0.00029 | 0.00018 | 0.0039 | 0.478 | 0.0021 | 0.008 | 0.016 | 0 | 0.033 | 0.006 | 0.0037 | 0.0027 | 0.001 | NULL | NULL | NULL | 6 | 0 | 0 | 0 | 0 | 38 | 25 | 0 | 0 | 200 | 0 | 0 | 68 | 0 | 1250 | 132 | 0 | 121.452 | 129.6478 | 0.9367841 | 942.3 | 962.8 | 0.9787079
7A06234 | 低合金 | HRB400B | 1732 | 0.00061 |  | 0.00022 |  | 0.002 | 69950 | 0.0024 | 0.0131 | 0.00023 | 0.00031 | 0.0037 | 0.47 | 0.002 | 0.008 | 0.01 | 0 | 0.032 | 0.0461 | 0.0392 | 0.0024 | 0.001 | NULL | NULL | NULL | 15 | 0 | 0 | 0 | 0 | 30 | 50 | 0 | 0 | 200 | 0 | 0 | 75 | 0 | 1280 | 88 | 0 | 125.2105 | 123.653 | 1.012596 | 916.345 | 982.72 | 0.9324579
7A06233 | 低合金 | HRB400B | 1658 | 0.00088 |  | 0.00025 |  | 0.002 | 73200 | 0.0023 | 0.0137 | 0.00026 | 0.00018 | 0.0038 | 0.47 | 0.0019 | 0.005 | 0.014 | NULL | 0.033 | 0.0066 | 0.0043 | 0.0016 | 0.001 | NULL | NULL | NULL | 15 | 0 | 0 | 0 | 0 | 31 | 50 | 0 | 0 | 200 | 0 | 0 | 60 | 0 | 1280 | 88 | 0 | 103.944 | 109.2561 | 0.9513794 | 1002.84 | 982.72 | 1.020474
7A06232 | 低合金 | HRB400B | 0 | 0.00056 |  | 0.00024 |  | 0.002 | 71750 | 0.0023 | 0.0133 | 0.0003 | 0.00023 | 0.0036 | 0.462 | 0.0016 | 0.005 | 0.012 | NULL | 0.032 | 0.0059 | 0.0036 | 0.0021 | 0.001 | NULL | NULL | NULL | 15 | 0 | 0 | 0 | 0 | 31 | 50 | 0 | 0 | 200 | 0 | 0 | 85 | 0 | 1300 | 88 | 0 | 124.845 | 133.5961 | 0.9344958 | 954.275 | 996 | 0.9581074
7A06231 | 低合金 | HRB400B | 1578 | 0.00049 |  | 0.00032 |  | 0.002 | 72100 | 0.0022 | 0.0134 | 0.00033 | 0.00035 | 0.0035 | 0.455 | 0.0018 | 0.004 | 0.01 | NULL | 0.032 | 0.0043 | 0.0021 | 0.0016 | 0 | NULL | NULL | NULL | 15 | 0 | 0 | 0 | 0 | 31 | 50 | 0 | 0 | 200 | 0 | 0 | 93 | 0 | 1340 | 88 | 0 | 123.291 | 141.9561 | 0.868515 | 966.14 | 1022.56 | 0.9448248
7A06230 | 低合金 | HRB400B | 0 | 0.00044 |  | 0.0003 |  | 0.002 | 74400 | 0.0022 | 0.0131 | 0.0003 | 0.00023 | 0.0036 | 0.45 | 0.0018 | 0.005 | 0.015 | NULL | 0.032 | 0.0035 | 0.0013 | 0.0021 | 0 | NULL | NULL | NULL | 15 | 0 | 0 | 0 | 0 | 31 | 5 | 0 | 0 | 200 | 0 | 0 | 95 | 0 | 1310 | 88 | 0 | 130.944 | 143.3661 | 0.913354 | 974.64 | 1002.64 | 0.9720737
7A06229 | 低合金 | HRB400B | 1672 | 0.0005 |  | 0.00022 |  | 0.002 | 72850 | 0.0022 | 0.0133 | 0.0003 | 0.00028 | 0.0037 | 0.454 | 0.0019 | 0.004 | 0.012 | NULL | 0.034 | 0.0039 | 0.0017 | 0.0017 | 0 | NULL | NULL | NULL | 15 | 0 | 0 | 0 | 0 | 30 | 50 | 0 | 0 | 200 | 0 | 0 | 95 | 0 | 1330 | 88 | 0 | 123.845 | 143.703 | 0.8618122 | 968.905 | 1015.92 | 0.9537217
7A06228 | 低合金 | HRB400B | 1630 | 0.00038 |  | 0.00028 |  | 0.002 | 73750 | 0.0023 | 0.0131 | 0.00033 | 0.0002 | 0.0036 | 0.46 | 0.0018 | 0.005 | 0.014 | NULL | 0.032 | 0.0038 | 0.0016 | 0.0026 | 0.001 | NULL | NULL | NULL | 15 | 0 | 0 | 0 | 0 | 30 | 50 | 0 | 0 | 200 | 0 | 0 | 100 | 0 | 1310 | 88 | 0 | 141.6 | 148.163 | 0.9557042 | 966.125 | 1002.64 | 0.9635811
7A06227 | 低合金 | HRB400B | 1661 | 0.00042 |  | 0.0003 |  | 0.002 | 72200 | 0.0022 | 0.0135 | 0.00034 | 0.00022 | 0.0039 | 0.458 | 0.0023 | 0.005 | 0.016 | NULL | 0.033 | 0.0053 | 0.003 | 0.002 | 0.001 | NULL | NULL | NULL | 15 | 0 | 0 | 0 | 0 | 30 | 50 | 0 | 0 | 200 | 0 | 0 | 92 | 0 | 1310 | 88 | 0 | 128.516 | 140.483 | 0.9148153 | 974.7 | 1002.64 | 0.9721336
7A06226 | 低合金 | HRB400B | 0 | 0.00047 |  | 0.0003 |  | 0.002 | 71300 | 0.0023 | 0.0135 | 0.0003 | 0.00023 | 0.0037 | 0.468 | 0.002 | 0.006 | 0.015 | NULL | 0.033 | 0.0038 | 0.0016 | 0.0016 | 0.001 | NULL | NULL | NULL | 7 | 0 | 0 | 0 | 0 | 40 | 0 | 0 | 0 | 200 | 0 | 0 | 90 | 0 | 1370 | 88 | 0 | 130.479 | 139.614 | 0.9345696 | 962.55 | 1042.48 | 0.9233271
7A06225 | 低合金 | HRB400B | 1672 | 0.00043 |  | 0.00025 |  | 0.002 | 73950 | 0.0024 | 0.0131 | 0.00025 | 0.00021 | 0.0035 | 0.47 | 0.0019 | 0.006 | 0.018 | NULL | 0.032 | 0.0035 | 0.0014 | 0.0026 | 0 | NULL | NULL | NULL | 16 | 0 | 0 | 0 | 0 | 32 | 50 | 0 | 0 | 200 | 0 | 0 | 110 | 0 | 1450 | 88 | 0 | 145.6815 | 160.1492 | 0.9096611 | 968.745 | 1095.6 | 0.8842141
7A06224 | 低合金 | HRB400B | 1627 | 0.00034 |  | 0.00043 |  | 0.002 | 76350 | 0.0024 | 0.0133 | 0.00037 | 0.0002 | 0.0038 | 0.474 | 0.0018 | 0.006 | 0.014 | NULL | 0.033 | 0.0036 | 0.0014 | 0.0022 | 0 | NULL | NULL | NULL | 15 | 0 | 0 | 0 | 0 | 31 | 50 | 0 | 0 | 200 | 0 | 0 | 105 | 0 | 1440 | 132 | 0 | 157.281 | 168.3761 | 0.9341053 | 1015.455 | 1088.96 | 0.9324998
7A06223 | 低合金 | HRB400B | 1734 | 0.00033 |  | 0.00018 |  | 0.002 | 73850 | 0.0023 | 0.0137 | 0.00022 | 0.0003 | 0.004 | 0.47 | 0.0016 | 0.008 | 0.015 | NULL | 0.034 | 0.0037 | 0.0015 | 0.0016 | 0.001 | NULL | NULL | NULL | 47 | 0 | 0 | 0 | 0 | 0 | 75 | 0 | 0 | 200 | 0 | 0 | 105 | 0 | 1440 | 88 | 0 | 145.4845 | 155.08 | 0.9381255 | 1011.745 | 1088.96 | 0.9290929
7A06222 | 低合金 | HRB400B | 1661 | 0.00067 |  | 0.00026 |  | 0.002 | 73700 | 0.0024 | 0.0129 | 0.00029 | 0.00033 | 0.0035 | 0.467 | 0.0023 | 0.006 | 0.014 | NULL | 0.031 | 0.0039 | 0.0017 | 0.0013 | 0.001 | NULL | NULL | NULL | 8 | 0 | 0 | 0 | 0 | 40 | 25 | 0 | 0 | 200 | 0 | 0 | 75 | 0 | 1380 | 88 | 0 | 127.501 | 125.384 | 1.016884 | 950.73 | 1049.12 | 0.9062166
7A06221 | 低合金 | HRB400B | 1658 | 0.00051 |  | 0.00024 |  | 0.002 | 75650 | 0.0024 | 0.0127 | 0.00027 | 0.00028 | 0.0034 | 0.465 | 0.0027 | 0.008 | 0.015 | NULL | 0.031 | 0.004 | 0.0018 | 0.001 | 0 | NULL | NULL | NULL | 7 | 0 | 0 | 0 | 0 | 40 | 50 | 0 | 0 | 200 | 0 | 0 | 92 | 0 | 1330 | 88 | 0 | 142.9785 | 140.854 | 1.015083 | 960.755 | 1015.92 | 0.9456995
7A06220 | 低合金 | HRB400B | 1668 | 0.00091 |  | 0.00029 |  | 0.002 | 74550 | 0.0024 | 0.0131 | 0.00026 | 0.00019 | 0.0036 | 0.47 | 0.0016 | 0.008 | 0.017 | NULL | 0.033 | 0.0038 | 0.0016 | 0.0017 | 0.001 | NULL | NULL | NULL | 15 | 0 | 0 | 0 | 0 | 30 | 0 | 0 | 0 | 0 | 0 | 0 | 51 | 0 | 1448 | 88 | 20 | 111.0795 | 104.5828 | 1.06212 | 976.605 | 961.472 | 1.015739
7A06219 | 低合金 | HRB400B | 1672 | 0.00061 |  | 0.0003 |  | 0.002 | 69850 | 0.0023 | 0.0133 | 0.00025 | 0.0002 | 0.0035 | 0.464 | 0.0018 | 0.009 | 0.017 | NULL | 0.033 | 0.0036 | 0.0014 | 0.0009 | 0 | NULL | NULL | NULL | 14 | 0 | 0 | 0 | 0 | 32 | 25 | 0 | 0 | 0 | 0 | 0 | 85 | 0 | 1444 | 88 | 0 | 118.0465 | 132.6472 | 0.8899283 | 929.005 | 958.816 | 0.9689085
7A06218 | 低合金 | HRB400B | 1687 | 0.00089 |  | 0.00023 |  | 0.002 | 70400 | 0.0023 | 0.013 | 0.00026 | 0.00025 | 0.0034 | 0.459 | 0.0019 | 0.004 | 0.015 | 0 | 0.034 | 0.0054 | 0.0034 | 0.0004 | 0 | NULL | NULL | NULL | 14 | 0 | 0 | 0 | 0 | 32 | 0 | 0 | 0 | 0 | 0 | 0 | 68 | 0 | 1468 | 88 | 20 | 99.264 | 121.249 | 0.8186786 | 915.2 | 974.752 | 0.9389055
7A06217 | 低合金 | HRB400B | 1664 | 0.0008 |  | 0.00027 |  | 0.002 | 72050 | 0.0024 | 0.0133 | 0.00027 | 0.0002 | 0.0034 | 0.473 | 0.0017 | 0.008 | 0.014 | NULL | 0.033 | 0.0037 | 0.0015 | 0.0009 | 0 | NULL | NULL | NULL | 14 | 0 | 0 | 0 | 0 | 32 | 0 | 0 | 0 | 0 | 0 | 0 | 68 | 0 | 1493 | 88 | 20 | 115.28 | 121.674 | 0.9474494 | 958.265 | 991.352 | 0.9666244
7A06216 | 低合金 | HRB400B | 1662 | 0.00083 |  | 0.00034 |  | 0.002 | 73150 | 0.0024 | 0.0136 | 0.0004 | 0.00037 | 0.0039 | 0.48 | 0.0025 | 0.007 | 0.015 | NULL | 0.033 | 0.0225 | 0.0195 | 0.0016 | 0 | NULL | NULL | NULL | 15 | 0 | 0 | 0 | 0 | 32 | 0 | 0 | 0 | 0 | 0 | 0 | 68 | 0 | 1521 | 88 | 20 | 114.8455 | 122.15 | 0.9402002 | 994.84 | 1009.944 | 0.9850447
7A06215 | 低合金 | HRB400B | 1666 | 0.0007 |  | 0.00028 |  | 0.002 | 74550 | 0.0024 | 0.0133 | 0.00027 | 0.00027 | 0.0035 | 0.477 | 0.0031 | 0.01 | 0.019 | NULL | 0.034 | 0.0038 | 0.0016 | 0.002 | 0 | NULL | NULL | NULL | 14 | 0 | 0 | 0 | 0 | 32 | 0 | 0 | 0 | 0 | 0 | 0 | 51 | 0 | 1460 | 88 | 20 | 126.735 | 104.793 | 1.209384 | 991.515 | 969.44 | 1.022771
7A06214 | 低合金 | HRB400B | 1666 | 0.00068 |  | 0.0002 |  | 0.002 | 71200 | 0.0024 | 0.0135 | 0.00027 | 0.00022 | 0.0037 | 0.479 | 0.0026 | 0.009 | 0.017 | 0 | 0.033 | 0.0055 | 0.0034 | 0.0021 | 0.001 | NULL | NULL | 0 | 14 | 0 | 0 | 0 | 0 | 32 | 25 | 0 | 0 | 0 | 0 | 0 | 68 | 0 | 1441 | 88 | 0 | 122.464 | 116.2762 | 1.053216 | 961.2 | 956.824 | 1.004573
7A06213 | 低合金 | HRB400B | 1643 | 0.00097 |  | 0.00028 |  | 0.002 | 70250 | 0.0024 | 0.0135 | 0.00024 | 0.00017 | 0.0038 | 0.477 | 0.0021 | 0.009 | 0.015 | NULL | 0.032 | 0.0037 | 0.0015 | 0.0011 | 0 | NULL | NULL | NULL | 14 | 0 | 0 | 0 | 0 | 32 | 0 | 0 | 0 | 0 | 0 | 0 | 51 | 0 | 1466 | 88 | 20 | 100.4575 | 104.895 | 0.9576954 | 948.375 | 973.424 | 0.9742671
7A06212 | 低合金 | HRB400B | 1673 | 0.00071 |  | 0.00022 |  | 0.002 | 70200 | 0.0023 | 0.0133 | 0.00024 | 0.00023 | 0.0036 | 0.464 | 0.0021 | 0.008 | 0.013 | NULL | 0.032 | 0.004 | 0.0018 | 0.0005 | 0 | NULL | NULL | NULL | 14 | 0 | 0 | 0 | 0 | 32 | 25 | 0 | 0 | 0 | 0 | 0 | 68 | 0 | 1487 | 88 | 0 | 111.618 | 117.0582 | 0.9535257 | 933.66 | 987.368 | 0.9456049
7A06211 | 低合金 | HRB400B | 1688 | 0.0011 |  | 0.00027 |  | 0.003 | 71100 | 0.0024 | 0.013 | 0.00026 | 0.00021 | 0.0033 | 0.469 | 0.0021 | 0.008 | 0.014 | NULL | 0.033 | 0.0036 | 0.0014 | 0.001 | 0 | NULL | NULL | NULL | 13 | 0 | 0 | 0 | 0 | 30 | 0 | 0 | 0 | 0 | 0 | 0 | 36 | 0 | 1430 | 88 | 20 | 92.43 | 89.87685 | 1.028407 | 924.3 | 949.52 | 0.9734392
7A06210 | 低合金 | HRB400B | 1675 | 0.00094 |  | 0.00026 |  | 0.002 | 70150 | 0.0024 | 0.0134 | 0.00026 | 0.00022 | 0.0035 | 0.476 | 0.0023 | 0.009 | 0.017 | NULL | 0.032 | 0.0041 | 0.0019 | 0.0017 | 0 | NULL | NULL | NULL | 14 | 0 | 0 | 0 | 0 | 32 | 0 | 0 | 0 | 0 | 0 | 0 | 51 | 0 | 1441 | 88 | 20 | 102.419 | 104.47 | 0.9803671 | 940.01 | 956.824 | 0.9824273
7A06209 | 低合金 | HRB400B | 1671 | 0.0006 |  | 0.0003 |  | 0.002 | 71250 | 0.0022 | 0.0135 | 0.00031 | 0.00025 | 0.0036 | 0.46 | 0.0031 | 0.011 | 0.019 | NULL | 0.033 | 0.0041 | 0.0019 | 0.0021 | 0 | NULL | NULL | NULL | 14 | 0 | 0 | 0 | 0 | 32 | 25 | 0 | 0 | 0 | 0 | 0 | 68 | 0 | 1516 | 88 | 0 | 114 | 117.5512 | 0.9697902 | 961.875 | 1006.624 | 0.9555455
7A06208 | 低合金 | HRB400B | 1683 | 0.00075 |  | 0.00034 |  | 0.002 | 74800 | 0.0024 | 0.0137 | 0.00029 | 0.0003 | 0.0035 | 0.483 | 0.0028 | 0.011 | 0.021 | NULL | 0.033 | 0.0037 | 0.0015 | 0.0021 | 0 | NULL | NULL | NULL | 14 | 0 | 0 | 0 | 0 | 32 | 25 | 0 | 0 | 0 | 0 | 0 | 68 | 0 | 1477 | 88 | 0 | 123.42 | 116.8882 | 1.055881 | 1024.76 | 980.728 | 1.044897
7A06207 | 低合金 | HRB400B | 1694 | 0.00082 |  | 0.00023 |  | 0.002 | 73400 | 0.0023 | 0.0134 | 0.0003 | 0.00022 | 0.0038 | 0.467 | 0.0024 | 0.01 | 0.015 | NULL | 0.035 | 0.0037 | 0.0015 | 0.0029 | 0.001 | NULL | NULL | NULL | 15 | 0 | 0 | 0 | 0 | 32 | 0 | 0 | 0 | 0 | 0 | 0 | 68 | 0 | 1463 | 88 | 20 | 108.632 | 121.164 | 0.8965696 | 983.56 | 971.432 | 1.012485
7A06206 | 低合金 | HRB400B | 1684 | 0.00032 |  | 0.00043 |  | 0.002 | 71150 | 0.0023 | 0.0133 | 0.00038 | 0.00034 | 0.0038 | 0.469 | 0.0038 | 0.014 | 0.019 | NULL | 0.034 | 0.0041 | 0.0019 | 0.0016 | 0.001 | NULL | NULL | NULL | 14 | 0 | 0 | 0 | 0 | 32 | 50 | 0 | 0 | 0 | 0 | 0 | 85 | 0 | 1444 | 0 | 0 | 140.877 | 106.2472 | 1.325936 | 946.295 | 958.816 | 0.9869412
7A06205 | 低合金 | HRB400B | 1668 | 0.00026 |  | 0.00037 |  | 0.002 | 71450 | 0.0024 | 0.0133 | 0.00031 | 0.00026 | 0.0037 | 0.474 | 0.0019 | 0.007 | 0.01 | NULL | 0.035 | 0.0039 | 0.0017 | 0.0018 | 0 | NULL | NULL | NULL | 45 | 0 | 0 | 0 | 0 | 0 | 50 | 0 | 0 | 0 | 0 | 0 | 102 | 0 | 1415 | 88 | 0 | 152.903 | 148.375 | 1.030517 | 950.285 | 939.56 | 1.011415
7A06204 | 低合金 | HRB400B | 1645 | 0.00022 |  | 0.00024 |  | 0.002 | 70050 | 0.0024 | 0.0128 | 0.00025 | 0.00015 | 0.0038 | 0.464 | 0.0011 | 0.008 | 0.01 | NULL | 0.034 | 0.1302 | 0.1047 | 0.0017 | 0 | NULL | NULL | NULL | 15 | 0 | 0 | 0 | 0 | 30 | 75 | 0 | 0 | 0 | 0 | 0 | 94 | 0 | 1450 | 132 | 0 | 152.709 | 154.583 | 0.9878771 | 896.64 | 962.8 | 0.9312838
7A06203 | 低合金 | HRB400B | 1693 | 0.00063 |  | 0.00028 |  | 0.003 | 71800 | 0.0023 | 0.0132 | 0.00026 | 0.0003 | 0.0038 | 0.462 | 0.0018 | 0.004 | 0.01 | NULL | 0.034 | 0.0043 | 0.0021 | 0.0021 | 0 | NULL | NULL | NULL | 15 | 0 | 0 | 0 | 0 | 30 | 25 | 0 | 0 | 0 | 0 | 0 | 76 | 0 | 1450 | 132 | 0 | 119.906 | 137.303 | 0.8732948 | 947.76 | 962.8 | 0.9843789
7A06202 | 低合金 | HRB400B | 1689 | 0.00054 |  | 0.00026 |  | 0.002 | 71950 | 0.0024 | 0.0135 | 0.00024 | 0.00026 | 0.0039 | 0.477 | 0.0017 | 0.007 | 0.01 | NULL | 0.035 | 0.0035 | 0.0013 | 0.0016 | 0 | NULL | NULL | NULL | 15 | 0 | 0 | 0 | 0 | 30 | 25 | 0 | 0 | 0 | 0 | 0 | 80 | 0 | 1450 | 132 | 0 | 133.827 | 141.143 | 0.948166 | 971.325 | 962.8 | 1.008854
7A06201 | 低合金 | HRB400B | 1684 | 0.00045 |  | 0.00025 |  | 0.003 | 70900 | 0.0022 | 0.0132 | 0.00025 | 0.00032 | 0.0039 | 0.452 | 0.002 | 0.006 | 0.01 | NULL | 0.034 | 0.0036 | 0.0014 | 0.0021 | 0 | NULL | NULL | NULL | 7 | 0 | 0 | 0 | 0 | 40 | 25 | 0 | 0 | 0 | 0 | 0 | 85 | 0 | 1450 | 132 | 0 | 124.075 | 145.974 | 0.8499801 | 935.88 | 962.8 | 0.9720399
7A06200 | 低合金 | HRB400B | 1662 | 0.00041 |  | 0.00024 |  | 0.002 | 73700 | 0.0023 | 0.0133 | 0.00021 | 0.00029 | 0.0037 | 0.464 | 0.0019 | 0.009 | 0.015 | NULL | 0.033 | 0.0039 | 0.0017 | 0.0014 | 0 | NULL | NULL | NULL | 7 | 0 | 0 | 0 | 0 | 40 | 50 | 0 | 0 | 0 | 0 | 0 | 85 | 0 | 1450 | 0 | 0 | 139.293 | 106.374 | 1.309465 | 980.21 | 962.8 | 1.018083
7A06199 | 低合金 | HRB400B | 1684 | 0.00039 |  | 0.00041 |  | 0.001 | 72400 | 0.0024 | 0.0135 | 0.00034 | 0.00023 | 0.004 | 0.479 | 0.0024 | 0.009 | 0.016 | NULL | 0.036 | 0.0037 | 0.0015 | 0.0024 | 0.001 | NULL | NULL | NULL | 48 | 0 | 0 | 0 | 0 | 0 | 50 | 0 | 0 | 0 | 0 | 0 | 90 | 0 | 1550 | 132 | 0 | 145.524 | 152.35 | 0.9551953 | 977.4 | 1029.2 | 0.9496696
7A06198 | 低合金 | HRB400B | 1672 | 0.00074 |  | 0.00032 |  | 0.001 | 75200 | 0.0023 | 0.0136 | 0.00026 | 0.00024 | 0.0038 | 0.47 | 0.0023 | 0.008 | 0.014 | NULL | 0.036 | 0.0036 | 0.0014 | 0.002 | 0.001 | NULL | NULL | NULL | 43 | 0 | 0 | 0 | 0 | 0 | 25 | 0 | 0 | 0 | 0 | 0 | 60 | 0 | 1430 | 132 | 0 | 117.312 | 121.51 | 0.9654514 | 1022.72 | 949.52 | 1.077092
7A06197 | 低合金 | HRB400B | 1698 | 0.00049 |  | 0.00026 |  | 0.001 | 69900 | 0.0024 | 0.0135 | 0.00026 | 0.00037 | 0.0037 | 0.478 | 0.0022 | 0.009 | 0.013 | NULL | 0.035 | 0.004 | 0.0018 | 0.0014 | 0.001 | NULL | NULL | NULL | 45 | 0 | 0 | 0 | 0 | 0 | 50 | 0 | 0 | 0 | 0 | 0 | 68 | 0 | 1460 | 132 | 0 | 133.509 | 129.7 | 1.029368 | 943.65 | 969.44 | 0.973397
7A06196 | 低合金 | HRB400B | 1704 | 0.00072 |  | 0.00021 |  | 0.002 | 71850 | 0.0023 | 0.0137 | 0.00021 | 0.00037 | 0.004 | 0.472 | 0.0024 | 0.009 | 0.012 | NULL | 0.036 | 0.004 | 0.0018 | 0.0021 | 0.001 | NULL | NULL | NULL | 15 | 0 | 0 | 0 | 0 | 30 | 25 | 0 | 0 | 0 | 0 | 0 | 55 | 0 | 1370 | 132 | 0 | 113.523 | 115.783 | 0.9804807 | 984.345 | 909.68 | 1.082078
7A06195 | 低合金 | HRB400B | 1664 | 0.00053 |  | 0.00025 |  | 0.002 | 68550 | 0.0024 | 0.0136 | 0.00025 | 0.00031 | 0.004 | 0.481 | 0.0028 | 0.009 | 0.015 | NULL | 0.036 | 0.0037 | 0.0015 | 0.0021 | 0.001 | NULL | NULL | NULL | 15 | 0 | 0 | 0 | 0 | 32 | 50 | 0 | 0 | 0 | 0 | 0 | 70 | 0 | 1420 | 132 | 0 | 128.1885 | 131.0392 | 0.9782454 | 932.28 | 942.88 | 0.9887578
7A06194 | 低合金 | HRB400B | 0 | 0.00038 |  | 0.00024 |  | 0.002 | 68600 | 0.0023 | 0.0134 | 0.00023 | 0.0003 | 0.0038 | 0.466 | 0.002 | 0.008 | 0.013 | NULL | 0.035 | 0.0038 | 0.0016 | 0.0033 | 0 | NULL | NULL | NULL | 16 | 0 | 0 | 0 | 0 | 32 | 50 | 0 | 0 | 0 | 0 | 0 | 85 | 0 | 1520 | 132 | 0 | 131.712 | 147.1392 | 0.8951523 | 919.24 | 1009.28 | 0.9107879
7A06193 | 低合金 | HRB400B | 1691 | 0.00055 |  | 0.00032 |  | 0.002 | 65700 | 0.0024 | 0.0138 | 0.0003 | 0.0004 | 0.0039 | 0.483 | 0.0024 | 0.007 | 0.012 | NULL | 0.032 | 0.0039 | 0.0017 | 0.002 | 0 | NULL | NULL | NULL | 15 | 0 | 0 | 0 | 0 | 31 | 0 | 50 | 0 | 200 | 0 | 0 | 90 | 0 | 1430 | 132 | 0 | 121.545 | 153.9931 | 0.7892886 | 906.66 | 1082.32 | 0.8377005
7A06192 | 低合金 | HRB400B | 1624 | 0.00057 |  | 0.00034 |  | 0.002 | 75800 | 0.0023 | 0.0132 | 0.00032 | 0.00027 | 0.0038 | 0.464 | 0.0025 | 0.009 | 0.015 | NULL | 0.03 | 0.0039 | 0.0017 | 0.0032 | 0.001 | NULL | NULL | NULL | 15 | 0 | 0 | 0 | 0 | 31 | 0 | 25 | 0 | 200 | 0 | 0 | 80 | 0 | 1340 | 132 | 0 | 131.134 | 142.7696 | 0.9185009 | 1000.56 | 1022.56 | 0.9784854
7A06191 | 低合金 | HRB400B | 0 | 0.00046 |  | 0.00028 |  | 0.002 | 76250 | 0.0024 | 0.0132 | 0.00028 | 0.00026 | 0.0038 | 0.473 | 0.0022 | 0.007 | 0.014 | NULL | 0.032 | 0.004 | 0.0018 | 0.0035 | 0.001 | NULL | NULL | NULL | 15 | 0 | 0 | 0 | 0 | 30 | 50 | 0 | 0 | 200 | 0 | 0 | 75 | 0 | 1270 | 132 | 0 | 147.925 | 136.683 | 1.082249 | 1006.5 | 976.08 | 1.031165
7A06190 | 低合金 | HRB400B | 1668 | 0.00044 |  | 0.00027 |  | 0.002 | 72450 | 0.0023 | 0.0135 | 0.00028 | 0.00025 | 0.004 | 0.468 | 0.0021 | 0.007 | 0.014 | NULL | 0.032 | 0.004 | 0.0018 | 0.0045 | 0.001 | NULL | NULL | NULL | 15 | 0 | 0 | 0 | 0 | 30 | 50 | 0 | 0 | 200 | 0 | 0 | 75 | 0 | 132 | 132 | 0 | 134.757 | 117.337 | 1.148461 | 978.075 | 220.448 | 4.436761
7A06189 | 低合金 | HRB400B | 0 | 0.00045 |  | 0.00024 |  | 0.002 | 72150 | 0.0023 | 0.0133 | 0.00026 | 0.00023 | 0.0039 | 0.466 | 0.0022 | 0.011 | 0.014 | NULL | 0.034 | 0.0051 | 0.0028 | 0.0052 | 0.001 | NULL | NULL | NULL | 16 | 0 | 0 | 0 | 0 | 30 | 50 | 0 | 0 | 200 | 0 | 0 | 85 | 0 | 1380 | 132 | 0 | 133.4775 | 148.153 | 0.9009436 | 959.595 | 1049.12 | 0.9146666
7A06188 | 低合金 | HRB400B | 1671 | 0.00037 |  | 0.00025 |  | 0.002 | 75900 | 0.0023 | 0.0135 | 0.00026 | 0.00024 | 0.0037 | 0.468 | 0.0021 | 0.01 | 0.013 | NULL | 0.034 | 0.0038 | 0.0016 | 0.0046 | 0 | NULL | NULL | NULL | 14 | 0 | 0 | 0 | 0 | 29 | 50 | 0 | 0 | 200 | 0 | 0 | 80 | 0 | 1290 | 132 | 0 | 146.487 | 141.8199 | 1.032909 | 1024.65 | 989.36 | 1.03567
7A06187 | 低合金 | HRB400B | 1642 | 0.00028 |  | 0.00023 |  | 0.002 | 68550 | 0.0024 | 0.013 | 0.00026 | 0.00022 | 0.0038 | 0.47 | 0.0023 | 0.008 | 0.015 | NULL | 0.032 | 0.0053 | 0.003 | 0.0035 | 0.001 | NULL | NULL | NULL | 16 | 0 | 0 | 0 | 0 | 31 | 50 | 0 | 0 | 200 | 0 | 0 | 95 | 0 | 1430 | 132 | 0 | 145.326 | 158.6061 | 0.9162699 | 891.15 | 1082.32 | 0.8233702
7A06186 | 低合金 | HRB400B | 1630 | 0.00068 |  | 0.00022 |  | 0.002 | 77700 | 0.0023 | 0.013 | 0.00026 | 0.00023 | 0.0037 | 0.462 | 0.0025 | 0.015 | 0.016 | NULL | 0.032 | 0.0038 | 0.0016 | 0.0094 | 0.001 | NULL | NULL | NULL | 15 | 0 | 0 | 0 | 0 | 31 | 25 | 0 | 0 | 200 | 0 | 0 | 75 | 0 | 1310 | 132 | 0 | 125.874 | 137.3661 | 0.9163396 | 1010.1 | 1002.64 | 1.00744
7A06185 | 低合金 | HRB400B | 1621 | 0.00069 |  | 0.00025 |  | 0.002 | 74350 | 0.0024 | 0.0138 | 0.00029 | 0.00021 | 0.004 | 0.484 | 0.0022 | 0.008 | 0.015 | NULL | 0.035 | 0.0041 | 0.0019 | 0.0042 | 0 | NULL | NULL | NULL | 15 | 0 | 0 | 0 | 0 | 30 | 25 | 0 | 0 | 200 | 0 | 0 | 80 | 0 | 1310 | 132 | 0 | 127.1385 | 142.163 | 0.894315 | 1026.03 | 1002.64 | 1.023328
7A06184 | 低合金 | HRB400B | 0 | 0.00094 |  | 0.00022 |  | 0.002 | 71800 | 0.0023 | 0.0131 | 0.00022 | 0.00033 | 0.0033 | 0.461 | 0.0022 | 0.007 | 0.012 | NULL | 0.033 | 0.0037 | 0.0015 | 0.0039 | 0.001 | NULL | NULL | NULL | 15 | 0 | 0 | 0 | 0 | 30 | 0 | 0 | 0 | 200 | 0 | 0 | 51 | 0 | 1320 | 132 | 20 | 97.648 | 119.0068 | 0.8205242 | 940.58 | 1009.28 | 0.9319317
7A06183 | 低合金 | HRB400B | 1662 | 0.00068 |  | 0.00028 |  | 0.002 | 77400 | 0.0023 | 0.0133 | 0.00032 | 0.00027 | 0.0038 | 0.465 | 0.0025 | 0.005 | 0.013 | NULL | 0.034 | 0.0035 | 0.0013 | 0.0037 | 0.001 | NULL | NULL | NULL | 15 | 0 | 0 | 0 | 0 | 30 | 25 | 0 | 0 | 200 | 0 | 0 | 68 | 0 | 1310 | 132 | 0 | 125.388 | 130.643 | 0.9597759 | 1029.42 | 1002.64 | 1.026709
7A06182 | 低合金 | HRB400B | 0 | 0.00053 |  | 0.00031 |  | 0.002 | 75400 | 0.0022 | 0.0132 | 0.00028 | 0.00021 | 0.0037 | 0.454 | 0.0022 | 0.007 | 0.017 | NULL | 0.033 | 0.0039 | 0.0017 | 0.004 | 0.001 | NULL | NULL | NULL | 15 | 0 | 0 | 0 | 0 | 30 | 50 | 0 | 0 | 200 | 0 | 0 | 85 | 0 | 1300 | 132 | 0 | 125.918 | 146.793 | 0.8577929 | 995.28 | 996 | 0.9992771
7A06181 | 低合金 | HRB400B | 0 | 0.00127 |  | 0.00038 |  | 0.002 | 72400 | 0.0022 | 0.0132 | 0.00035 | 0.00016 | 0.0039 | 0.454 | 0.0024 | 0.009 | 0.014 | NULL | 0.034 | 0.0038 | 0.0016 | 0.0035 | 0.001 | NULL | NULL | NULL | 45 | 0 | 0 | 0 | 0 | 0 | 25 | 0 | 0 | 200 | 0 | 0 | 34 | 0 | 1300 | 132 | 0 | 67.332 | 97.74 | 0.6888889 | 955.68 | 996 | 0.9595181
7A06180 | 低合金 | HRB400B | 1676 | 0.00068 |  | 0.00029 |  | 0.002 | 79600 | 0.0023 | 0.0141 | 0.00027 | 0.00022 | 0.0038 | 0.479 | 0.0022 | 0.006 | 0.015 | NULL | 0.033 | 0.0044 | 0.0021 | 0.0027 | 0 | NULL | NULL | NULL | 15 | 0 | 0 | 0 | 0 | 30 | 50 | 0 | 0 | 0 | 0 | 0 | 85 | 0 | 1530 | 132 | 0 | 128.952 | 147.303 | 0.8754201 | 1122.36 | 1015.92 | 1.104772
7A06179 | 低合金 | HRB400B | 1673 | 0.00056 |  | 0.00043 |  | 0.002 | 72500 | 0.0022 | 0.0139 | 0.00039 | 0.00028 | 0.0045 | 0.467 | 0.003 | 0.011 | 0.015 | NULL | 0.034 | 0.0058 | 0.0035 | 0.0023 | 0.001 | NULL | NULL | NULL | 47 | 0 | 0 | 0 | 0 | 0 | 0 | 75 | 0 | 0 | 0 | 0 | 85 | 0 | 1600 | 132 | 0 | 118.9 | 148.6805 | 0.7997014 | 1007.75 | 1062.4 | 0.9485599
7A06178 | 低合金 | HRB400B | 1648 | 0.0004 |  | 0.00032 |  | 0.002 | 76100 | 0.0022 | 0.0137 | 0.00028 | 0.0002 | 0.0038 | 0.461 | 0.002 | 0.009 | 0.014 | NULL | 0.036 | 0.0038 | 0.0016 | 0.0019 | 0 | NULL | NULL | NULL | 46 | 0 | 0 | 0 | 0 | 0 | 0 | 75 | 0 | 0 | 0 | 0 | 85 | 0 | 1620 | 132 | 0 | 136.98 | 149.0205 | 0.9192024 | 1042.57 | 1075.68 | 0.9692195
7A06177 | 低合金 | HRB400B | 1682 | 0.00099 |  | 0.00031 |  | 0.002 | 73600 | 0.0024 | 0.0141 | 0.00025 | 0.00023 | 0.0041 | 0.488 | 0.0021 | 0.007 | 0.014 | NULL | 0.036 | 0.0042 | 0.0019 | 0.0023 | 0 | NULL | NULL | NULL | 44 | 0 | 0 | 0 | 0 | 0 | 0 | 25 | 0 | 0 | 0 | 0 | 51 | 0 | 1443 | 132 | 0 | 103.776 | 113.1845 | 0.9168747 | 1037.76 | 958.152 | 1.083085
7A06176 | 低合金 | HRB400B | 1651 | 0.00073 |  | 0.00026 |  | 0.002 | 68750 | 0.0023 | 0.0137 | 0.00031 | 0.00019 | 0.004 | 0.472 | 0.0023 | 0.008 | 0.015 | NULL | 0.036 | 0.0038 | 0.0016 | 0.003 | 0.001 | NULL | NULL | NULL | 46 | 0 | 0 | 0 | 0 | 0 | 0 | 50 | 0 | 0 | 0 | 0 | 68 | 0 | 1614 | 132 | 0 | 107.9375 | 132.505 | 0.8145919 | 941.875 | 1071.696 | 0.878864
7A06175 | 低合金 | HRB400B | 1689 | 0.00074 |  | 0.00029 |  | 0.002 | 77100 | 0.0022 | 0.014 | 0.00027 | 0.00024 | 0.0039 | 0.467 | 0.002 | 0.01 | 0.017 | NULL | 0.035 | 0.004 | 0.0017 | 0.0027 | 0.001 | NULL | NULL | NULL | 47 | 0 | 0 | 0 | 0 | 0 | 0 | 50 | 0 | 0 | 0 | 0 | 68 | 0 | 1624 | 132 | 0 | 112.566 | 132.675 | 0.8484341 | 1079.4 | 1078.336 | 1.000987
7A06174 | 低合金 | HRB400B | 1683 | 0.00069 |  | 0.00026 |  | 0.002 | 73100 | 0.0022 | 0.0139 | 0.00028 | 0.00026 | 0.0041 | 0.466 | 0.0026 | 0.009 | 0.017 | NULL | 0.035 | 0.0039 | 0.0017 | 0.0018 | 0 | NULL | NULL | NULL | 47 | 0 | 0 | 0 | 0 | 0 | 0 | 25 | 0 | 0 | 0 | 0 | 51 | 0 | 1591 | 132 | 0 | 110.381 | 115.7005 | 0.9540235 | 1016.09 | 1056.424 | 0.9618203
7A06173 | 低合金 | HRB400B | 1672 | 0.00089 |  | 0.00042 |  | 0.003 | 72600 | 0.0023 | 0.0141 | 0.00038 | 0.00037 | 0.0041 | 0.481 | 0.0032 | 0.012 | 0.016 | NULL | 0.036 | 0.0041 | 0.0019 | 0.0018 | 0 | NULL | NULL | NULL | 46 | 0 | 0 | 0 | 0 | 0 | 0 | 25 | 0 | 0 | 0 | 0 | 51 | 0 | 1616 | 132 | 0 | 102.366 | 116.1255 | 0.8815118 | 1023.66 | 1073.024 | 0.9539954
7A06172 | 低合金 | HRB400B | 1689 | 0.00096 |  | 0.00026 |  | 0.002 | 74700 | 0.0023 | 0.0141 | 0.00023 | 0.00026 | 0.004 | 0.479 | 0.0024 | 0.007 | 0.016 | NULL | 0.036 | 0.004 | 0.0018 | 0.0018 | 0.001 | NULL | NULL | NULL | 46 | 0 | 0 | 0 | 0 | 0 | 0 | 25 | 0 | 0 | 0 | 0 | 34 | 0 | 1587 | 132 | 0 | 100.098 | 99.3125 | 1.007909 | 1053.27 | 1053.768 | 0.9995274
7A06171 | 低合金 | HRB400B | 1652 | 0.00078 |  | 0.00037 |  | 0.002 | 73000 | 0.0023 | 0.0137 | 0.00027 | 0.00026 | 0.0037 | 0.472 | 0.0023 | 0.009 | 0.015 | NULL | 0.035 | 0.0039 | 0.0017 | 0.0018 | 0 | NULL | NULL | NULL | 45 | 0 | 0 | 0 | 0 | 0 | 0 | 25 | 0 | 0 | 0 | 0 | 51 | 0 | 1571 | 132 | 0 | 110.96 | 115.3605 | 0.9618544 | 1000.1 | 1043.144 | 0.9587363
7A06170 | 低合金 | HRB400B | 1651 | 0.0006 |  | 0.00038 |  | 0.001 | 72800 | 0.0023 | 0.0139 | 0.0003 | 0.00032 | 0.004 | 0.476 | 0.0025 | 0.008 | 0.015 | NULL | 0.035 | 0.0039 | 0.0017 | 0.003 | 0 | NULL | NULL | NULL | 45 | 0 | 0 | 0 | 0 | 0 | 0 | 50 | 0 | 0 | 0 | 0 | 68 | 0 | 1573 | 88 | 0 | 123.76 | 118.608 | 1.043437 | 1011.92 | 1044.472 | 0.968834
7A06169 | 低合金 | HRB400B | 1683 | 0.00068 |  | 0.00038 |  | 0.002 | 73200 | 0.0023 | 0.0138 | 0.00029 | 0.00025 | 0.0039 | 0.474 | 0.0023 | 0.007 | 0.013 | NULL | 0.035 | 0.004 | 0.0018 | 0.0036 | 0 | NULL | NULL | NULL | 46 | 0 | 0 | 0 | 0 | 0 | 0 | 50 | 0 | 0 | 0 | 0 | 68 | 0 | 1536 | 132 | 0 | 118.584 | 131.179 | 0.9039862 | 1010.16 | 1019.904 | 0.9904462
7A06168 | 低合金 | HRB400B | 1693 | 0.00097 |  | 0.00025 |  | 0.002 | 71600 | 0.0024 | 0.0138 | 0.00028 | 0.00025 | 0.004 | 0.483 | 0.002 | 0.007 | 0.013 | NULL | 0.036 | 0.004 | 0.0018 | 0.0025 | 0 | NULL | NULL | NULL | 46 | 0 | 0 | 0 | 0 | 0 | 0 | 25 | 0 | 0 | 0 | 0 | 51 | 0 | 1578 | 132 | 0 | 102.388 | 115.4795 | 0.8866336 | 988.08 | 1047.792 | 0.9430116
7A06167 | 低合金 | HRB400B | 1696 | 0.00044 |  | 0.00028 |  | 0.001 | 74400 | 0.0023 | 0.0138 | 0.00029 | 0.0003 | 0.0039 | 0.473 | 0.0019 | 0.009 | 0.017 | NULL | 0.037 | 0.0039 | 0.0017 | 0.0023 | 0 | NULL | NULL | NULL | 46 | 0 | 0 | 0 | 0 | 0 | 0 | 100 | 0 | 0 | 0 | 0 | 85 | 0 | 1574 | 132 | 0 | 138.384 | 148.332 | 0.9329342 | 1026.72 | 1045.136 | 0.9823793
7A06166 | 低合金 | HRB400B | 1693 | 0.00079 |  | 0.0003 |  | 0.002 | 73500 | 0.0024 | 0.0129 | 0.00026 | 0.00021 | 0.0035 | 0.465 | 0.0012 | 0.005 | 0.009 | NULL | 0.035 | 0.0038 | 0.0015 | 0.0005 | 0 | NULL | NULL | NULL | 6 | 0 | 0 | 0 | 0 | 40 | 25 | 0 | 0 | 0 | 0 | 0 | 51 | 0 | 1430 | 88 | 0 | 118.335 | 99.794 | 1.185793 | 948.15 | 949.52 | 0.9985572
7A06165 | 低合金 | HRB400B | 1689 | 0.00105 |  | 0.00028 |  | 0.002 | 70500 | 0.0024 | 0.0129 | 0.00029 | 0.00022 | 0.0034 | 0.466 | 0.0015 | 0.005 | 0.009 | NULL | 0.034 | 0.004 | 0.0018 | 0.0015 | 0 | NULL | NULL | NULL | 7 | 0 | 0 | 0 | 0 | 40 | 0 | 0 | 0 | 0 | 0 | 0 | 51 | 0 | 1470 | 88 | 20 | 95.175 | 104.9878 | 0.9065335 | 909.45 | 976.08 | 0.9317372
7A06164 | 低合金 | HRB400B | 1672 | 0.00067 |  | 0.00027 |  | 0.002 | 73750 | 0.0024 | 0.0129 | 0.00029 | 0.00023 | 0.0035 | 0.467 | 0.0018 | 0.005 | 0.009 | NULL | 0.034 | 0.0039 | 0.0017 | 0.0014 | 0 | NULL | NULL | NULL | 6 | 0 | 0 | 0 | 0 | 40 | 25 | 0 | 0 | 0 | 0 | 0 | 51 | 0 | 1499 | 88 | 0 | 127.5875 | 100.967 | 1.263655 | 951.375 | 995.336 | 0.955833
7A06163 | 低合金 | HRB400B | 1656 | 0.00084 |  | 0.00031 |  | 0.002 | 75000 | 0.0023 | 0.0126 | 0.00027 | 0.00015 | 0.0032 | 0.451 | 0.0014 | 0.005 | 0.009 | NULL | 0.034 | 0.0036 | 0.0014 | 0.002 | 0 | NULL | NULL | NULL | 6 | 0 | 0 | 0 | 0 | 40 | 0 | 0 | 0 | 0 | 0 | 0 | 68 | 0 | 1450 | 88 | 20 | 109.5 | 120.9678 | 0.9051992 | 945 | 962.8 | 0.9815123
7A06162 | 低合金 | HRB400B | 1668 | 0.00081 |  | 0.00028 |  | 0.002 | 73000 | 0.0023 | 0.0129 | 0.00026 | 0.00018 | 0.0033 | 0.458 | 0.0018 | 0.008 | 0.015 | NULL | 0.035 | 0.0039 | 0.0017 | 0.0019 | 0 | NULL | NULL | NULL | 6 | 0 | 0 | 0 | 0 | 40 | 0 | 0 | 0 | 0 | 0 | 0 | 68 | 0 | 1458 | 88 | 20 | 108.77 | 121.1038 | 0.8981548 | 941.7 | 968.112 | 0.972718
7A06161 | 低合金 | HRB400B | 1667 | 0.00056 |  | 0.00026 |  | 0.002 | 70950 | 0.0024 | 0.0133 | 0.00025 | 0.00033 | 0.0039 | 0.476 | 0.0027 | 0.01 | 0.015 | NULL | 0.035 | 0.0086 | 0.0062 | 0.002 | 0 | NULL | NULL | NULL | 7 | 0 | 0 | 0 | 0 | 40 | 50 | 0 | 0 | 0 | 0 | 0 | 90 | 0 | 1500 | 132 | 0 | 130.548 | 151.624 | 0.8609983 | 943.635 | 996 | 0.9474247
7A06160 | 低合金 | HRB400B | 1661 | 0.00048 |  | 0.00033 |  | 0.002 | 72850 | 0.0024 | 0.0133 | 0.00032 | 0.00028 | 0.0036 | 0.476 | 0.0028 | 0.012 | 0.015 | NULL | 0.035 | 0.0038 | 0.0016 | 0.0015 | 0 | NULL | NULL | NULL | 7 | 0 | 0 | 0 | 0 | 40 | 50 | 0 | 0 | 0 | 0 | 0 | 78 | 0 | 1450 | 132 | 0 | 139.872 | 139.254 | 1.004438 | 968.905 | 962.8 | 1.006341
7A06159 | 低合金 | HRB400B | 1676 | 0.00039 |  | 0.00025 |  | 0.002 | 69450 | 0.0023 | 0.0137 | 0.00027 | 0.0003 | 0.0036 | 0.473 | 0.0026 | 0.009 | 0.013 | NULL | 0.033 | 0.004 | 0.0017 | 0.0015 | 0 | NULL | NULL | NULL | 7 | 0 | 0 | 0 | 0 | 40 | 50 | 0 | 0 | 0 | 0 | 0 | 85 | 0 | 1450 | 132 | 0 | 132.6495 | 145.974 | 0.90872 | 951.465 | 962.8 | 0.988227
7A06158 | 低合金 | HRB400B | 1679 | 0.00036 |  | 0.00023 |  | 0.002 | 72900 | 0.0023 | 0.0135 | 0.00025 | 0.00032 | 0.0035 | 0.468 | 0.0021 | 0.006 | 0.014 | NULL | 0.036 | 0.0039 | 0.0017 | 0.001 | 0 | NULL | NULL | NULL | 7 | 0 | 0 | 0 | 0 | 40 | 50 | 0 | 0 | 0 | 0 | 0 | 85 | 0 | 1450 | 132 | 0 | 141.426 | 145.974 | 0.9688438 | 984.15 | 962.8 | 1.022175
7A06157 | 低合金 | HRB400B | 1672 | 0.00062 |  | 0.00023 |  | 0.002 | 71850 | 0.0023 | 0.0137 | 0.00024 | 0.00036 | 0.0035 | 0.473 | 0.0027 | 0.007 | 0.016 | NULL | 0.036 | 0.0045 | 0.0023 | 0.0024 | 0 | NULL | NULL | NULL | 5 | 0 | 0 | 0 | 0 | 40 | 25 | 0 | 0 | 0 | 0 | 0 | 65 | 0 | 1400 | 132 | 0 | 120.708 | 125.924 | 0.9585782 | 984.345 | 929.6 | 1.058891
7A06156 | 低合金 | HRB400B | 1663 | 0.00067 |  | 0.00023 |  | 0.002 | 68300 | 0.0023 | 0.0135 | 0.00025 | 0.00039 | 0.0038 | 0.459 | 0.0025 | 0.008 | 0.014 | NULL | 0.035 | 0.0038 | 0.0016 | 0.0021 | 0 | NULL | NULL | NULL | 8 | 0 | 0 | 0 | 0 | 40 | 25 | 0 | 0 | 0 | 0 | 0 | 68 | 0 | 1530 | 132 | 0 | 111.329 | 131.014 | 0.8497489 | 922.05 | 1015.92 | 0.907601
7A06155 | 低合金 | HRB400B | 1667 | 0.00061 |  | 0.00024 |  | 0.002 | 74500 | 0.0023 | 0.0127 | 0.0003 | 0.00032 | 0.0037 | 0.455 | 0.0024 | 0.007 | 0.012 | NULL | 0.035 | 0.004 | 0.0018 | 0.0013 | 0 | NULL | NULL | NULL | 7 | 0 | 0 | 0 | 0 | 40 | 25 | 0 | 0 | 0 | 0 | 0 | 68 | 0 | 1450 | 132 | 0 | 125.905 | 129.654 | 0.9710846 | 946.15 | 962.8 | 0.9827067
7A06154 | 低合金 | HRB400B | 1688 | 0.00031 |  | 0.00032 |  | 0.002 | 73450 | 0.0023 | 0.0135 | 0.00031 | 0.00034 | 0.0034 | 0.468 | 0.0022 | 0.009 | 0.014 | NULL | 0.035 | 0.0039 | 0.0017 | 0.0022 | 0 | NULL | NULL | NULL | 43 | 0 | 0 | 0 | 0 | 0 | 75 | 0 | 0 | 0 | 0 | 0 | 90 | 0 | 1450 | 132 | 0 | 146.1655 | 150.65 | 0.9702323 | 991.575 | 962.8 | 1.029887
7A06153 | 低合金 | HRB400B | 1673 | 0.00055 |  | 0.00029 |  | 0.002 | 71000 | 0.0023 | 0.0136 | 0.00029 | 0.00031 | 0.0038 | 0.471 | 0.0027 | 0.007 | 0.016 | NULL | 0.036 | 0.0039 | 0.0017 | 0.0025 | 0 | NULL | NULL | NULL | 7 | 0 | 0 | 0 | 0 | 40 | 50 | 0 | 0 | 0 | 0 | 0 | 72 | 0 | 1450 | 132 | 0 | 124.25 | 133.494 | 0.9307534 | 965.6 | 962.8 | 1.002908
7A06152 | 低合金 | HRB400B | 1680 | 0.00051 |  | 0.00021 |  | 0.002 | 72450 | 0.0024 | 0.0131 | 0.00024 | 0.00025 | 0.0035 | 0.472 | 0.0024 | 0.007 | 0.011 | NULL | 0.035 | 0.0037 | 0.0015 | 0.0028 | 0 | NULL | NULL | NULL | 7 | 0 | 0 | 0 | 0 | 40 | 50 | 0 | 0 | 0 | 0 | 0 | 68 | 0 | 1450 | 132 | 0 | 136.9305 | 129.654 | 1.056122 | 949.095 | 962.8 | 0.9857655
7A06151 | 低合金 | HRB400B | 1679 | 0.00031 |  | 0.00024 |  | 0.002 | 70300 | 0.0024 | 0.0129 | 0.00026 | 0.00026 | 0.0035 | 0.468 | 0.002 | 0.009 | 0.013 | NULL | 0.035 | 0.0038 | 0.0016 | 0.002 | 0 | NULL | NULL | NULL | 7 | 0 | 0 | 0 | 0 | 40 | 50 | 0 | 0 | 0 | 0 | 0 | 85 | 0 | 1450 | 132 | 0 | 146.927 | 145.974 | 1.006529 | 906.87 | 962.8 | 0.941909
7A06150 | 低合金 | HRB400B | 1672 | 0.00047 |  | 0.00025 |  | 0.002 | 68350 | 0.0024 | 0.0135 | 0.00027 | 0.00028 | 0.0036 | 0.479 | 0.0024 | 0.009 | 0.015 | NULL | 0.035 | 0.0037 | 0.0015 | 0.0016 | 0 | NULL | NULL | NULL | 5 | 0 | 0 | 0 | 0 | 40 | 50 | 0 | 0 | 0 | 0 | 0 | 85 | 0 | 1450 | 132 | 0 | 131.9155 | 145.974 | 0.9036918 | 922.725 | 962.8 | 0.9583766
7A06149 | 低合金 | HRB400B | 0 | 0.00036 |  | 0.00029 |  | 0.002 | 70650 | 0.0024 | 0.0129 | 0.00032 | 0.00029 | 0.0034 | 0.469 | 0.0025 | 0.007 | 0.016 | NULL | 0.035 | 0.0038 | 0.0016 | 0.0033 | 0.001 | NULL | NULL | NULL | 7 | 0 | 0 | 0 | 0 | 40 | 50 | 0 | 0 | 0 | 0 | 0 | 85 | 0 | 1450 | 132 | 0 | 144.126 | 145.974 | 0.9873402 | 911.385 | 962.8 | 0.9465985
7A06148 | 低合金 | HRB400B | 1803 | 0.00024 |  | 0.00021 |  | 0.001 | 71900 | 0.0024 | 0.0133 | 0.00026 | 0.00023 | 0.0035 | 0.475 | 0.0015 | 0.009 | 0.015 | NULL | 0.036 | 0.0039 | 0.0016 | 0.0028 | 0 | NULL | NULL | NULL | 45 | 0 | 0 | 0 | 0 | 0 | 75 | 0 | 0 | 0 | 0 | 0 | 92 | 0 | 1500 | 132 | 0 | 155.304 | 153.42 | 1.01228 | 956.27 | 996 | 0.9601104
7A06147 | 低合金 | HRB400B | 1669 | 0.00019 |  | 0.00027 |  | 0.001 | 69400 | 0.0023 | 0.0128 | 0.0003 | 0.00017 | 0.0033 | 0.455 | 0.0014 | 0.006 | 0.013 | NULL | 0.034 | 0.004 | 0.0017 | 0.0023 | 0 | NULL | NULL | NULL | 5 | 0 | 0 | 0 | 0 | 40 | 50 | 0 | 0 | 0 | 0 | 0 | 92 | 0 | 1420 | 132 | 0 | 146.434 | 152.184 | 0.9622168 | 888.32 | 942.88 | 0.9421347
7A06146 | 低合金 | HRB400B | 1689 | 0.00071 |  | 0.00025 |  | 0.002 | 68850 | 0.0023 | 0.0128 | 0.00028 | 0.00032 | 0.0035 | 0.457 | 0.0024 | 0.008 | 0.014 | NULL | 0.033 | 0.004 | 0.0018 | 0.0027 | 0 | NULL | NULL | NULL | 7 | 0 | 0 | 0 | 0 | 41 | 25 | 0 | 0 | 200 | 0 | 0 | 68 | 0 | 1320 | 132 | 0 | 109.4715 | 130.8471 | 0.8366368 | 881.28 | 1009.28 | 0.8731769
7A06145 | 低合金 | HRB400B | 0 | 0.00074 |  | 0.00017 |  | 0.002 | 76600 | 0.0023 | 0.013 | 0.00026 | 0.00033 | 0.0035 | 0.46 | 0.0022 | 0.006 | 0.012 | NULL | 0.034 | 0.0036 | 0.0014 | 0.0022 | 0 | NULL | NULL | NULL | 5 | 0 | 0 | 0 | 0 | 35 | 25 | 0 | 0 | 200 | 0 | 0 | 54 | 0 | 1130 | 132 | 0 | 119.496 | 114.1585 | 1.046755 | 995.8 | 883.12 | 1.127593
7A06144 | 低合金 | HRB400B | 1629 | 0.00046 |  | 0.00026 |  | 0.002 | 65650 | 0.0024 | 0.0129 | 0.00027 | 0.00027 | 0.0036 | 0.468 | 0.0021 | 0.007 | 0.014 | NULL | 0.032 | 0.0038 | 0.0016 | 0.0022 | 0 | NULL | NULL | NULL | 7 | 0 | 0 | 40 | 0 | 0 | 25 | 0 | 0 | 200 | 0 | 0 | 85 | 0 | 1350 | 132 | 0 | 127.361 | 147.674 | 0.862447 | 846.885 | 1029.2 | 0.8228576
7A06143 | 低合金 | HRB400B | 1610 | 0.00038 |  | 0.00034 |  | 0.001 | 74400 | 0.0023 | 0.0129 | 0.00034 | 0.00023 | 0.0036 | 0.456 | 0.0014 | 0.006 | 0.011 | NULL | 0.034 | 0.0037 | 0.0015 | 0.0025 | 0 | NULL | NULL | NULL | 6 | 0 | 0 | 0 | 0 | 40 | 50 | 0 | 0 | 200 | 0 | 0 | 85 | 0 | 1320 | 132 | 0 | 142.848 | 147.164 | 0.9706722 | 959.76 | 1009.28 | 0.9509353
7A06142 | 低合金 | HRB400B | 1689 | 0.00027 |  | 0.00032 |  | 0.002 | 72450 | 0.0024 | 0.0129 | 0.00031 | 0.00026 | 0.0036 | 0.467 | 0.0017 | 0.005 | 0.01 | NULL | 0.034 | 0.0037 | 0.0015 | 0.0016 | 0 | NULL | NULL | NULL | 15 | 0 | 0 | 0 | 0 | 33 | 50 | 0 | 0 | 200 | 0 | 0 | 85 | 0 | 1280 | 132 | 0 | 154.3185 | 146.4623 | 1.05364 | 934.605 | 982.72 | 0.951039
7A06141 | 低合金 | HRB400B | 1652 | 0.00065 |  | 0.00034 |  | 0.002 | 71350 | 0.0023 | 0.0129 | 0.00031 | 0.00024 | 0.0035 | 0.459 | 0.0022 | 0.009 | 0.018 | NULL | 0.035 | 0.004 | 0.0018 | 0.0024 | 0 | NULL | NULL | NULL | 16 | 0 | 0 | 0 | 0 | 33 | 25 | 0 | 0 | 200 | 0 | 0 | 68 | 0 | 1300 | 132 | 0 | 117.7275 | 130.4823 | 0.9022488 | 920.415 | 996 | 0.9241114
7A06140 | 低合金 | HRB400B | 1659 | 0.00066 |  | 0.00036 |  | 0.002 | 73500 | 0.0024 | 0.0129 | 0.00037 | 0.00024 | 0.0038 | 0.468 | 0.0022 | 0.006 | 0.013 | NULL | 0.035 | 0.0121 | 0.0095 | 0.0029 | 0 | NULL | NULL | NULL | 15 | 0 | 0 | 0 | 0 | 31 | 25 | 0 | 0 | 200 | 0 | 0 | 68 | 0 | 1220 | 132 | 0 | 127.89 | 129.1161 | 0.9905039 | 948.15 | 942.88 | 1.005589
7A06139 | 低合金 | HRB400B | 1689 | 0.00078 |  | 0.00033 |  | 0.002 | 69450 | 0.0023 | 0.0127 | 0.00032 | 0.00025 | 0.0037 | 0.454 | 0.0018 | 0.007 | 0.013 | NULL | 0.034 | 0.0151 | 0.0125 | 0.0022 | 0 | NULL | NULL | NULL | 15 | 0 | 0 | 0 | 0 | 30 | 25 | 0 | 0 | 200 | 0 | 0 | 54 | 0 | 1180 | 132 | 0 | 105.564 | 114.993 | 0.9180037 | 882.015 | 916.32 | 0.9625622
7A06138 | 低合金 | HRB400B | 1656 | 0.00061 |  | 0.0003 |  | 0.002 | 70650 | 0.0023 | 0.0129 | 0.00029 | 0.00017 | 0.0036 | 0.457 | 0.0015 | 0.007 | 0.016 | NULL | 0.034 | 0.0039 | 0.0017 | 0.0018 | 0 | NULL | NULL | NULL | 14 | 0 | 0 | 0 | 0 | 30 | 25 | 0 | 0 | 200 | 0 | 0 | 68 | 0 | 1160 | 132 | 0 | 119.3985 | 128.093 | 0.9321235 | 911.385 | 903.04 | 1.009241
7A06137 | 低合金 | HRB400B | 1653 | 0.00083 |  | 0.00035 |  | 0.002 | 66700 | 0.0022 | 0.0132 | 0.00034 | 0.00027 | 0.0038 | 0.453 | 0.0022 | 0.006 | 0.013 | NULL | 0.034 | 0.004 | 0.0018 | 0.0021 | 0 | NULL | NULL | NULL | 16 | 0 | 0 | 0 | 0 | 34 | 25 | 0 | 0 | 200 | 0 | 0 | 54 | 0 | 1370 | 132 | 0 | 91.379 | 118.2354 | 0.7728565 | 880.44 | 1042.48 | 0.844563
7A06136 | 低合金 | HRB400B | 1664 | 0.00022 |  | 0.00033 |  | 0.002 | 76950 | 0.0024 | 0.0134 | 0.00033 | 0.00019 | 0.0035 | 0.475 | 0.0012 | 0.008 | 0.014 | NULL | 0.036 | 0.004 | 0.0017 | 0.0022 | 0 | NULL | NULL | NULL | 15 | 0 | 0 | 0 | 0 | 30 | 50 | 0 | 0 | 200 | 0 | 0 | 85 | 0 | 1310 | 132 | 0 | 167.751 | 146.963 | 1.141451 | 1031.13 | 1002.64 | 1.028415
7A06135 | 低合金 | HRB400B | 1688 | 0.00079 |  | 0.00025 |  | 0.002 | 66450 | 0.0023 | 0.0128 | 0.00026 | 0.00022 | 0.0035 | 0.456 | 0.0016 | 0.006 | 0.013 | NULL | 0.036 | 0.004 | 0.0018 | 0.0025 | 0 | NULL | NULL | NULL | 15 | 0 | 0 | 0 | 0 | 31 | 25 | 0 | 0 | 200 | 0 | 0 | 54 | 0 | 1220 | 132 | 0 | 100.3395 | 115.6761 | 0.8674177 | 850.56 | 942.88 | 0.9020872
7A06134 | 低合金 | HRB400B | 1669 | 0.00067 |  | 0.00028 |  | 0.002 | 70400 | 0.0023 | 0.0128 | 0.00027 | 0.00022 | 0.0037 | 0.457 | 0.0021 | 0.005 | 0.012 | NULL | 0.035 | 0.0039 | 0.0017 | 0.0027 | 0 | NULL | NULL | NULL | 15 | 0 | 0 | 0 | 0 | 31 | 25 | 0 | 0 | 200 | 0 | 0 | 68 | 0 | 1240 | 132 | 0 | 114.752 | 129.4561 | 0.8864163 | 901.12 | 956.16 | 0.9424364
7A06133 | 低合金 | HRB400B | 1688 | 0.00065 |  | 0.00028 |  | 0.002 | 70750 | 0.0023 | 0.0128 | 0.00027 | 0.00027 | 0.0035 | 0.457 | 0.0025 | 0.005 | 0.017 | NULL | 0.035 | 0.0348 | 0.0319 | 0.0019 | 0 | NULL | NULL | NULL | 16 | 0 | 0 | 0 | 0 | 33 | 25 | 0 | 0 | 200 | 0 | 0 | 68 | 0 | 1320 | 132 | 0 | 116.7375 | 130.8223 | 0.8923364 | 905.6 | 1009.28 | 0.8972733
7A06132 | 低合金 | HRB400B | 1675 | 0.0007 |  | 0.0003 |  | 0.002 | 75200 | 0.0023 | 0.0131 | 0.00027 | 0.00029 | 0.0037 | 0.462 | 0.0024 | 0.007 | 0.015 | NULL | 0.034 | 0.0038 | 0.0016 | 0.0021 | 0 | NULL | NULL | NULL | 16 | 0 | 0 | 0 | 0 | 33 | 25 | 0 | 0 | 200 | 0 | 0 | 68 | 0 | 1320 | 132 | 0 | 120.32 | 130.8223 | 0.9197209 | 985.12 | 1009.28 | 0.9760621
7A06131 | 低合金 | HRB400B | 1694 | 0.00025 |  | 0.00025 |  | 0.002 | 74400 | 0.0024 | 0.0136 | 0.00027 | 0.0003 | 0.0038 | 0.479 | 0.0021 | 0.007 | 0.015 | NULL | 0.033 | 0.0039 | 0.0017 | 0.0022 | 0 | NULL | NULL | NULL | 15 | 0 | 0 | 0 | 0 | 0 | 50 | 0 | 0 | 200 | 0 | 0 | 0 | 0 | 1320 | 132 | 0 | 159.96 | 65.44 | 2.444377 | 1011.84 | 1009.28 | 1.002536
7A06130 | 低合金 | HRB400B | 1653 | 0.00047 |  | 0.00033 |  | 0.002 | 69650 | 0.0023 | 0.0128 | 0.00034 | 0.00018 | 0.0035 | 0.455 | 0.0018 | 0.007 | 0.017 | NULL | 0.033 | 0.0038 | 0.0016 | 0.0027 | 0 | NULL | NULL | NULL | 15 | 0 | 0 | 0 | 0 | 30 | 50 | 0 | 0 | 200 | 0 | 0 | 80 | 0 | 1260 | 132 | 0 | 127.4595 | 141.313 | 0.9019658 | 891.52 | 969.44 | 0.9196237
7A06129 | 低合金 | HRB400B | 1651 | 0.00059 |  | 0.00031 |  | 0.002 | 70500 | 0.0023 | 0.0134 | 0.00032 | 0.00023 | 0.0036 | 0.468 | 0.0027 | 0.009 | 0.017 | NULL | 0.036 | 0.0037 | 0.0015 | 0.002 | 0 | NULL | NULL | NULL | 15 | 0 | 0 | 0 | 0 | 30 | 50 | 0 | 0 | 200 | 0 | 0 | 60 | 0 | 1180 | 132 | 0 | 120.555 | 120.753 | 0.9983603 | 944.7 | 916.32 | 1.030972
7A06128 | 低合金 | HRB400B | 1666 | 0.00041 |  | 0.00035 |  | 0.002 | 66350 | 0.0024 | 0.0133 | 0.00034 | 0.00022 | 0.0037 | 0.472 | 0.0017 | 0.005 | 0.013 | NULL | 0.032 | 0.0042 | 0.002 | 0.0021 | 0 | NULL | NULL | NULL | 16 | 0 | 0 | 0 | 0 | 31 | 50 | 0 | 0 | 200 | 0 | 0 | 95 | 0 | 1380 | 132 | 0 | 132.0365 | 157.7561 | 0.8369661 | 882.455 | 1049.12 | 0.8411383
7A06127 | 低合金 | HRB400B | 1669 | 0.00021 |  | 0.00024 |  | 0.002 | 74500 | 0.0023 | 0.0129 | 0.00031 | 0.00019 | 0.0035 | 0.457 | 0.0017 | 0.007 | 0.015 | NULL | 0.032 | 0.0039 | 0.0017 | 0.0027 | 0 | NULL | NULL | NULL | 15 | 0 | 0 | 0 | 0 | 31 | 50 | 0 | 0 | 200 | 0 | 0 | 93 | 0 | 1340 | 132 | 0 | 155.705 | 155.1561 | 1.003538 | 961.05 | 1022.56 | 0.9398471
7A06126 | 低合金 | HRB400B | 1675 | 0.00049 |  | 0.00019 |  | 0.001 | 71100 | 0.0023 | 0.0129 | 0.00024 | 0.00024 | 0.0035 | 0.457 | 0.002 | 0.006 | 0.015 | NULL | 0.031 | 0.0059 | 0.0036 | 0.0035 | 0 | NULL | NULL | NULL | 15 | 0 | 0 | 0 | 0 | 30 | 50 | 0 | 0 | 200 | 0 | 0 | 80 | 0 | 1260 | 132 | 0 | 128.691 | 141.313 | 0.9106805 | 917.19 | 969.44 | 0.9461029
7A06125 | 低合金 | HRB400B | 1647 | 0.00044 |  | 0.00027 |  | 0.001 | 70800 | 0.0023 | 0.0127 | 0.00029 | 0.00034 | 0.0035 | 0.453 | 0.0022 | 0.006 | 0.013 | NULL | 0.03 | 0.0038 | 0.0016 | 0.0024 | 0 | NULL | NULL | NULL | 16 | 0 | 0 | 0 | 0 | 31 | 0 | 0 | 0 | 200 | 0 | 0 | 95 | 0 | 1420 | 132 | 0 | 131.688 | 158.4361 | 0.8311742 | 899.16 | 1075.68 | 0.8358992
7A06124 | 低合金 | HRB400B | 0 | 0.00068 |  | 0.00032 |  | 0.002 | 78450 | 0.0023 | 0.0134 | 0.00028 | 0.0002 | 0.0037 | 0.465 | 0.0015 | 0.007 | 0.015 | NULL | 0.03 | 0.0042 | 0.002 | 0.0026 | 0 | NULL | NULL | NULL | 15 | 0 | 0 | 0 | 0 | 31 | 25 | 0 | 0 | 200 | 0 | 0 | 0 | 0 | 1480 | 132 | 0 | 127.089 | 68.2561 | 1.861943 | 1051.23 | 1115.52 | 0.9423677
7A06123 | 低合金 | HRB400B | 1667 | 0.00047 |  | 0.00025 |  | 0.002 | 76050 | 0.0023 | 0.0129 | 0.00028 | 0.00035 | 0.0036 | 0.457 | 0.0021 | 0.008 | 0.014 | NULL | 0.031 | 0.004 | 0.0017 | 0.002 | 0 | NULL | NULL | NULL | 14 | 0 | 0 | 0 | 0 | 30 | 25 | 0 | 0 | 200 | 0 | 0 | 80 | 0 | 1250 | 132 | 0 | 139.1715 | 141.143 | 0.9860319 | 981.045 | 962.8 | 1.01895
7A06122 | 低合金 | HRB400B | 1677 | 0.00053 |  | 0.0003 |  | 0.002 | 72300 | 0.0024 | 0.0129 | 0.00031 | 0.00035 | 0.0038 | 0.468 | 0.0022 | 0.007 | 0.012 | NULL | 0.031 | 0.0043 | 0.0021 | 0.0017 | 0 | NULL | NULL | NULL | 14 | 0 | 0 | 0 | 0 | 30 | 50 | 0 | 0 | 200 | 0 | 0 | 85 | 0 | 1280 | 132 | 0 | 135.201 | 146.453 | 0.9231699 | 932.67 | 982.72 | 0.9490699
7A06121 | 低合金 | HRB400B | 1656 | 0.00033 |  | 0.00029 |  | 0.002 | 71600 | 0.0024 | 0.0134 | 0.00031 | 0.00035 | 0.0036 | 0.478 | 0.0025 | 0.007 | 0.015 | NULL | 0.033 | 0.0059 | 0.0036 | 0.0027 | 0 | NULL | NULL | NULL | 14 | 0 | 0 | 0 | 0 | 30 | 50 | 0 | 0 | 200 | 0 | 0 | 102 | 0 | 1280 | 132 | 0 | 148.212 | 162.773 | 0.9105441 | 959.44 | 982.72 | 0.9763106
7A06120 | 低合金 | HRB400B | 1658 | 0.00052 |  | 0.00032 |  | 0.002 | 70700 | 0.0024 | 0.0132 | 0.00031 | 0.00023 | 0.0037 | 0.472 | 0.0021 | 0.007 | 0.013 | NULL | 0.032 | 0.004 | 0.0018 | 0.0029 | 0 | NULL | NULL | NULL | 14 | 0 | 0 | 0 | 0 | 30 | 50 | 0 | 0 | 200 | 0 | 0 | 85 | 0 | 1250 | 132 | 0 | 132.916 | 145.943 | 0.9107391 | 933.24 | 962.8 | 0.9692979
7A06119 | 低合金 | HRB400B | 1662 | 0.00051 |  | 0.00033 |  | 0.002 | 69800 | 0.0024 | 0.0132 | 0.00029 | 0.00019 | 0.0037 | 0.472 | 0.0021 | 0.006 | 0.013 | NULL | 0.031 | 0.0042 | 0.002 | 0.0023 | 0 | NULL | NULL | NULL | 15 | 0 | 0 | 0 | 0 | 30 | 50 | 0 | 0 | 200 | 0 | 0 | 85 | 0 | 1310 | 132 | 0 | 131.922 | 146.963 | 0.8976545 | 921.36 | 1002.64 | 0.918934
7A06118 | 低合金 | HRB400B | 1625 | 0.00041 |  | 0.00034 |  | 0.002 | 74600 | 0.0024 | 0.0131 | 0.00033 | 0.00023 | 0.0036 | 0.471 | 0.0022 | 0.008 | 0.013 | NULL | 0.032 | 0.0045 | 0.0023 | 0.0023 | 0 | NULL | NULL | NULL | 17 | 0 | 0 | 0 | 0 | 30 | 50 | 0 | 0 | 200 | 0 | 0 | 95 | 0 | 1400 | 132 | 0 | 148.454 | 158.093 | 0.9390296 | 977.26 | 1062.4 | 0.9198607
7A06117 | 低合金 | HRB400B | 1667 | 0.00044 |  | 0.00033 |  | 0.002 | 76850 | 0.0024 | 0.013 | 0.00032 | 0.00017 | 0.0034 | 0.468 | 0.0018 | 0.005 | 0.014 | NULL | 0.031 | 0.0051 | 0.0028 | 0.0022 | 0 | NULL | NULL | NULL | 15 | 0 | 0 | 0 | 0 | 30 | 50 | 0 | 0 | 200 | 0 | 0 | 95 | 0 | 1310 | 88 | 0 | 150.626 | 143.363 | 1.050662 | 999.05 | 1002.64 | 0.9964195
7A06116 | 低合金 | HRB400B | 1661 | 0.00013 |  | 0.00026 |  | 0.002 | 73900 | 0.0023 | 0.0129 | 0.00029 | 0.00021 | 0.0034 | 0.457 | 0.0018 | 0.007 | 0.013 | NULL | 0.033 | 0.0039 | 0.0016 | 0.0014 | 0 | NULL | NULL | NULL | 14 | 0 | 0 | 0 | 0 | 30 | 50 | 0 | 0 | 200 | 0 | 0 | 102 | 0 | 1260 | 88 | 0 | 160.363 | 149.233 | 1.074581 | 953.31 | 969.44 | 0.9833615
7A06115 | 低合金 | HRB400B | 1658 | 0.00089 |  | 0.00021 |  | 0.002 | 69550 | 0.0023 | 0.0129 | 0.00026 | 0.00014 | 0.0035 | 0.455 | 0.0012 | 0.008 | 0.013 | NULL | 0.03 | 0.0039 | 0.0017 | 0.0016 | 0 | NULL | NULL | NULL | 14 | 0 | 0 | 0 | 0 | 32 | 0 | 0 | 0 | 300 | 0 | 0 | 68 | 0 | 1247 | 88 | 20 | 98.0655 | 122.592 | 0.7999336 | 897.195 | 1027.208 | 0.8734307
7A06114 | 低合金 | HRB400B | 1692 | 0.00066 |  | 0.00023 |  | 0.002 | 74800 | 0.0022 | 0.0133 | 0.00024 | 0.0002 | 0.0037 | 0.453 | 0.0015 | 0.007 | 0.012 | NULL | 0.032 | 0.0038 | 0.0016 | 0.0024 | 0 | NULL | NULL | NULL | 15 | 0 | 0 | 0 | 0 | 30 | 25 | 0 | 0 | 300 | 0 | 0 | 85 | 0 | 1082 | 88 | 0 | 115.192 | 131.587 | 0.8754056 | 994.84 | 917.648 | 1.084119
7A06113 | 低合金 | HRB400B | 1653 | 0.0013 |  | 0.00025 |  | 0.002 | 69250 | 0.0022 | 0.0132 | 0.00028 | 0.00023 | 0.0036 | 0.452 | 0.0021 | 0.009 | 0.015 | NULL | 0.03 | 0.0039 | 0.0017 | 0.0019 | 0 | NULL | NULL | NULL | 16 | 0 | 0 | 0 | 0 | 32 | 0 | 0 | 0 | 300 | 0 | 0 | 34 | 0 | 1258 | 88 | 20 | 62.325 | 90.13905 | 0.6914318 | 914.1 | 1034.512 | 0.883605
7A06112 | 低合金 | HRB400B | 1693 | 0.0008 |  | 0.00025 |  | 0.002 | 74000 | 0.0023 | 0.0128 | 0.00027 | 0.00025 | 0.0035 | 0.456 | 0.0021 | 0.007 | 0.012 | NULL | 0.032 | 0.0039 | 0.0017 | 0.0017 | 0 | NULL | NULL | NULL | 15 | 0 | 0 | 0 | 0 | 30 | 0 | 0 | 0 | 300 | 0 | 0 | 68 | 0 | 1252 | 88 | 20 | 111 | 122.6708 | 0.9048605 | 947.2 | 1030.528 | 0.9191405
7A06111 | 低合金 | HRB400B | 1696 | 0.00077 |  | 0.00027 |  | 0.002 | 69000 | 0.0023 | 0.0128 | 0.00028 | 0.00024 | 0.0033 | 0.455 | 0.0018 | 0.005 | 0.011 | NULL | 0.032 | 0.006 | 0.0037 | 0.0017 | 0 | NULL | NULL | NULL | 15 | 0 | 0 | 0 | 0 | 30 | 0 | 0 | 0 | 300 | 0 | 0 | 51 | 0 | 1104 | 88 | 0 | 105.57 | 99.321 | 1.062917 | 883.2 | 932.256 | 0.9473793
7A06110 | 低合金 | HRB400B | 1653 | 0.00023 |  | 0.0003 |  | 0.002 | 70150 | 0.0023 | 0.013 | 0.00029 | 0.00041 | 0.0035 | 0.459 | 0.0021 | 0.009 | 0.013 | NULL | 0.031 | 0.0039 | 0.0016 | 0.0017 | 0 | NULL | NULL | NULL | 14 | 0 | 0 | 0 | 0 | 30 | 50 | 0 | 0 | 300 | 0 | 0 | 102 | 0 | 1179 | 88 | 0 | 145.2105 | 149.556 | 0.970944 | 911.95 | 982.056 | 0.928613
7A06109 | 低合金 | HRB400B | 1672 | 0.00047 |  | 0.00028 |  | 0.002 | 70650 | 0.0023 | 0.0137 | 0.00031 | 0.00036 | 0.0036 | 0.471 | 0.0022 | 0.005 | 0.013 | NULL | 0.033 | 0.0036 | 0.0014 | 0.002 | 0.001 | NULL | NULL | NULL | 15 | 0 | 0 | 0 | 0 | 32 | 0 | 0 | 0 | 300 | 0 | 0 | 0 | 0 | 1200 | 88 | 20 | 129.2895 | 56.51305 | 2.287781 | 967.905 | 996 | 0.9717922
7A06108 | 低合金 | HRB400B | 1659 | 0.00038 |  | 0.0003 |  | 0.002 | 71300 | 0.0023 | 0.0131 | 0.00028 | 0.00024 | 0.0035 | 0.459 | 0.0013 | 0.007 | 0.011 | NULL | 0.034 | 0.0035 | 0.0013 | 0.0021 | 0 | NULL | NULL | NULL | 46 | 0 | 0 | 0 | 0 | 0 | 75 | 0 | 0 | 0 | 0 | 0 | 102 | 0 | 1490 | 88 | 0 | 136.896 | 149.65 | 0.9147745 | 934.03 | 989.36 | 0.944075
7A06107 | 低合金 | HRB400B | 1645 | 0.00109 |  | 0.00025 |  | 0.002 | 69750 | 0.0023 | 0.0131 | 0.0003 | 0.00017 | 0.0037 | 0.459 | 0.0016 | 0.006 | 0.01 | NULL | 0.032 | 0.0039 | 0.0017 | 0.0023 | 0 | NULL | NULL | NULL | 7 | 0 | 0 | 0 | 0 | 40 | 0 | 0 | 0 | 300 | 0 | 0 | 51 | 0 | 1190 | 88 | 20 | 84.3975 | 105.3278 | 0.8012838 | 913.725 | 989.36 | 0.9235516
7A06106 | 低合金 | HRB400B | 1671 | 0.00068 |  | 0.00035 |  | 0.002 | 73300 | 0.0024 | 0.0126 | 0.00027 | 0.00016 | 0.0034 | 0.46 | 0.0014 | 0.005 | 0.009 | NULL | 0.031 | 0.0039 | 0.0017 | 0.0015 | 0 | NULL | NULL | NULL | 6 | 0 | 0 | 0 | 0 | 40 | 25 | 0 | 0 | 300 | 0 | 0 | 85 | 0 | 1169 | 88 | 0 | 126.076 | 133.097 | 0.947249 | 923.58 | 975.416 | 0.9468575
7A06105 | 低合金 | HRB400B | 1704 | 0.00097 |  | 0.00031 |  | 0.003 | 72350 | 0.0024 | 0.0128 | 0.00025 | 0.00026 | 0.0034 | 0.464 | 0.0016 | 0.004 | 0.009 | NULL | 0.034 | 0.0038 | 0.0016 | 0.0015 | 0 | NULL | NULL | NULL | 15 | 0 | 0 | 0 | 0 | 31 | 0 | 0 | 0 | 300 | 0 | 0 | 51 | 0 | 1140 | 88 | 20 | 103.4605 | 104.4499 | 0.9905271 | 926.08 | 956.16 | 0.9685408
7A06104 | 低合金 | HRB400B | 1653 | 0.00102 |  | 0.00023 |  | 0.002 | 71750 | 0.0024 | 0.0132 | 0.00028 | 0.00017 | 0.0037 | 0.471 | 0.0017 | 0.007 | 0.01 | NULL | 0.033 | 0.0038 | 0.0016 | 0.0013 | 0 | NULL | NULL | NULL | 15 | 0 | 0 | 0 | 0 | 31 | 0 | 0 | 0 | 300 | 0 | 0 | 51 | 0 | 1124 | 88 | 20 | 99.015 | 104.1779 | 0.9504411 | 947.1 | 945.536 | 1.001654
7A06103 | 低合金 | HRB400B | 1677 | 0.0008 |  | 0.00036 |  | 0.002 | 64700 | 0.0024 | 0.0125 | 0.0003 | 0.00021 | 0.0033 | 0.459 | 0.0015 | 0.005 | 0.01 | NULL | 0.031 | 0.0039 | 0.0017 | 0.0018 | 0 | NULL | NULL | NULL | 15 | 0 | 0 | 0 | 0 | 31 | 0 | 0 | 0 | 0 | 0 | 0 | 68 | 0 | 1117 | 88 | 20 | 103.52 | 115.2789 | 0.8979957 | 808.75 | 741.688 | 1.090418
7A06102 | 低合金 | HRB400B | 1664 | 0.00068 |  | 0.00027 |  | 0.002 | 76500 | 0.0024 | 0.0128 | 0.00029 | 0.00019 | 0.0034 | 0.466 | 0.0019 | 0.007 | 0.013 | NULL | 0.033 | 0.0067 | 0.0044 | 0.0029 | 0 | NULL | NULL | NULL | 15 | 0 | 0 | 0 | 0 | 32 | 25 | 0 | 0 | 300 | 0 | 0 | 68 | 0 | 1141 | 88 | 0 | 131.58 | 116.2762 | 1.131616 | 979.2 | 956.824 | 1.023386
7A06101 | 低合金 | HRB400B | 1708 | 0.0011 |  | 0.00025 |  | 0.002 | 73350 | 0.0023 | 0.0133 | 0.00032 | 0.00031 | 0.0035 | 0.463 | 0.0019 | 0.007 | 0.012 | NULL | 0.032 | 0.0038 | 0.0016 | 0.0018 | 0 | NULL | NULL | NULL | 15 | 0 | 0 | 0 | 0 | 32 | 0 | 0 | 0 | 0 | 0 | 0 | 34 | 0 | 1460 | 88 | 20 | 88.02 | 88.47305 | 0.9948793 | 975.555 | 969.44 | 1.006308
7A06100 | 低合金 | HRB400B | 1705 | 0.00082 |  | 0.0002 |  | 0.002 | 71450 | 0.0023 | 0.013 | 0.00022 | 0.00023 | 0.0039 | 0.459 | 0.002 | 0.006 | 0.011 | 0 | 0.035 | 0.0083 | 0.0051 | 0.0007 | 0.001 | NULL | NULL | NULL | 14 | 0 | 0 | 0 | 0 | 28 | 25 | 0 | 0 | 200 | 0 | 0 | 40 | 0 | 1100 | 132 | 0 | 105.746 | 100.1868 | 1.055488 | 928.85 | 863.2 | 1.076054
7A06099 | 低合金 | HRB400B | 1684 | 0.00076 |  | 0.00041 |  | 0.002 | 63450 | 0.0022 | 0.0133 | 0.00033 | 0.00033 | 0.0036 | 0.456 | 0.0024 | 0.009 | 0.012 | 0 | 0.034 | 0.2826 | 0.2205 | 0.0023 | 0.001 | NULL | NULL | NULL | 15 | 0 | 0 | 0 | 0 | 31 | 25 | 0 | 0 | 200 | 0 | 0 | 65 | 0 | 1260 | 132 | 0 | 91.368 | 126.9161 | 0.7199087 | 843.885 | 969.44 | 0.8704871
7A06098 | 低合金 | HRB400B | 1673 | 0.00078 |  | 0.00025 |  | 0.002 | 70750 | 0.0024 | 0.0136 | 0.00026 | 0.00022 | 0.004 | 0.481 | 0.0026 | 0.01 | 0.014 | 0 | 0.036 | 0.0062 | 0.0038 | 0.0012 | 0.001 | NULL | NULL | NULL | 45 | 0 | 0 | 0 | 0 | 0 | 25 | 0 | 0 | 200 | 0 | 0 | 68 | 0 | 1240 | 132 | 0 | 114.615 | 129.36 | 0.8860158 | 962.2 | 956.16 | 1.006317
7A06097 | 低合金 | HRB400B | 1648 | 0.00065 |  | 0.00027 |  | 0.002 | 68650 | 0.0024 | 0.0126 | 0.0003 | 0.00013 | 0.0036 | 0.463 | 0.002 | 0.008 | 0.013 | 0 | 0.035 | 0.0058 | 0.0036 | 0.0025 | 0.001 | NULL | NULL | NULL | 15 | 0 | 0 | 0 | 0 | 31 | 25 | 0 | 0 | 200 | 0 | 0 | 68 | 0 | 1230 | 132 | 0 | 120.1375 | 129.2861 | 0.9292376 | 864.99 | 949.52 | 0.9109761
7A06096 | 低合金 | HRB400B | 1662 | 0.00083 |  | 0.0003 |  | 0.002 | 71250 | 0.0024 | 0.0132 | 0.00029 | 0.00016 | 0.0038 | 0.473 | 0.002 | 0.008 | 0.016 | 0 | 0.034 | 0.0056 | 0.0035 | 0.0008 | 0.001 | NULL | NULL | NULL | 15 | 0 | 0 | 0 | 0 | 31 | 25 | 0 | 0 | 200 | 0 | 0 | 68 | 0 | 1250 | 132 | 0 | 111.8625 | 129.6261 | 0.8629628 | 940.5 | 962.8 | 0.9768384
7A06095 | 低合金 | HRB400B | 1684 | 0.00075 |  | 0.00025 |  | 0.003 | 70400 | 0.0023 | 0.013 | 0.00031 | 0.00019 | 0.0037 | 0.46 | 0.0021 | 0.01 | 0.016 | 0 | 0.036 | 0.0284 | 0.0251 | 0.0032 | 0.002 | NULL | NULL | NULL | 14 | 0 | 0 | 0 | 0 | 29 | 0 | 0 | 0 | 200 | 0 | 0 | 62 | 0 | 1130 | 132 | 20 | 109.12 | 126.3337 | 0.8637439 | 915.2 | 883.12 | 1.036326
7A06094 | 低合金 | HRB400B | 1660 | 0.0009 |  | 0.00027 |  | 0.003 | 65800 | 0.0023 | 0.0129 | 0.00028 | 0.00019 | 0.0036 | 0.458 | 0.0024 | 0.008 | 0.016 | 0 | 0.034 | 0.0054 | 0.0034 | 0.0014 | 0.001 | NULL | NULL | NULL | 15 | 0 | 0 | 0 | 0 | 31 | 0 | 0 | 0 | 200 | 0 | 0 | 58 | 0 | 1200 | 132 | 20 | 92.12 | 123.6899 | 0.7447655 | 848.82 | 929.6 | 0.9131024
7A06093 | 低合金 | HRB400B | 1662 | 0.00081 |  | 0.0003 |  | 0.003 | 70300 | 0.0024 | 0.013 | 0.0003 | 0.00032 | 0.0038 | 0.472 | 0.0026 | 0.006 | 0.014 | 0 | 0.034 | 0.0049 | 0.0031 | 0 | 0.001 | NULL | NULL | NULL | 45 | 0 | 0 | 0 | 0 | 0 | 25 | 0 | 0 | 200 | 0 | 0 | 54 | 0 | 1260 | 132 | 0 | 111.777 | 116.26 | 0.9614399 | 913.9 | 969.44 | 0.9427092
7A06092 | 低合金 | HRB400B | 1683 | 0.00066 |  | 0.00026 |  | 0.003 | 71100 | 0.0024 | 0.013 | 0.0003 | 0.00024 | 0.0037 | 0.47 | 0.0023 | 0.007 | 0.015 | 0 | 0.035 | 0.0052 | 0.0033 | 0 | 0 | NULL | NULL | NULL | 15 | 0 | 0 | 0 | 0 | 32 | 25 | 0 | 0 | 200 | 0 | 0 | 68 | 0 | 1240 | 132 | 0 | 123.714 | 129.4592 | 0.9556215 | 924.3 | 956.16 | 0.9666792
7A06091 | 低合金 | HRB400B | 1676 | 0.00077 |  | 0.00022 |  | 0.002 | 69200 | 0.0024 | 0.0129 | 0.00022 | 0.00019 | 0.0036 | 0.468 | 0.0024 | 0.007 | 0.016 | 0 | 0.035 | 0.0055 | 0.0035 | 0.0006 | 0 | NULL | NULL | NULL | 15 | 0 | 0 | 0 | 0 | 32 | 25 | 0 | 0 | 200 | 0 | 0 | 54 | 0 | 1260 | 132 | 0 | 112.796 | 116.3592 | 0.9693776 | 892.68 | 969.44 | 0.9208203
7A06090 | 低合金 | HRB400B | 1688 | 0.00086 |  | 0.00022 |  | 0.002 | 72200 | 0.0023 | 0.013 | 0.00024 | 0.00022 | 0.0035 | 0.46 | 0.0024 | 0.008 | 0.015 | 0 | 0.034 | 0.0056 | 0.0035 | 0.0006 | 0.001 | NULL | NULL | NULL | 15 | 0 | 0 | 0 | 0 | 32 | 25 | 0 | 0 | 200 | 0 | 0 | 54 | 0 | 1220 | 132 | 0 | 103.968 | 115.6792 | 0.8987614 | 938.6 | 942.88 | 0.9954607
7A06089 | 低合金 | HRB400B | 1683 | 0.00107 |  | 0.00021 |  | 0.002 | 71250 | 0.0023 | 0.0128 | 0.00022 | 0.00024 | 0.0035 | 0.457 | 0.0028 | 0.01 | 0.013 | 0 | 0.033 | 0.0055 | 0.0034 | 0.0001 | 0.001 | NULL | NULL | NULL | 15 | 0 | 0 | 0 | 0 | 32 | 0 | 0 | 0 | 200 | 0 | 0 | 54 | 0 | 1200 | 132 | 20 | 87.6375 | 119.853 | 0.7312079 | 912 | 929.6 | 0.9810671
7A06088 | 低合金 | HRB400B | 1804 | 0.00067 |  | 0.00026 |  | 0.002 | 72150 | 0.0023 | 0.013 | 0.00032 | 0.00025 | 0.0035 | 0.462 | 0.0029 | 0.011 | 0.017 | 0 | 0.036 | 0.0055 | 0.0034 | 0.0021 | 0.001 | NULL | NULL | NULL | 6 | 0 | 0 | 0 | 0 | 36 | 25 | 0 | 0 | 200 | 0 | 0 | 68 | 0 | 1160 | 132 | 0 | 117.6045 | 128.1116 | 0.9179848 | 937.95 | 903.04 | 1.038658
7A06087 | 低合金 | HRB400B | 1648 | 0.00093 |  | 0.00028 |  | 0.002 | 64000 | 0.0023 | 0.0133 | 0.00031 | 0.00018 | 0.0037 | 0.465 | 0.0024 | 0.009 | 0.015 | 0 | 0.034 | 0.0056 | 0.0035 | 0.0014 | 0.001 | NULL | NULL | NULL | 6 | 0 | 0 | 38 | 0 | 0 | 25 | 0 | 0 | 200 | 0 | 0 | 68 | 0 | 1380 | 132 | 0 | 87.68 | 131.8578 | 0.6649588 | 851.2 | 1049.12 | 0.8113467
7A06086 | 低合金 | HRB400B | 1693 | 0.0009 |  | 0.0002 |  | 0.002 | 69950 | 0.0023 | 0.0133 | 0.00023 | 0.0002 | 0.0036 | 0.465 | 0.0023 | 0.008 | 0.016 | 0 | 0.032 | 0.0059 | 0.0037 | 0.0016 | 0.001 | NULL | NULL | NULL | 7 | 0 | 0 | 0 | 0 | 40 | 25 | 0 | 0 | 200 | 0 | 0 | 54 | 0 | 1380 | 132 | 0 | 97.93 | 118.424 | 0.8269439 | 930.335 | 1049.12 | 0.8867765
7A06085 | 低合金 | HRB400B | 1639 | 0.00041 |  | 0.00036 |  | 0.002 | 74050 | 0.0024 | 0.0134 | 0.00036 | 0.00019 | 0.0036 | 0.476 | 0.0021 | 0.008 | 0.014 | 0 | 0.034 | 0.0065 | 0.004 | 0.0007 | 0.001 | NULL | NULL | NULL | 7 | 0 | 0 | 0 | 0 | 40 | 50 | 0 | 0 | 200 | 0 | 0 | 102 | 0 | 1380 | 88 | 0 | 147.3595 | 151.304 | 0.97393 | 992.27 | 1049.12 | 0.9458117
7A06084 | 低合金 | HRB400B | 1662 | 0.00056 |  | 0.00033 |  | 0.002 | 71950 | 0.0023 | 0.0129 | 0.00032 | 0.00016 | 0.0034 | 0.458 | 0.0022 | 0.009 | 0.015 | 0 | 0.032 | 0.0052 | 0.0033 | 0.0006 | 0.001 | NULL | NULL | NULL | 7 | 0 | 0 | 0 | 0 | 40 | 25 | 0 | 0 | 200 | 0 | 0 | 95 | 0 | 1380 | 88 | 0 | 125.193 | 144.584 | 0.8658842 | 928.155 | 1049.12 | 0.8846986
7A06083 | 低合金 | HRB400B | 1683 | 0.0006 |  | 0.00037 |  | 0.002 | 76450 | 0.0023 | 0.0126 | 0.0003 | 0.00018 | 0.0033 | 0.45 | 0.0013 | 0.004 | 0.01 | NULL | 0.032 | 0.0044 | 0.0022 | 0.0022 | 0 | NULL | NULL | NULL | 15 | 0 | 0 | 0 | 0 | 30 | 25 | 0 | 0 | 200 | 0 | 0 | 85 | 0 | 1210 | 88 | 0 | 129.965 | 132.063 | 0.9841136 | 963.27 | 936.24 | 1.028871
7A06082 | 低合金 | HRB400B | 1656 | 0.00068 |  | 0.00034 |  | 0.003 | 71200 | 0.0023 | 0.0132 | 0.00032 | 0.00017 | 0.0035 | 0.461 | 0.0021 | 0.004 | 0.012 | NULL | 0.032 | 0.0036 | 0.0014 | 0.0019 | 0.001 | NULL | NULL | NULL | 15 | 0 | 0 | 0 | 0 | 30 | 25 | 0 | 0 | 200 | 0 | 0 | 77 | 0 | 1290 | 88 | 0 | 115.344 | 125.743 | 0.9172996 | 939.84 | 989.36 | 0.9499474
7A06081 | 低合金 | HRB400B | 1698 | 0.00061 |  | 0.00023 |  | 0.002 | 72750 | 0.0024 | 0.0133 | 0.00025 | 0.00018 | 0.0035 | 0.473 | 0.0016 | 0.003 | 0.01 | NULL | 0.031 | 0.0037 | 0.0015 | 0.0012 | 0 | NULL | NULL | NULL | 15 | 0 | 0 | 0 | 0 | 31 | 25 | 0 | 0 | 200 | 0 | 0 | 85 | 0 | 1340 | 88 | 0 | 130.2225 | 134.2761 | 0.9698115 | 967.575 | 1022.56 | 0.9462281
7A06080 | 低合金 | HRB400B | 1639 | 0.00051 |  | 0.00033 |  | 0.002 | 74500 | 0.0024 | 0.0129 | 0.00035 | 0.0002 | 0.0036 | 0.467 | 0.0019 | 0.007 | 0.016 | NULL | 0.033 | 0.0039 | 0.0017 | 0.0027 | 0.001 | NULL | NULL | NULL | 15 | 0 | 0 | 0 | 0 | 31 | 50 | 0 | 0 | 200 | 0 | 0 | 85 | 0 | 1270 | 88 | 0 | 140.805 | 133.0861 | 1.057999 | 961.05 | 976.08 | 0.9846017
7A06079 | 低合金 | HRB400B | 1651 | 0.00058 |  | 0.00039 |  | 0.002 | 69900 | 0.0022 | 0.013 | 0.00037 | 0.0003 | 0.0035 | 0.45 | 0.0025 | 0.005 | 0.012 | NULL | 0.032 | 0.1017 | 0.0826 | 0.0025 | 0 | NULL | NULL | NULL | 15 | 0 | 0 | 0 | 0 | 31 | 25 | 0 | 0 | 200 | 0 | 0 | 85 | 0 | 1340 | 88 | 0 | 113.238 | 134.2761 | 0.8433221 | 908.7 | 1022.56 | 0.888652
7A06078 | 低合金 | HRB400B | 1661 | 0.00055 |  | 0.00037 |  | 0.002 | 74650 | 0.0024 | 0.0134 | 0.00033 | 0.00024 | 0.0038 | 0.475 | 0.0023 | 0.006 | 0.011 | NULL | 0.032 | 0.0039 | 0.0017 | 0.0018 | 0 | NULL | NULL | NULL | 7 | 0 | 0 | 0 | 0 | 40 | 50 | 0 | 0 | 0 | 0 | 0 | 102 | 0 | 1620 | 88 | 0 | 138.1025 | 151.984 | 0.9086647 | 1000.31 | 1075.68 | 0.9299327
7A06077 | 低合金 | HRB400B | 1672 | 0.00043 |  | 0.00019 |  | 0.002 | 74100 | 0.0024 | 0.013 | 0.0003 | 0.00021 | 0.0036 | 0.468 | 0.0019 | 0.005 | 0.013 | NULL | 0.033 | 0.0038 | 0.0016 | 0.0018 | 0 | NULL | NULL | NULL | 6 | 0 | 0 | 0 | 0 | 40 | 50 | 0 | 0 | 200 | 0 | 0 | 95 | 0 | 1240 | 88 | 0 | 145.977 | 142.204 | 1.026532 | 963.3 | 956.16 | 1.007467
7A06076 | 低合金 | HRB400B | 1672 | 0.00057 |  | 0.00025 |  | 0.001 | 71700 | 0.0024 | 0.0136 | 0.00031 | 0.00042 | 0.0037 | 0.479 | 0.0021 | 0.004 | 0.01 | NULL | 0.033 | 0.004 | 0.0018 | 0.0017 | 0 | NULL | NULL | NULL | 8 | 0 | 0 | 0 | 0 | 40 | 25 | 0 | 0 | 200 | 0 | 0 | 95 | 0 | 1300 | 88 | 0 | 131.211 | 143.224 | 0.9161244 | 975.12 | 996 | 0.9790361
7A06075 | 低合金 | HRB400B | 1668 | 0.00058 |  | 0.00031 |  | 0.002 | 76500 | 0.0024 | 0.0128 | 0.00032 | 0.00037 | 0.0035 | 0.467 | 0.0028 | 0.005 | 0.012 | NULL | 0.032 | 0.0041 | 0.0019 | 0.0019 | 0 | NULL | NULL | NULL | 7 | 0 | 0 | 0 | 0 | 40 | 50 | 0 | 0 | 200 | 0 | 0 | 85 | 0 | 1280 | 88 | 0 | 139.23 | 133.284 | 1.044612 | 979.2 | 982.72 | 0.9964181
7A06074 | 低合金 | HRB400B | 1669 | 0.00051 |  | 0.00033 |  | 0.001 | 75700 | 0.0023 | 0.013 | 0.00031 | 0.00027 | 0.0035 | 0.459 | 0.0022 | 0.005 | 0.011 | NULL | 0.032 | 0.004 | 0.0018 | 0.0016 | 0 | NULL | NULL | NULL | 6 | 0 | 0 | 0 | 0 | 40 | 50 | 0 | 0 | 200 | 0 | 0 | 95 | 0 | 1240 | 88 | 0 | 135.503 | 142.204 | 0.9528776 | 984.1 | 956.16 | 1.029221
7A06073 | 低合金 | HRB400B | 1666 | 0.00048 |  | 0.00037 |  | 0.001 | 71000 | 0.0024 | 0.0129 | 0.00031 | 0.00025 | 0.0034 | 0.467 | 0.0026 | 0.006 | 0.011 | NULL | 0.033 | 0.0039 | 0.0017 | 0.0019 | 0 | NULL | NULL | NULL | 7 | 0 | 0 | 0 | 0 | 40 | 50 | 0 | 0 | 200 | 0 | 0 | 95 | 0 | 1250 | 88 | 0 | 136.32 | 142.374 | 0.9574782 | 915.9 | 962.8 | 0.9512879
7A06072 | 低合金 | HRB400B | 1666 | 0.00038 |  | 0.00031 |  | 0.002 | 74700 | 0.0024 | 0.0132 | 0.00033 | 0.00022 | 0.0037 | 0.474 | 0.0024 | 0.007 | 0.015 | NULL | 0.033 | 0.0038 | 0.0016 | 0.0035 | 0 | NULL | NULL | NULL | 6 | 0 | 0 | 0 | 0 | 40 | 50 | 0 | 0 | 200 | 0 | 0 | 90 | 0 | 1280 | 88 | 0 | 150.894 | 138.084 | 1.09277 | 986.04 | 982.72 | 1.003378
7A06071 | 低合金 | HRB400B | 1667 | 0.00051 |  | 0.00036 |  | 0.002 | 72250 | 0.0024 | 0.0126 | 0.00031 | 0.00018 | 0.0034 | 0.462 | 0.0021 | 0.007 | 0.016 | NULL | 0.033 | 0.0039 | 0.0017 | 0.0023 | 0 | NULL | NULL | NULL | 7 | 0 | 0 | 0 | 0 | 40 | 50 | 0 | 0 | 200 | 0 | 0 | 95 | 0 | 1270 | 88 | 0 | 136.5525 | 142.714 | 0.9568262 | 910.35 | 976.08 | 0.9326592
7A06070 | 低合金 | HRB400B | 1639 | 0.00066 |  | 0.00039 |  | 0.002 | 74300 | 0.0024 | 0.0135 | 0.00038 | 0.00028 | 0.0038 | 0.478 | 0.002 | 0.007 | 0.014 | NULL | 0.035 | 0.0045 | 0.0023 | 0.0036 | 0 | NULL | NULL | NULL | 6 | 0 | 0 | 0 | 0 | 40 | 25 | 0 | 0 | 0 | 0 | 0 | 85 | 0 | 1464 | 88 | 0 | 129.282 | 133.012 | 0.9719574 | 1003.05 | 972.096 | 1.031843
7A06069 | 低合金 | HRB400B | 1667 | 0.00076 |  | 0.00031 |  | 0.002 | 72450 | 0.0023 | 0.0129 | 0.00034 | 0.00025 | 0.0034 | 0.458 | 0.0024 | 0.006 | 0.015 | NULL | 0.033 | 0.0044 | 0.0022 | 0.0026 | 0 | NULL | NULL | NULL | 6 | 0 | 0 | 0 | 0 | 38 | 25 | 0 | 0 | 0 | 0 | 0 | 68 | 0 | 1386 | 88 | 0 | 111.573 | 115.3598 | 0.967174 | 934.605 | 920.304 | 1.015539
7A06068 | 低合金 | HRB400B | 1666 | 0.0009 |  | 0.00032 |  | 0.002 | 68350 | 0.0023 | 0.0128 | 0.00033 | 0.00029 | 0.0035 | 0.458 | 0.0031 | 0.007 | 0.014 | NULL | 0.032 | 0.0039 | 0.0017 | 0.0031 | 0.001 | NULL | NULL | NULL | 6 | 0 | 0 | 0 | 0 | 40 | 0 | 0 | 0 | 0 | 0 | 0 | 51 | 0 | 1473 | 88 | 20 | 95.69 | 105.0388 | 0.9109963 | 874.88 | 978.072 | 0.8944945
7A06067 | 低合金 | HRB400B | 1664 | 0.0009 |  | 0.0003 |  | 0.001 | 72650 | 0.0024 | 0.0129 | 0.00035 | 0.00025 | 0.0035 | 0.467 | 0.0018 | 0.006 | 0.011 | NULL | 0.032 | 0.0039 | 0.0017 | 0.0026 | 0 | NULL | NULL | NULL | 6 | 0 | 0 | 0 | 0 | 40 | 0 | 0 | 0 | 0 | 0 | 0 | 51 | 0 | 1466 | 88 | 20 | 108.975 | 104.9198 | 1.03865 | 937.185 | 973.424 | 0.9627716
7A06066 | 低合金 | HRB400B | 1704 | 0.00076 |  | 0.00033 |  | 0.001 | 69900 | 0.0024 | 0.0128 | 0.00033 | 0.00027 | 0.0035 | 0.466 | 0.0021 | 0.007 | 0.014 | NULL | 0.034 | 0.0039 | 0.0017 | 0.0025 | 0 | NULL | NULL | NULL | 6 | 0 | 0 | 0 | 0 | 40 | 25 | 0 | 0 | 0 | 0 | 0 | 68 | 0 | 1462 | 88 | 0 | 114.636 | 116.658 | 0.9826673 | 894.72 | 970.768 | 0.921662
7A06065 | 低合金 | HRB400B | 1686 | 0.00082 |  | 0.00034 |  | 0.002 | 71500 | 0.0024 | 0.013 | 0.00034 | 0.00026 | 0.0036 | 0.468 | 0.0018 | 0.007 | 0.012 | NULL | 0.032 | 0.147 | 0.1178 | 0.0027 | 0 | NULL | NULL | NULL | 6 | 0 | 0 | 0 | 0 | 40 | 0 | 0 | 0 | 0 | 0 | 0 | 68 | 0 | 1451 | 88 | 20 | 112.97 | 120.9848 | 0.9337533 | 929.5 | 963.464 | 0.964748
7A06064 | 低合金 | HRB400B | 1710 | 0.00052 |  | 0.00033 |  | 0.002 | 73550 | 0.0022 | 0.0133 | 0.00033 | 0.0004 | 0.0038 | 0.455 | 0.0022 | 0.006 | 0.011 | NULL | 0.034 | 0.0935 | 0.0762 | 0.0031 | 0.001 | NULL | NULL | NULL | 6 | 0 | 0 | 0 | 0 | 40 | 50 | 0 | 0 | 0 | 0 | 0 | 85 | 0 | 1448 | 88 | 0 | 123.564 | 132.74 | 0.9308724 | 978.215 | 961.472 | 1.017414
7A06063 | 低合金 | HRB400B | 1677 | 0.00106 |  | 0.00026 |  | 0.003 | 72600 | 0.0024 | 0.0128 | 0.00032 | 0.00022 | 0.0034 | 0.465 | 0.0019 | 0.004 | 0.01 | NULL | 0.033 | 0.0039 | 0.0016 | 0.0015 | 0 | NULL | NULL | NULL | 6 | 0 | 0 | 0 | 0 | 40 | 0 | 0 | 0 | 0 | 0 | 0 | 51 | 0 | 1443 | 88 | 20 | 97.284 | 104.5288 | 0.9306905 | 929.28 | 958.152 | 0.969867
7A06062 | 低合金 | HRB400B | 0 | 0.00067 |  | 0.0004 |  | 0.003 | 72750 | 0.0023 | 0.0128 | 0.0003 | 0.00016 | 0.0036 | 0.454 | 0.0012 | 0.006 | 0.012 | NULL | 0.033 | 0.0039 | 0.0017 | 0.002 | 0 | NULL | NULL | NULL | 6 | 0 | 0 | 0 | 0 | 40 | 50 | 0 | 0 | 0 | 0 | 0 | 85 | 0 | 1562 | 88 | 0 | 118.5825 | 134.678 | 0.880489 | 931.2 | 1037.168 | 0.8978295
7A06061 | 低合金 | HRB400B | 1640 | 0.0004 |  | 0.0004 |  | 0.002 | 72950 | 0.0023 | 0.013 | 0.00033 | 0.00024 | 0.0034 | 0.48 | 0.0015 | 0.004 | 0.011 | NULL | 0.033 | 0.0039 | 0.0017 | 0.002 | 0 | NULL | NULL | NULL | 6 | 0 | 0 | 0 | 0 | 38 | 50 | 0 | 0 | 0 | 0 | 0 | 85 | 0 | 1442 | 88 | 0 | 138.605 | 132.6318 | 1.045036 | 948.35 | 957.488 | 0.9904563
7A06060 | 低合金 | HRB400B | 1724 | 0.00038 |  | 0.00032 |  | 0.002 | 67500 | 0.0022 | 0.0134 | 0.00032 | 0.00027 | 0.0038 | 0.454 | 0.0015 | 0.003 | 0.009 | NULL | 0.034 | 0.0251 | 0.0222 | 0.0021 | 0 | NULL | NULL | NULL | 45 | 0 | 0 | 0 | 0 | 0 | 75 | 0 | 0 | 0 | 0 | 0 | 85 | 0 | 1451 | 88 | 0 | 122.85 | 132.667 | 0.9260027 | 904.5 | 963.464 | 0.9388
7A06059 | 低合金 | HRB400B | 1648 | 0.00021 |  | 0.00033 |  | 0.002 | 68150 | [18 empty] | 47 | 0 | 0 | 0 | 0 | 0 | 50 | 0 | 0 | 0 | 0 | 0 | 102 | 0 | 1515 | 132 | 0 | -14.3115 | 163.275 |  | 0 | 1005.96 | 0
7A06058 | 低合金 | HRB400B | 1680 | 0.00071 |  | 0.00028 |  | 0.002 | 71100 | [5 empty] | 0.479 |  | 0.004 | 0.01 | NULL | 0.034 | 0.0037 | 0.0015 | 0.0029 | 0 | NULL | NULL | NULL | 6 | 0 | 0 | 0 | 0 | 40 | 25 | 0 | 0 | 0 | 0 | 0 | 68 | 0 | 1549 | 88 | 0 | -50.481 | 118.137 |  | 0 | 1028.536 | 0
7A06057 | 低合金 | HRB400B | 1677 | 0.00087 |  | 0.00037 |  | 0.002 | 74200 | [5 empty] | 0.472 |  | 0.006 | 0.011 | NULL | 0.033 | 0.0037 | 0.0015 | 0.0023 | 0 | NULL | NULL | NULL | 6 | 0 | 0 | 0 | 0 | 40 | 0 | 0 | 0 | 0 | 0 | 0 | 68 | 0 | 1435 | 88 | 20 | -64.554 | 120.7128 |  | 0 | 952.84 | 0
7A06056 | 低合金 | HRB400B | 1673 | 0.00075 |  | 0.00036 |  | 0.002 | 71800 | [5 empty] | 0.484 |  | 0.005 | 0.012 | NULL | 0.032 | 0.004 | 0.0018 | 0.0028 | 0 | NULL | NULL | NULL | 7 | 0 | 0 | 0 | 0 | 41 | 25 | 0 | 0 | 0 | 0 | 0 | 85 | 0 | 1565 | 88 | 0 | -53.85 | 134.7321 |  | 0 | 1039.16 | 0
7A06055 | 低合金 | HRB400B | 1705 | 0.00056 |  | 0.00027 |  | 0.002 | 73950 | [5 empty] | 0.481 |  | 0.007 | 0.011 | NULL | 0.031 | 0.0037 | 0.0015 | 0.0017 | 0 | NULL | NULL | NULL | 7 | 0 | 0 | 0 | 0 | 40 | 50 | 0 | 0 | 230 | 0 | 0 | 75 | 0 | 1280 | 132 | 0 | -41.412 | 137.394 |  | 0 | 1002.64 | 0
7A06054 | 低合金 | HRB400B | 1688 | 0.00083 |  | 0.00027 |  | 0 | 71600 | [5 empty] | 0.454 |  | 0.005 | 0.014 | NULL | 0.036 | 0.0038 | 0.0016 | 0.0027 | 0 | NULL | NULL | NULL | 6 | 0 | 0 | 0 | 0 | 39 | 25 | 0 | 0 | 200 | 0 | 0 | 44 | 0 | 1140 | 132 | 0 | -59.428 | 104.7409 |  | 0 | 889.76 | 0
7A06053 | 低合金 | HRB400B | 1653 | 0.00097 |  | 0.00019 |  | 0 | 67150 | [5 empty] | 0.477 |  | 0.004 | 0.014 | NULL | 0.034 | 0.0037 | 0.0015 | 0.0023 | 0 | NULL | NULL | NULL | 7 | 0 | 0 | 0 | 0 | 40 | 0 | 0 | 0 | 190 | 0 | 0 | 40 | 0 | 1260 | 132 | 20 | -65.1355 | 107.2878 |  | 0 | 962.8 | 0
7A06052 | 低合金 | HRB400B | 1662 | 0.00116 |  | 0.00029 |  | 0.002 | 71500 | [5 empty] | 0.454 |  | 0.004 | 0.012 | NULL | 0.033 | 0.0039 | 0.0017 | 0.0026 | 0 | NULL | NULL | NULL | 6 | 0 | 0 | 0 | 0 | 38 | 0 | 0 | 0 | 210 | 0 | 0 | 27 | 0 | 1190 | 132 | 20 | -82.94 | 93.95165 |  | 0 | 929.6 | 0
7A06051 | 低合金 | HRB400B | 1676 | 0.00069 |  | 0.00027 |  | 0.002 | 68650 | [5 empty] | 0.468 |  | 0.006 | 0.012 | NULL | 0.035 | 0.0037 | 0.0015 | 0.0024 | 0 | NULL | NULL | NULL | 6 | 0 | 0 | 0 | 0 | 39 | 25 | 0 | 0 | 200 | 0 | 0 | 60 | 0 | 1150 | 132 | 0 | -47.3685 | 120.2709 |  | 0 | 896.4 | 0
7A06050 | 低合金 | HRB400B | 0 | 0.00089 |  | 0.00021 |  | 0.003 | 68400 | [5 empty] | 0.47 |  | 0.007 | 0.013 | NULL | 0.033 | 0.0038 | 0.0016 | 0.0027 | 0 | NULL | NULL | NULL | 6 | 0 | 0 | 0 | 0 | 39 | 0 | 0 | 0 | 200 | 0 | 0 | 44 | 0 | 1200 | 132 | 20 | -60.876 | 110.2747 |  | 0 | 929.6 | 0
7A06049 | 低合金 | HRB400B | 1656 | 0.00073 |  | 0.00026 |  | 0.001 | 70900 | [5 empty] | 0.479 |  | 0.006 | 0.012 | NULL | 0.033 | 0.0037 | 0.0015 | 0.0026 | 0 | NULL | NULL | NULL | 6 | 0 | 0 | 0 | 0 | 39 | 25 | 0 | 0 | 200 | 0 | 0 | 60 | 0 | 1200 | 132 | 0 | -51.757 | 121.1209 |  | 0 | 929.6 | 0
7A06048 | 低合金 | HRB400B | 1686 | 0.00111 |  | 0.00021 |  | 0.003 | 69550 | [5 empty] | 0.468 |  | 0.005 | 0.012 | NULL | 0.035 | 0.0037 | 0.0015 | 0.0031 | 0 | NULL | NULL | NULL | 6 | 0 | 0 | 0 | 0 | 38 | 0 | 0 | 0 | 200 | 0 | 0 | 34 | 0 | 1150 | 132 | 20 | -77.2005 | 99.82165 |  | 0 | 896.4 | 0
7A06047 | 低合金 | HRB400B | 1660 | 0.00055 |  | 0.00033 |  | 0.002 | 67400 | [5 empty] | 0.483 |  | 0.007 | 0.014 | NULL | 0.036 | 0.0037 | 0.0015 | 0.0026 | 0 | NULL | NULL | NULL | 44 | 0 | 0 | 0 | 0 | 0 | 50 | 0 | 0 | 190 | 0 | 0 | 75 | 0 | 1240 | 132 | 0 | -37.07 | 135.91 |  | 0 | 949.52 | 0
7A06046 | 低合金 | HRB400B | 1680 | 0.00093 |  | 0.00022 |  | 0.002 | 68650 | [5 empty] | 0.472 |  | 0.008 | 0.018 | NULL | 0.038 | 0.0038 | 0.0016 | 0.0041 | 0.001 | NULL | NULL | NULL | 6 | 0 | 0 | 0 | 0 | 39 | 0 | 0 | 0 | 210 | 0 | 0 | 44 | 0 | 1270 | 132 | 20 | -63.8445 | 111.6347 |  | 0 | 982.72 | 0
7A06045 | 低合金 | HRB400B | 1672 | 0.00088 |  | 0.00027 |  | 0.003 | 66650 | [5 empty] | 0.462 |  | 0.007 | 0.017 | NULL | 0.035 | 0.0037 | 0.0015 | 0.0031 | 0.001 | NULL | NULL | NULL | 6 | 0 | 0 | 0 | 0 | 39 | 0 | 0 | 0 | 190 | 0 | 0 | 51 | 0 | 1280 | 132 | 20 | -58.652 | 118.1847 |  | 0 | 976.08 | 0
7A06044 | 低合金 | HRB400B | 1651 | 0.00058 |  | 0.00034 |  | 0.003 | 68800 | [5 empty] | 0.466 |  | 0.008 | 0.016 | NULL | 0.033 | 0.0041 | 0.0019 | 0.0035 | 0 | NULL | NULL | NULL | 6 | 0 | 0 | 0 | 0 | 39 | 25 | 0 | 0 | 200 | 0 | 0 | 72 | 0 | 1240 | 132 | 0 | -39.904 | 133.3209 |  | 0 | 956.16 | 0
7A06043 | 低合金 | HRB400B | 1680 | 0.00059 |  | 0.00032 |  | 0 | 70350 | [5 empty] | 0.457 |  | 0.008 | 0.015 | NULL | 0.033 | 0.0041 | 0.0019 | 0.0029 | 0 | NULL | NULL | NULL | 7 | 0 | 0 | 0 | 0 | 40 | 25 | 0 | 0 | 190 | 0 | 0 | 75 | 0 | 1300 | 132 | 0 | -41.5065 | 137.054 |  | 0 | 989.36 | 0
7A06042 | 低合金 | HRB400B | 1661 | 0.00051 |  | 0.00031 |  | 0.003 | 72300 | [5 empty] | 0.463 |  | 0.007 | 0.017 | NULL | 0.035 | 0.0038 | 0.0016 | 0.0041 | 0 | NULL | NULL | NULL | 6 | 0 | 0 | 0 | 0 | 0 | 50 | 0 | 0 | 200 | 0 | 0 | 75 | 0 | 1190 | 132 | 0 | -36.873 | 135.23 |  | 0 | 922.96 | 0
7A06041 | 低合金 | HRB400B | 1671 | 0.00026 |  | 0.00031 |  | 0.003 | 70650 | [5 empty] | 0.474 |  | 0.006 | 0.016 | NULL | 0.036 | 0.0037 | 0.0015 | 0.0038 | 0 | NULL | NULL | NULL | 6 | 0 | 0 | 0 | 0 | 39 | 50 | 0 | 0 | 210 | 0 | 0 | 78 | 0 | 1230 | 132 | 0 | -18.369 | 139.0809 |  | 0 | 956.16 | 0
7A06040 | 低合金 | HRB400B | 1669 | 0.00128 |  | 0.00029 |  | 0.003 | 68450 | [5 empty] | 0.452 |  | 0.006 | 0.014 | NULL | 0.033 | 0.0043 | 0.0021 | 0.0026 | 0.001 | NULL | NULL | NULL | 6 | 0 | 0 | 0 | 0 | 40 | 0 | 0 | 0 | 200 | 0 | 0 | 56 | 0 | 1320 | 132 | 20 | -87.616 | 123.8378 |  | 0 | 1009.28 | 0
7A06039 | 低合金 | HRB400B | 1667 | 0.00067 |  | 0.00027 |  | 0.002 | 71550 | [5 empty] | 0.473 |  | 0.006 | 0.015 | NULL | 0.035 | 0.0039 | 0.0017 | 0.003 | 0 | NULL | NULL | NULL | 6 | 0 | 0 | 0 | 0 | 39 | 25 | 0 | 0 | 200 | 0 | 0 | 68 | 0 | 1250 | 132 | 0 | -47.9385 | 129.6509 |  | 0 | 962.8 | 0
7A06038 | 低合金 | HRB400B | 1697 | 0.00084 |  | 0.00026 |  | 0.002 | 67800 | [5 empty] | 0.472 |  | 0.006 | 0.015 | NULL | 0.034 | 0.0041 | 0.0018 | 0.0025 | 0 | NULL | NULL | NULL | 6 | 0 | 0 | 0 | 0 | 37 | 25 | 0 | 0 | 200 | 0 | 0 | 68 | 0 | 1230 | 132 | 0 | -56.952 | 129.3047 |  | 0 | 949.52 | 0
7A06037 | 低合金 | HRB400B | 1677 | 0.00066 |  | 0.00032 |  | 0.002 | 67400 | [5 empty] | 0.47 |  | 0.006 | 0.014 | NULL | 0.034 | 0.0039 | 0.0017 | 0.0025 | 0 | NULL | NULL | NULL | 6 | 0 | 0 | 0 | 0 | 39 | 25 | 0 | 0 | 200 | 0 | 0 | 68 | 0 | 1250 | 132 | 0 | -44.484 | 129.6509 |  | 0 | 962.8 | 0
7A06036 | 低合金 | HRB400B | 1687 | 0.00088 |  | 0.0003 |  | 0.002 | 70200 | [5 empty] | 0.482 |  | 0.005 | 0.014 | NULL | 0.035 | 0.0051 | 0.0029 | 0.0035 | 0 | NULL | NULL | NULL | 44 | 0 | 0 | 0 | 0 | 0 | 25 | 0 | 0 | 200 | 0 | 0 | 56 | 0 | 1370 | 132 | 0 | -61.776 | 120.05 |  | 0 | 1042.48 | 0
7A06035 | 低合金 | HRB400B | 0 | 0.00049 |  | 0.00025 |  | 0.003 | 70650 | [5 empty] | 0.464 |  | 0.005 | 0.013 | NULL | 0.035 | 0.0041 | 0.0019 | 0.0035 | 0 | NULL | NULL | NULL | 6 | 0 | 0 | 0 | 0 | 40 | 50 | 0 | 0 | 200 | 0 | 0 | 85 | 0 | 1390 | 132 | 0 | -34.6185 | 148.354 |  | 0 | 1055.76 | 0
7A06034 | 低合金 | HRB400B | 0 | 0.00038 |  | 0.00027 |  | 0.002 | 69800 | [5 empty] | 0.471 |  | 0.005 | 0.014 | NULL | 0.031 | 0.0048 | 0.0025 | 0.0032 | 0 | NULL | NULL | NULL | 12 | 0 | 0 | 0 | 0 | 27 | 75 | 0 | 0 | 200 | 0 | 0 | 85 | 0 | 1320 | 132 | 0 | -26.524 | 147.1237 |  | 0 | 1009.28 | 0
7A06033 | 低合金 | HRB400B | 1673 | 0.00099 |  | 0.00035 |  | 0.002 | 61450 | [5 empty] | 0.457 |  | 0.005 | 0.013 | NULL | 0.034 | 0.0042 | 0.002 | 0.0029 | 0 | NULL | NULL | NULL | 6 | 0 | 0 | 0 | 0 | 37 | 25 | 0 | 0 | 200 | 0 | 0 | 54 | 0 | 1160 | 132 | 0 | -60.8355 | 114.6747 |  | 0 | 903.04 | 0
7A06032 | 低合金 | HRB400B | 1676 | 0.00074 |  | 0.00028 |  | 0.003 | 69200 | [5 empty] | 0.475 |  | 0.005 | 0.013 | NULL | 0.035 | 0.0039 | 0.0017 | 0.0026 | 0 | NULL | NULL | NULL | 6 | 0 | 0 | 37 | 0 | 0 | 25 | 0 | 0 | 200 | 0 | 0 | 54 | 0 | 1160 | 132 | 0 | -51.208 | 114.6747 |  | 0 | 903.04 | 0
7A06031 | 低合金 | HRB400B | 1655 | 0.00066 |  | 0.00028 |  | 0.003 | 66500 | [5 empty] | 0.481 |  | 0.004 | 0.013 | NULL | 0.035 | 0.0061 | 0.0038 | 0.0026 | 0 | NULL | NULL | NULL | 44 | 0 | 0 | 0 | 0 | 0 | 50 | 0 | 0 | 200 | 0 | 0 | 68 | 0 | 1240 | 132 | 0 | -43.89 | 129.36 |  | 0 | 956.16 | 0
7A06030 | 低合金 | HRB400B | 1669 | 0.00066 |  | 0.00033 |  | 0.003 | 70200 | [5 empty] | 0.49 |  | 0.005 | 0.013 | NULL | 0.035 | 0.004 | 0.0018 | 0.0029 | 0 | NULL | NULL | NULL | 6 | 0 | 0 | 0 | 0 | 68 | 50 | 0 | 0 | 200 | 0 | 0 | 85 | 0 | 1330 | 132 | 0 | -46.332 | 147.4208 |  | 0 | 1015.92 | 0
7A06029 | 低合金 | HRB400B | 1651 | 0.00071 |  | 0.00042 |  | 0.002 | 69100 | [5 empty] | 0.471 |  | 0.003 | 0.012 | NULL | 0.034 | 0.0042 | 0.002 | 0.0027 | 0 | NULL | NULL | NULL | 6 | 0 | 0 | 38 | 0 | 0 | 25 | 0 | 0 | 200 | 0 | 0 | 68 | 0 | 1300 | 132 | 0 | -49.061 | 130.4978 |  | 0 | 996 | 0
7A06028 | 低合金 | HRB400B | 1662 | 0.00048 |  | 0.00045 |  | 0.002 | 70250 | [5 empty] | 0.473 |  | 0.003 | 0.011 | NULL | 0.034 | 0.0045 | 0.0023 | 0.003 | 0 | NULL | NULL | NULL | 7 | 0 | 0 | 40 | 0 | 0 | 25 | 0 | 0 | 0 | 0 | 0 | 68 | 0 | 1520 | 132 | 0 | -33.72 | 130.844 |  | 0 | 1009.28 | 0
7A06027 | 低合金 | HRB400B | 1678 | 0.00048 |  | 0.00032 |  | 0.002 | 74050 | [5 empty] | 0.463 |  | 0.004 | 0.012 | NULL | 0.033 | 0.005 | 0.0027 | 0.0029 | 0 | NULL | NULL | NULL | 7 | 0 | 0 | 0 | 0 | 40 | 50 | 0 | 0 | 200 | 0 | 0 | 90 | 0 | 1290 | 88 | 0 | -35.544 | 138.254 |  | 0 | 989.36 | 0
7A06026 | 低合金 | HRB400B | 1666 | 0.00039 |  | 0.00027 |  | 0.002 | 73250 | [5 empty] | 0.474 |  | 0.003 | 0.011 | NULL | 0.033 | 0.0038 | 0.0016 | 0.0031 | 0 | NULL | NULL | NULL | 7 | 0 | 0 | 0 | 0 | 40 | 50 | 0 | 0 | 200 | 0 | 0 | 98 | 0 | 1380 | 88 | 0 | -28.5675 | 147.464 |  | 0 | 1049.12 | 0
7A06025 | 低合金 | HRB400B | 0 | 0.00076 |  | 0.00035 |  | 0.002 | 73500 | [5 empty] | 0.461 |  | 0.005 | 0.011 | NULL | 0.036 | 0.0037 | 0.0015 | 0.0025 | 0.001 | NULL | NULL | NULL | 6 | 0 | 0 | 0 | 0 | 40 | 25 | 0 | 0 | 200 | 0 | 0 | 58 | 0 | 1170 | 88 | 0 | -55.86 | 105.494 |  | 0 | 909.68 | 0
7A06024 | 低合金 | HRB400B | 1668 | 0.0006 |  | 0.0003 |  | 0.002 | 68900 | [5 empty] | 0.461 |  | 0.002 | 0.01 | NULL | 0.033 | 0.0038 | 0.0016 | 0.004 | 0 | NULL | NULL | NULL | 8 | 0 | 0 | 0 | 0 | 41 | 25 | 0 | 0 | 200 | 0 | 0 | 85 | 0 | 1370 | 88 | 0 | -41.34 | 134.8171 |  | 0 | 1042.48 | 0
7A06023 | 低合金 | HRB400B | 1684 | 0.00049 |  | 0.00037 |  | 0.002 | 76400 | [5 empty] | 0.445 |  | 0.003 | 0.011 | NULL | 0.033 | 0.0041 | 0.0019 | 0.0027 | 0 | NULL | NULL | NULL | 8 | 0 | 0 | 0 | 0 | 41 | 50 | 0 | 0 | 200 | 0 | 0 | 93 | 0 | 1350 | 88 | 0 | -37.436 | 142.1571 |  | 0 | 1029.2 | 0
7A06022 | 低合金 | HRB400B | 1661 | 0.00037 |  | 0.0003 |  | 0.002 | 75250 | [5 empty] | 0.469 |  | 0.005 | 0.012 | NULL | 0.033 | 0.0041 | 0.0019 | 0.0016 | 0 | NULL | NULL | NULL | 6 | 0 | 0 | 0 | 0 | 40 | 50 | 0 | 0 | 200 | 0 | 0 | 95 | 0 | 1250 | 88 | 0 | -27.8425 | 142.374 |  | 0 | 962.8 | 0
7A06021 | 低合金 | HRB400B | 1695 | 0.00053 |  | 0.0003 |  | 0.002 | 71850 | [5 empty] | 0.47 |  | 0.005 | 0.012 | NULL | 0.035 | 0.0049 | 0.0027 | 0.0022 | 0 | NULL | NULL | NULL | 0 | 0 | 0 | 0 | 0 | 50 | 50 | 0 | 0 | 200 | 0 | 0 | 110 | 0 | 1320 | 88 | 0 | -38.0805 | 157.995 |  | 0 | 1009.28 | 0
7A06020 | 低合金 | HRB400B | 1651 | 0.00057 |  | 0.00029 |  | 0.002 | 74050 | [5 empty] | 0.452 |  | 0.004 | 0.01 | NULL | 0.034 | 0.0039 | 0.0017 | 0.0023 | 0 | NULL | NULL | NULL | 0 | 0 | 0 | 0 | 0 | 46 | 25 | 0 | 0 | 200 | 0 | 0 | 75 | 0 | 1200 | 88 | 0 | -42.2085 | 122.3426 |  | 0 | 929.6 | 0
7A06019 | 低合金 | HRB400B | 1689 | 0.0006 |  | 0.0003 |  | 0.002 | 70250 | [5 empty] | 0.456 |  | 0.004 | 0.011 | NULL | 0.035 | 0.004 | 0.0018 | 0.0025 | 0 | NULL | NULL | NULL | 0 | 0 | 0 | 0 | 0 | 47 | 25 | 0 | 0 | 200 | 0 | 0 | 80 | 0 | 1230 | 88 | 0 | -42.15 | 127.6557 |  | 0 | 949.52 | 0
7A06018 | 低合金 | HRB400B | 1648 | 0.00055 |  | 0.0003 |  | 0 | 70650 | [5 empty] | 0.452 |  | 0.003 | 0.01 | NULL | 0.035 | 0.0041 | 0.0019 | 0.0023 | 0 | NULL | NULL | NULL | 0 | 0 | 0 | 0 | 0 | 48 | 25 | 0 | 0 | 200 | 0 | 0 | 85 | 0 | 1280 | 88 | 0 | -38.8575 | 133.3088 |  | 0 | 982.72 | 0
7A06017 | 低合金 | HRB400B | 1672 | 0.00059 |  | 0.00037 |  | 0 | 71600 | [5 empty] | 0.461 |  | 0.004 | 0.011 | NULL | 0.033 | 0.0036 | 0.0014 | 0.0031 | 0.002 | NULL | NULL | NULL | 7 | 0 | 0 | 0 | 0 | 40 | 50 | 0 | 0 | 200 | 0 | 0 | 90 | 0 | 1250 | 88 | 0 | -42.244 | 137.574 |  | 0 | 962.8 | 0
7A06016 | 低合金 | HRB400D | 1686 | 0.00076 |  | 0.00036 |  | 0.002 | 75500 | [5 empty] | 0.482 |  | 0.003 | 0.01 | NULL | 0.031 | 0.004 | 0.0017 | 0.0029 | 0.001 | NULL | NULL | NULL | 10 | 0 | 0 | 0 | 0 | 30 | 25 | 0 | 0 | 200 | 0 | 0 | 68 | 0 | 1230 | 88 | 0 | -57.38 | 116.083 |  | 0 | 949.52 | 0
7A06015 | 低合金 | HRB400D | 1679 | 0.00035 |  | 0.00025 |  | 0.002 | 67250 | [5 empty] | 0.461 |  | 0.003 | 0.01 | NULL | 0.03 | 0.0041 | 0.0019 | 0.0028 | 0 | NULL | NULL | NULL | 12 | 0 | 0 | 0 | 0 | 30 | 50 | 0 | 0 | 200 | 0 | 0 | 102 | 0 | 1300 | 88 | 0 | -23.5375 | 149.913 |  | 0 | 996 | 0
7A06014 | 低合金 | HRB400D | 1800 | 0.00034 |  | 0.0003 |  | 0.002 | 70000 | [5 empty] | 0.469 |  | 0.004 | 0.012 | NULL | 0.03 | 0.0041 | 0.0019 | 0.0023 | 0 | NULL | NULL | NULL | 12 | 0 | 0 | 0 | 0 | 30 | 50 | 0 | 0 | 0 | 0 | 0 | 95 | 0 | 1550 | 88 | 0 | -23.8 | 144.043 |  | 0 | 1029.2 | 0
7A06013 | 低合金 | HRB400D | 1704 | 0.00052 |  | 0.00021 |  | 0.002 | 72050 | [5 empty] | 0.491 |  | 0.008 | 0.019 | NULL | 0.034 | 0.0044 | 0.0022 | 0.0042 | 0 | NULL | NULL | NULL | 42 | 0 | 0 | 0 | 0 | 0 | 50 | 0 | 0 | 0 | 0 | 0 | 90 | 0 | 1550 | 88 | 0 | -37.466 | 139.15 |  | 0 | 1029.2 | 0
7A06012 | 低合金 | HRB400B | 1645 | 0.00054 |  | 0.00032 |  | 0.002 | 72100 | [5 empty] | 0.481 |  | 0.006 | 0.018 | NULL | 0.036 | 0.0041 | 0.0018 | 0.0034 | 0 | NULL | NULL | NULL | 7 | 0 | 0 | 0 | 0 | 40 | 50 | 0 | 0 | 0 | 0 | 0 | 85 | 0 | 0 | 110 | 0 | -38.934 | 114.724 |  | 0 | 0 | #DIV/0!
7A06011 | 低合金 | HRB400B | 1661 | 0.00059 |  | 0.00036 |  | 0.002 | 67250 | [5 empty] | 0.465 |  | 0.006 | 0.017 | NULL | 0.033 | 0.004 | 0.0018 | 0.0036 | 0 | NULL | NULL | NULL | 7 | 0 | 0 | 0 | 0 | 40 | 25 | 0 | 0 | 0 | 0 | 0 | 85 | 0 | 1470 | 110 | 0 | -39.6775 | 139.714 |  | 0 | 976.08 | 0
7A06010 | 低合金 | HRB400B | 1676 | 0.00075 |  | 0.00025 |  | 0.001 | 73400 | [5 empty] | 0.45 |  | 0.006 | 0.016 | NULL | 0.032 | 0.0043 | 0.0021 | 0.0028 | 0 | NULL | NULL | NULL | 7 | 0 | 0 | 0 | 0 | 40 | 25 | 0 | 0 | 0 | 0 | 0 | 68 | 0 | 1420 | 110 | 0 | -55.05 | 122.544 |  | 0 | 942.88 | 0
7A06009 | 低合金 | HRB400B | 1691 | 0.00092 |  | 0.00028 |  | 0.001 | 72600 | [5 empty] | 0.464 |  | 0.007 | 0.016 | NULL | 0.035 | 0.0043 | 0.0021 | 0.0039 | 0 | NULL | NULL | NULL | 7 | 0 | 0 | 0 | 0 | 40 | 0 | 0 | 0 | 0 | 0 | 0 | 68 | 0 | 1440 | 110 | 25 | -66.792 | 128.5263 |  | 0 | 956.16 | 0
7A06008 | 低合金 | HRB400B | 1670 | 0.00054 |  | 0.0003 |  | 0.001 | 69450 | [5 empty] | 0.479 |  | 0.006 | 0.015 | NULL | 0.033 | 0.0039 | 0.0017 | 0.003 | 0 | NULL | NULL | NULL | 7 | 0 | 0 | 0 | 0 | 40 | 25 | 0 | 0 | 0 | 0 | 0 | 85 | 0 | 1420 | 110 | 0 | -37.503 | 138.864 |  | 0 | 942.88 | 0
7A06007 | 低合金 | HRB400B | 0 | 0.00088 |  | 0.00028 |  | 0.001 | 71300 | [5 empty] | 0.476 |  | 0.007 | 0.015 | NULL | 0.035 | 0.004 | 0.0018 | 0.0033 | 0 | NULL | NULL | NULL | 7 | 0 | 0 | 0 | 0 | 40 | 0 | 0 | 0 | 200 | 0 | 0 | 51 | 0 | 1300 | 0 | 20 | -62.744 | 79.09785 |  | 0 | 996 | 0
7A06006 | 低合金 | HRB400B | 1641 | 0.00087 |  | 0.00024 |  | 0.001 | 72200 | [5 empty] | 0.472 |  | 0.007 | 0.016 | NULL | 0.035 | 0.0042 | 0.002 | 0.0038 | 0 | NULL | NULL | NULL | 7 | 0 | 0 | 0 | 0 | 40 | 0 | 0 | 0 | 200 | 0 | 0 | 58 | 0 | 1300 | 0 | 20 | -62.814 | 85.81785 |  | 0 | 996 | 0
7A06005 | 低合金 | HRB400B | 1664 | 0.00068 |  | 0.0003 |  | 0.001 | 69600 | [5 empty] | 0.47 |  | 0.007 | 0.014 | 0 | 0.033 | 0.0037 | 0.0015 | 0.0027 | 0 | NULL | NULL | 0 | 7 | 0 | 0 | 0 | 0 | 40 | 25 | 0 | 0 | 200 | 0 | 0 | 70 | 0 | 1300 | 110 | 0 | -47.328 | 125.824 |  | 0 | 996 | 0
7A06004 | 低合金 | HRB400B | 1677 | 0.00069 |  | 0.00031 |  | 0.001 | 72300 | [5 empty] | 0.468 |  | 0.009 | 0.014 | NULL | 0.033 | 0.004 | 0.0017 | 0.003 | 0 | NULL | NULL | NULL | 7 | 0 | 0 | 0 | 0 | 40 | 25 | 0 | 0 | 200 | 0 | 0 | 68 | 0 | 1300 | 110 | 0 | -49.887 | 123.904 |  | 0 | 996 | 0
7A06003 | 低合金 | HRB400B | 1678 | 0.00079 |  | 0.00028 |  | 0.001 | 71750 | [5 empty] | 0.454 |  | 0.008 | 0.015 | NULL | 0.032 | 0.0042 | 0.0019 | 0.0045 | 0 | NULL | NULL | NULL | 7 | 0 | 0 | 0 | 0 | 40 | 25 | 0 | 0 | 200 | 0 | 0 | 68 | 0 | 1300 | 88 | 0 | -56.6825 | 117.304 |  | 0 | 996 | 0
7A06002 | 低合金 | HRB400B | 1666 | 0.00098 |  | 0.00023 |  | 0.001 | 71700 | [5 empty] | 0.456 |  | 0.006 | 0.017 | NULL | 0.032 | 0.004 | 0.0018 | 0.0038 | 0 | NULL | NULL | NULL | 7 | 0 | 0 | 0 | 0 | 40 | 0 | 0 | 0 | 200 | 0 | 0 | 51 | 0 | 1300 | 88 | 20 | -70.266 | 105.4978 |  | 0 | 996 | 0
7A06001 | 低合金 | HRB400B | 0 | 0.00064 |  | 0.00024 |  | 0.001 | 71900 | [5 empty] | 0.462 |  | 0.007 | 0.017 | NULL | 0.034 | 0.0039 | 0.0017 | 0.0031 | 0 | NULL | NULL | NULL | 6 | 0 | 0 | 0 | 0 | 40 | 25 | 0 | 0 | 200 | 0 | 0 | 75 | 0 | 1300 | 88 | 0 | -46.016 | 124.024 |  | 0 | 996 | 0
7A06000 | 低合金 | HRB400B | 1675 | 0.00106 |  | 0.00025 |  | 0.001 | 70350 | [5 empty] | 0.463 |  | 0.004 | 0.013 | NULL | 0.034 | 0.0039 | 0.0017 | 0.003 | 0 | NULL | NULL | NULL | 7 | 0 | 0 | 0 | 0 | 40 | 0 | 0 | 0 | 0 | 0 | 0 | 44 | 0 | 1430 | 88 | 20 | -74.571 | 97.58785 |  | 0 | 949.52 | 0
7A05999 | 低合金 | HRB400B | 1651 | 0.00076 |  | 0.00028 |  | 0.002 | 70600 | [5 empty] | 0.479 |  | 0.006 | 0.015 | NULL | 0.034 | 0.0038 | 0.0016 | 0.0026 | 0 | NULL | NULL | NULL | 7 | 0 | 0 | 0 | 0 | 40 | 25 | 0 | 0 | 0 | 0 | 0 | 60 | 0 | 1450 | 132 | 0 | -53.656 | 121.974 |  | 0 | 962.8 | 0
7A05998 | 低合金 | HRB400B | 1678 | 0.00089 |  | 0.00032 |  | 0.002 | 71850 | [5 empty] | 0.459 |  | 0.008 | 0.017 | NULL | 0.034 | 0.0039 | 0.0016 | 0.0039 | 0 | NULL | NULL | NULL | 7 | 0 | 0 | 0 | 0 | 40 | 0 | 0 | 0 | 0 | 0 | 0 | 51 | 0 | 1420 | 132 | 20 | -63.9465 | 117.3378 |  | 0 | 942.88 | 0
7A05997 | 低合金 | HRB400B | 1670 | 0.00074 |  | 0.00038 |  | 0.002 | 69900 | [5 empty] | 0.479 |  | 0.006 | 0.013 | NULL | 0.034 | 0.0043 | 0.0021 | 0.0031 | 0 | NULL | NULL | NULL | 7 | 0 | 0 | 0 | 0 | 41 | 25 | 0 | 0 | 0 | 0 | 0 | 54 | 0 | 1500 | 132 | 0 | -51.726 | 117.0671 |  | 0 | 996 | 0
7A05996 | 低合金 | HRB400B | 1698 | 0.00066 |  | 0.00024 |  | 0.002 | 72650 | [5 empty] | 0.458 |  | 0.005 | 0.011 | NULL | 0.031 | 0.1176 | 0.0949 | 0.0025 | 0 | NULL | NULL | NULL | 6 | 0 | 0 | 0 | 0 | 41 | 25 | 0 | 0 | 0 | 0 | 0 | 72 | 0 | 1450 | 132 | 0 | -47.949 | 133.4971 |  | 0 | 962.8 | 0
7A05995 | 低合金 | HRB400B | 1630 | 0.00071 |  | 0.00029 |  | 0.001 | 73550 | [5 empty] | 0.457 |  | 0.006 | 0.014 | NULL | 0.034 | 0.1641 | 0.1313 | 0.0032 | 0 | NULL | NULL | NULL | 6 | 0 | 0 | 0 | 0 | 36 | 25 | 0 | 0 | 0 | 0 | 0 | 60 | 0 | 1270 | 132 | 0 | -52.2205 | 118.9016 |  | 0 | 843.28 | 0
7A05994 | 低合金 | HRB400B | 1800 | 0.00126 |  | 0.00025 |  | 0.002 | 62500 | [5 empty] | 0.461 |  | 0.006 | 0.014 | NULL | 0.032 | 0.0041 | 0.0019 | 0.003 | 0 | NULL | NULL | NULL | 6 | 0 | 0 | 0 | 0 | 40 | 0 | 0 | 0 | 0 | 0 | 0 | 25 | 0 | 1470 | 132 | 20 | -78.75 | 93.22785 |  | 0 | 976.08 | 0
7A05993 | 低合金 | HRB400B | 1653 | 0.00075 |  | 0.00029 |  | 0.002 | 71450 | [5 empty] | 0.459 |  | 0.006 | 0.012 | NULL | 0.033 | 0.0076 | 0.0052 | 0.0031 | 0 | NULL | NULL | NULL | 6 | 0 | 0 | 0 | 0 | 40 | 25 | 0 | 0 | 0 | 0 | 0 | 68 | 0 | 1430 | 132 | 0 | -53.5875 | 129.314 |  | 0 | 949.52 | 0
7A05992 | 低合金 | HRB400B | 1662 | 0.00078 |  | 0.00024 |  | 0.002 | 71100 | [5 empty] | 0.464 |  | 0.006 | 0.013 | NULL | 0.033 | 0.0041 | 0.0019 | 0.0034 | 0 | NULL | NULL | NULL | 6 | 0 | 0 | 0 | 0 | 39 | 25 | 0 | 0 | 0 | 0 | 0 | 68 | 0 | 1400 | 132 | 0 | -55.458 | 128.8009 |  | 0 | 929.6 | 0
7A05991 | 低合金 | HRB400B | 1672 | 0.00076 |  | 0.00027 |  | 0.002 | 70150 | [5 empty] | 0.473 |  | 0.005 | 0.013 | NULL | 0.034 | 0.0049 | 0.0027 | 0.0034 | 0 | NULL | NULL | NULL | 7 | 0 | 0 | 0 | 0 | 42 | 25 | 0 | 0 | 0 | 0 | 0 | 68 | 0 | 1550 | 132 | 0 | -53.314 | 131.3602 |  | 0 | 1029.2 | 0
7A05990 | 低合金 | HRB400B | 1656 | 0.00112 |  | 0.00011 |  | 0.001 | 75400 | [5 empty] | 0.474 |  | 0.006 | 0.014 | NULL | 0.033 | 0.1901 | 0.1518 | 0.0042 | 0 | NULL | NULL | NULL | 6 | 0 | 0 | 0 | 0 | 39 | 25 | 0 | 0 | 0 | 0 | 0 | 34 | 0 | 1420 | 132 | 0 | -84.448 | 96.5009 |  | 0 | 942.88 | 0
7A05989 | 低合金 | HRB400B | 1639 | 0.0007 |  | 0.00027 |  | 0.002 | 69200 | [5 empty] | 0.468 |  | 0.006 | 0.013 | NULL | 0.033 | 0.3608 | 0.2906 | 0.0046 | 0 | NULL | NULL | NULL | 6 | 0 | 0 | 39 | 0 | 0 | 25 | 0 | 0 | 0 | 0 | 0 | 68 | 0 | 1500 | 132 | 0 | -48.44 | 130.5009 |  | 0 | 996 | 0
7A05988 | 低合金 | HRB400B | 1657 | 0.00081 |  | 0.00027 |  | 0.001 | 73000 | [5 empty] | 0.463 |  | 0.011 | 0.018 | NULL | 0.034 | 0.0044 | 0.0022 | 0.004 | 0 | NULL | NULL | NULL | 6 | 0 | 0 | 0 | 0 | 39 | 25 | 0 | 0 | 0 | 0 | 0 | 54 | 0 | 1560 | 132 | 0 | -59.13 | 118.0809 |  | 0 | 1035.84 | 0
7A05987 | 低合金 | HRB400B | 1647 | 0.00067 |  | 0.00028 |  | 0.002 | 75450 | [5 empty] | 0.453 |  | 0.006 | 0.015 | NULL | 0.033 | 0.0041 | 0.0019 | 0.0031 | 0 | NULL | NULL | NULL | 6 | 0 | 0 | 0 | 0 | 39 | 25 | 0 | 0 | 0 | 0 | 0 | 68 | 0 | 1520 | 132 | 0 | -50.5515 | 130.8409 |  | 0 | 1009.28 | 0
7A05986 | 低合金 | HRB400B | 1645 | 0.00072 |  | 0.00023 |  | 0.002 | 71150 | [5 empty] | 0.466 |  | 0.007 | 0.015 | NULL | 0.032 | 0.0043 | 0.0021 | 0.0024 | 0 | NULL | NULL | NULL | 6 | 0 | 0 | 0 | 0 | 40 | 25 | 0 | 0 | 0 | 0 | 0 | 68 | 0 | 1530 | 0 | 0 | -51.228 | 91.414 |  | 0 | 1015.92 | 0
7A05985 | 低合金 | HRB400B | 1666 | 0.00073 |  | 0.00026 |  | 0.001 | 78600 | [5 empty] | 0.47 |  | 0.006 | 0.013 | NULL | 0.033 | 0.0042 | 0.0019 | 0.0027 | 0 | NULL | NULL | NULL | 6 | 0 | 0 | 0 | 0 | 39 | 25 | 0 | 0 | 0 | 0 | 0 | 54 | 0 | 1470 | 132 | 0 | -57.378 | 116.5509 |  | 0 | 976.08 | 0
7A05984 | 低合金 | HRB400B | 1649 | 0.00065 |  | 0.00027 |  | 0.001 | 73600 | [5 empty] | 0.465 |  | 0.006 | 0.014 | NULL | 0.034 | 0.0787 | 0.0649 | 0.0028 | 0 | NULL | NULL | NULL | 6 | 0 | 0 | 0 | 0 | 39 | 25 | 0 | 0 | 0 | 0 | 0 | 68 | 0 | 1500 | 132 | 0 | -47.84 | 130.5009 |  | 0 | 996 | 0
7A05983 | 低合金 | HRB400B | 1633 | 0.00099 |  | 0.00032 |  | 0.001 | 72000 | [5 empty] | 0.465 |  | 0.007 | 0.018 | NULL | 0.034 | 0.0041 | 0.0019 | 0.0025 | 0 | NULL | NULL | NULL | 6 | 0 | 0 | 0 | 0 | 38 | 25 | 0 | 0 | 0 | 0 | 0 | 54 | 0 | 1500 | 132 | 0 | -71.28 | 117.0578 |  | 0 | 996 | 0
7A05982 | 低合金 | HRB400B | 1684 | 0.00066 |  | 0.00028 |  | 0.001 | 70600 | [5 empty] | 0.461 |  | 0.005 | 0.013 | NULL | 0.034 | 0.0042 | 0.002 | 0.0036 | 0 | NULL | NULL | NULL | 46 | 0 | 0 | 0 | 0 | 0 | 50 | 0 | 0 | 0 | 0 | 0 | 68 | 0 | 1550 | 132 | 0 | -46.596 | 131.23 |  | 0 | 1029.2 | 0
7A05981 | 低合金 | HRB400B | 1673 | 0.00028 |  | 0.00027 |  | 0.001 | 73050 | [5 empty] | 0.478 |  | 0.005 | 0.014 | NULL | 0.035 | 0.004 | 0.0018 | 0.0032 | 0 | NULL | NULL | NULL | 7 | 0 | 0 | 0 | 0 | 40 | 50 | 0 | 0 | 0 | 0 | 0 | 95 | 0 | 1580 | 132 | 0 | -20.454 | 157.784 |  | 0 | 1049.12 | 0
7A05980 | 低合金 | HRB400B | 1670 | 0.00037 |  | 0.00027 |  | 0.001 | 70600 | [5 empty] | 0.482 |  | 0.006 | 0.014 | 0 | 0.036 | 0.0054 | 0.0034 | 0 | 0.001 | NULL | NULL | NULL | 7 | 0 | 0 | 0 | 0 | 40 | 50 | 0 | 0 | 0 | 0 | 0 | 93 | 0 | 1530 | 132 | 0 | -26.122 | 155.014 |  | 0 | 1015.92 | 0
7A05979 | 低合金 | HRB400B | 1624 | 0.00055 |  | 0.00027 |  | 0.001 | 69350 | [5 empty] | 0.467 |  | 0.008 | 0.015 | 0 | 0.036 | 0.0058 | 0.0036 | 0 | 0 | NULL | NULL | NULL | 45 | 0 | 0 | 0 | 0 | 0 | 50 | 0 | 0 | 0 | 0 | 0 | 95 | 0 | 1530 | 132 | 0 | -38.1425 | 156.81 |  | 0 | 1015.92 | 0
7A05978 | 低合金 | HRB400D | 1675 | 0 |  | 0 |  | 0.002 | 68800 | [5 empty] | 0.458 |  | 0.004 | 0.013 | 0 | 0.032 | 0.0052 | 0.0032 | 0 | 0 | NULL | NULL | NULL | 44 | 0 | 0 | 0 | 0 | 0 | 50 | 0 | 0 | 0 | 0 | 0 | 90 | 0 | 1690 | 132 | 0 | 0 | 154.73 |  | 0 | 1122.16 | 0
7A05977 | 低合金 | HRB400D | 1581 | 0.00039 |  | 0.00032 |  | 0 | 75750 | [5 empty] | 0.454 |  | 0.006 | 0.013 | 0 | 0.031 | 0.0046 | 0.0029 | 0 | 0 | NULL | NULL | NULL | 13 | 0 | 0 | 0 | 0 | 31 | 50 | 0 | 0 | 0 | 0 | 0 | 85 | 0 | 1630 | 132 | 0 | -29.5425 | 149.0061 |  | 0 | 1082.32 | 0
7A05976 | 低合金 | HRB400D | 1655 | 0.00072 |  | 0.0003 |  | 0.002 | 75900 | [5 empty] | 0.465 |  | 0.006 | 0.021 | 0 | 0.033 | 0.0049 | 0.0031 | 0 | 0 | NULL | NULL | NULL | 10 | 0 | 0 | 0 | 0 | 30 | 50 | 0 | 0 | 0 | 0 | 0 | 85 | 0 | 1410 | 132 | 0 | -54.648 | 145.263 |  | 0 | 936.24 | 0
7A05975 | 低合金 | HRB400D | 1645 | 0.00073 |  | 0.00034 |  | 0.002 | 63950 | [5 empty] | 0.474 |  | 0.011 | 0.018 | 0 | 0.034 | 0.0052 | 0.0032 | 0 | 0.001 | NULL | NULL | NULL | 44 | 0 | 0 | 0 | 0 | 0 | 50 | 0 | 0 | 0 | 0 | 0 | 68 | 0 | 1560 | 132 | 0 | -46.6835 | 131.4 |  | 0 | 1035.84 | 0
7A05974 | 低合金 | HRB400D | 1643 | 0.00025 |  | 0.00022 |  | 0.001 | 76200 | [5 empty] | 0.458 |  | 0.006 | 0.019 | 0 | 0.032 | 0.005 | 0.0031 | 0 | 0.001 | NULL | NULL | NULL | 13 | 0 | 0 | 0 | 0 | 30 | 50 | 0 | 0 | 0 | 0 | 0 | 90 | 0 | 1520 | 132 | 0 | -19.05 | 151.933 |  | 0 | 1009.28 | 0
7A05973 | 低合金 | HRB400D | 1640 | 0 |  | 0 |  | 0.004 | 72850 | [5 empty] | 0.489 |  | 0.007 | 0.023 | 0 | 0.033 | 0.0057 | 0.0036 | 0 | 0.001 | NULL | NULL | NULL | 43 | 0 | 0 | 0 | 0 | 0 | 0 | 75 | 0 | 0 | 0 | 0 | 68 | 0 | 1560 | 132 | 0 | 0 | 131.6805 |  | 0 | 1035.84 | 0
7A05972 | 低合金 | HRB400D | 1679 | 0.00075 |  | 0.00025 |  | 0 | 77700 | [5 empty] | 0.46 |  | 0.002 | 0.01 | 0 | 0.033 | 0.0053 | 0.0033 | 0 | 0.001 | NULL | NULL | NULL | 40 | 0 | 0 | 0 | 0 | 0 | 0 | 25 | 0 | 0 | 0 | 0 | 75 | 0 | 1530 | 132 | 0 | -58.275 | 137.7035 |  | 0 | 1015.92 | 0
7A05971 | 低合金 | HRB400D | 1696 | 0.00086 |  | 0.00044 |  | 0.002 | 71000 | [5 empty] | 0.46 |  | 0.002 | 0.01 | 0 | 0.031 | 0.0056 | 0.0035 | 0 | 0.001 | NULL | NULL | NULL | 40 | 0 | 0 | 0 | 0 | 0 | 0 | 25 | 0 | 0 | 0 | 0 | 60 | 0 | 1440 | 132 | 0 | -61.06 | 121.7735 |  | 0 | 956.16 | 0
7A05970 | 低合金 | HRB400D | 1672 | 0.00074 |  | 0.00028 |  | 0.001 | 70000 | [5 empty] | 0.483 |  | 0.005 | 0.012 | 0 | 0.034 | 0.0066 | 0.0041 | 0 | 0.001 | NULL | NULL | NULL | 43 | 0 | 0 | 0 | 0 | 0 | 0 | 50 | 0 | 0 | 0 | 0 | 75 | 0 | 1510 | 132 | 0 | -51.8 | 137.457 |  | 0 | 1002.64 | 0
7A05969 | 低合金 | HRB400D | 1643 | 0.00084 |  | 0.0003 |  | 0.002 | 70050 | [5 empty] | 0.467 |  | 0.005 | 0.011 | 0 | 0.034 | 0.005 | 0.0032 | 0 | 0.001 | NULL | NULL | NULL | 13 | 0 | 0 | 0 | 0 | 30 | 0 | 0 | 0 | 0 | 0 | 0 | 75 | 0 | 1470 | 88 | 20 | -58.842 | 127.9968 |  | 0 | 976.08 | 0
7A05968 | 低合金 | HRB400D | 1655 | 0.00082 |  | 0.00021 |  | 0.003 | 70100 | [5 empty] | 0.455 |  | 0.006 | 0.015 | 0 | 0.033 | 0.0059 | 0.0037 | 0.0006 | 0.001 | NULL | NULL | NULL | 13 | 0 | 0 | 0 | 0 | 30 | 0 | 0 | 0 | 0 | 0 | 0 | 68 | 0 | 1453 | 88 | 20 | -57.482 | 120.9878 |  | 0 | 964.792 | 0
7A05967 | 低合金 | HRB400D | 1672 | 0.00097 |  | 0.00023 |  | 0.002 | 67750 | [5 empty] | 0.46 |  | 0.008 | 0.016 | NULL | 0.032 | 0.0039 | 0.0017 | 0.0027 | 0 | NULL | NULL | NULL | 14 | 0 | 0 | 0 | 0 | 30 | 0 | 0 | 0 | 0 | 0 | 0 | 51 | 0 | 1524 | 88 | 20 | -65.7175 | 105.8748 |  | 0 | 1011.936 | 0
7A05966 | 低合金 | HRB400D | 1657 | 0.00083 |  | 0.00021 |  | 0.002 | 75200 | [5 empty] | 0.465 |  | 0.006 | 0.016 | NULL | 0.031 | 0.004 | 0.0018 | 0.0026 | 0 | NULL | NULL | NULL | 13 | 0 | 0 | 0 | 0 | 30 | 0 | 0 | 0 | 0 | 0 | 0 | 51 | 0 | 1422 | 88 | 20 | -62.416 | 104.1408 |  | 0 | 944.208 | 0
7A05965 | 低合金 | HRB400D | 1683 | 0.00093 |  | 0.00027 |  | 0.001 | 70250 | [5 empty] | 0.467 |  | 0.005 | 0.011 | NULL | 0.031 | 0.02 | 0.0174 | 0.0023 | 0 | NULL | NULL | NULL | 14 | 0 | 0 | 0 | 0 | 30 | 0 | 0 | 0 | 0 | 0 | 0 | 51 | 0 | 1445 | 88 | 20 | -65.3325 | 104.5318 |  | 0 | 959.48 | 0
7A05964 | 低合金 | HRB400D | 1684 | 0.00074 |  | 0.00027 |  | 0.002 | 72450 | [5 empty] | 0.462 |  | 0.008 | 0.017 | NULL | 0.031 | 0.004 | 0.0018 | 0.0029 | 0 | NULL | NULL | NULL | 14 | 0 | 0 | 0 | 0 | 30 | 25 | 0 | 0 | 0 | 0 | 0 | 68 | 0 | 1458 | 88 | 0 | -53.613 | 116.559 |  | 0 | 968.112 | 0
7A05963 | 低合金 | HRB400D | 1672 | 0.00089 |  | 0.00025 |  | 0.001 | 71800 | [5 empty] | 0.474 |  | 0.007 | 0.017 | NULL | 0.031 | 0.0054 | 0.0031 | 0.0055 | 0 | NULL | NULL | NULL | 13 | 0 | 0 | 0 | 0 | 30 | 0 | 0 | 0 | 0 | 0 | 0 | 51 | 0 | 1455 | 88 | 20 | -63.902 | 104.7018 |  | 0 | 966.12 | 0
7A05962 | 低合金 | HRB400B | 1678 | 0.0007 |  | 0.0003 |  | 0.001 | 71400 | [5 empty] | 0.467 |  | 0.007 | 0.019 | NULL | 0.031 | 0.004 | 0.0018 | 0.0029 | 0 | NULL | NULL | NULL | 14 | 0 | 0 | 0 | 0 | 30 | 25 | 0 | 0 | 0 | 0 | 0 | 85 | 0 | 1433 | 88 | 0 | -49.98 | 132.454 |  | 0 | 951.512 | 0
7A05961 | 低合金 | HRB400D | 1657 | 0.00063 |  | 0.00025 |  | 0.001 | 73550 | [5 empty] | 0.472 |  | 0.006 | 0.014 | NULL | 0.03 | 0.0043 | 0.0021 | 0.0019 | 0 | NULL | NULL | NULL | 12 | 0 | 0 | 0 | 0 | 30 | 25 | 0 | 0 | 0 | 0 | 0 | 85 | 0 | 1478 | 88 | 0 | -46.3365 | 133.219 |  | 0 | 981.392 | 0
7A05960 | 低合金 | HRB400D | 1802 | 0.00072 |  | 0.00028 |  | 0.002 | 74300 | [5 empty] | 0.466 |  | 0.005 | 0.014 | NULL | 0.03 | 0.0039 | 0.0017 | 0.0022 | 0 | NULL | NULL | NULL | 12 | 0 | 0 | 0 | 0 | 30 | 25 | 0 | 0 | 0 | 0 | 0 | 85 | 0 | 1438 | 88 | 0 | -53.496 | 132.539 |  | 0 | 954.832 | 0
7A05959 | 低合金 | HRB400B | 1663 | 0.00085 |  | 0.00026 |  | 0.001 | 70250 | [5 empty] | 0.468 |  | 0.006 | 0.015 | NULL | 0.032 | 0.0044 | 0.0021 | 0.0024 | 0 | NULL | NULL | NULL | 14 | 0 | 0 | 0 | 0 | 30 | 0 | 0 | 0 | 0 | 0 | 0 | 68 | 0 | 1425 | 88 | 20 | -59.7125 | 120.5118 |  | 0 | 946.2 | 0
7A05958 | 低合金 | HRB400B | 1606 | 0.00047 |  | 0.00022 |  | 0.001 | 70950 | [5 empty] | 0.465 |  | 0.01 | 0.022 | NULL | 0.033 | 0.004 | 0.0018 | 0.0027 | 0 | NULL | NULL | NULL | 14 | 0 | 0 | 0 | 0 | 30 | 50 | 0 | 0 | 0 | 0 | 0 | 102 | 0 | 1386 | 88 | 0 | -33.3465 | 147.975 |  | 0 | 920.304 | 0
7A05957 | 低合金 | HRB400B | 1689 | 0.00071 |  | 0.00023 |  | 0.001 | 67950 | [5 empty] | 0.458 |  | 0.006 | 0.015 | NULL | 0.033 | 0.0039 | 0.0017 | 0.0023 | 0 | NULL | NULL | NULL | 14 | 0 | 0 | 0 | 0 | 32 | 25 | 0 | 0 | 0 | 0 | 0 | 68 | 0 | 0 | 88 | 0 | -48.2445 | 91.7792 |  | 0 | 0 | #DIV/0!
7A05956 | 低合金 | HRB400B | 1615 | 0.00047 |  | 0.00031 |  | 0.001 | 71600 | [5 empty] | 0.472 |  | 0.009 | 0.022 | NULL | 0.035 | 0.0043 | 0.002 | 0.0032 | 0 | NULL | NULL | NULL | 14 | 0 | 0 | 0 | 0 | 32 | 50 | 0 | 0 | 0 | 0 | 0 | 102 | 0 | 1453 | 88 | 0 | -33.652 | 149.1202 |  | 0 | 964.792 | 0
7A05955 | 低合金 | HRB400B | 1715 | 0.00035 |  | 0.00019 |  | 0.002 | 69750 | [5 empty] | 0.455 |  | 0.006 | 0.014 | NULL | 0.035 | 0.005 | 0.0028 | 0.0012 | 0 | NULL | NULL | NULL | 45 | 0 | 0 | 0 | 0 | 0 | 75 | 0 | 0 | 0 | 0 | 0 | 102 | 0 | 1505 | 88 | 0 | -24.4125 | 149.905 |  | 0 | 999.32 | 0
7A05954 | 低合金 | HRB400B | 1645 | 0.00091 |  | 0.0003 |  | 0.002 | 71100 | [5 empty] | 0.456 |  | 0.005 | 0.013 | NULL | 0.032 | 0.0041 | 0.0019 | 0.0022 | 0 | NULL | NULL | NULL | 6 | 0 | 0 | 0 | 0 | 40 | 0 | 0 | 0 | 0 | 0 | 0 | 51 | 0 | 1431 | 88 | 20 | -64.701 | 104.3248 |  | 0 | 950.184 | 0
7A05953 | 低合金 | HRB400B | 1657 | 0.00023 |  | 0.00024 |  | 0.002 | 71250 | [5 empty] | 0.456 |  | 0.008 | 0.019 | NULL | 0.033 | 0.005 | 0.0027 | 0.0027 | 0 | NULL | NULL | NULL | 7 | 0 | 0 | 0 | 0 | 40 | 50 | 0 | 0 | 0 | 0 | 0 | 90 | 0 | 1450 | 132 | 0 | -16.3875 | 150.774 |  | 0 | 962.8 | 0
7A05952 | 低合金 | HRB400B | 1662 | 0.00108 |  | 0.0003 |  | 0 | 71100 | [5 empty] | 0.455 |  | 0.006 | 0.017 | NULL | 0.034 | 0.0041 | 0.0019 | 0.0023 | 0 | NULL | NULL | NULL | 7 | 0 | 0 | 0 | 0 | 40 | 0 | 0 | 0 | 0 | 0 | 0 | 34 | 0 | 1500 | 132 | 20 | -76.788 | 102.3778 |  | 0 | 996 | 0
7A05951 | 低合金 | 20MnKA | 1662 | 0.00041 |  | 0.00028 |  | 0.001 | 71400 | [5 empty] | 0.458 |  | 0.008 | 0.02 | NULL | 0.035 | 0.0039 | 0.0017 | 0.0038 | 0 | NULL | NULL | NULL | 7 | 0 | 0 | 0 | 0 | 40 | 50 | 0 | 0 | 0 | 0 | 0 | 85 | 0 | 1430 | 132 | 0 | -29.274 | 145.634 |  | 0 | 949.52 | 0
7A05950 | 低合金 | 20MnKA | 1652 | 0.00093 |  | 0.00027 |  | 0.002 | 69600 | [5 empty] | 0.448 |  | 0.008 | 0.015 | NULL | 0 | 0.0029 | 0.0023 | 0 | NULL | NULL | NULL | 0.0008 | 0 | 0 | 0 | 0 | 0 | 0 | 25 | 0 | 0 | 0 | 70 | 0 | 44 | 0 | 1450 | 132 | 0 | -64.728 | 106.532 |  | 0 | 962.8 | 0
7A05949 | 低合金 | 20MnKA | 1658 | 0.00096 |  | 0.00028 |  | 0.002 | 70400 | [5 empty] | 0.48 |  | 0.011 | 0.019 | NULL | 0 | 0.0028 | 0.0022 | 0 | NULL | NULL | NULL | 0.0007 | 0 | 0 | 0 | 0 | 0 | 0 | 25 | 0 | 0 | 0 | 70 | 0 | 34 | 0 | 1500 | 132 | 0 | -67.584 | 97.782 |  | 0 | 996 | 0
7A05948 | 低合金 | 20MnKA | 1805 | 0.00075 |  | 0.00027 |  | 0.002 | 63450 | [5 empty] | 0.477 |  | 0.007 | 0.018 | NULL | 0 | 0.0054 | 0.0035 | NULL | NULL | NULL | NULL | NULL | 0 | 0 | 0 | 0 | 0 | 0 | 50 | 0 | 0 | 0 | 70 | 0 | 44 | 0 | 1470 | 132 | 0 | -47.5875 | 106.872 |  | 0 | 976.08 | 0
7A05947 | 低合金 | 20MnKA | 1666 | 0.00087 |  | 0.00026 |  | 0.002 | 70500 | [5 empty] | 0.462 |  | 0.008 | 0.019 | NULL | 0.001 | 0.0053 | 0.0034 | NULL | NULL | NULL | NULL | NULL | 0 | 0 | 0 | 0 | 0 | 0 | 50 | 0 | 0 | 0 | 80 | 0 | 44 | 0 | 0 | 132 | 0 | -61.335 | 81.888 |  | 0 | 0 | #DIV/0!
7A05946 | 低合金 | 20MnKA | 1648 | 0.0009 |  | 0.00021 |  | 0.002 | 70900 | [5 empty] | 0.479 |  | 0.008 | 0.02 | NULL | 0 | 0.0054 | 0.0035 | NULL | NULL | NULL | NULL | NULL | 0 | 0 | 0 | 0 | 0 | 0 | 25 | 0 | 0 | 0 | 80 | 0 | 44 | 0 | 1460 | 132 | 0 | -63.81 | 106.708 |  | 0 | 969.44 | 0
7A05945 | 低合金 | 20MnKA | 1807 | 0.00099 |  | 0.00023 |  | 0.001 | 70650 | [5 empty] | 0.475 |  | 0.009 | 0.019 | NULL | 0 | 0.0053 | 0.0034 | NULL | NULL | NULL | NULL | NULL | 0 | 0 | 0 | 0 | 0 | 0 | 25 | 0 | 0 | 0 | 80 | 0 | 36 | 0 | 1450 | 132 | 0 | -69.9435 | 98.858 |  | 0 | 962.8 | 0
7A05944 | 低合金 | 20MnKA | 1679 | 0.00106 |  | 0.00025 |  | 0.002 | 70600 | [5 empty] | 0.471 |  | 0.009 | 0.02 | NULL | 0 | 0.0053 | 0.0034 | NULL | NULL | NULL | NULL | NULL | 0 | 0 | 0 | 0 | 0 | 0 | 25 | 0 | 0 | 0 | 80 | 0 | 27 | 0 | 1440 | 132 | 0 | -74.836 | 90.048 |  | 0 | 956.16 | 0
7A05943 | 低合金 | 20MnKA | 1659 | 0.00067 |  | 0.00027 |  | 0.002 | 70800 | [5 empty] | 0.477 |  | 0.007 | 0.019 | NULL | 0 | 0.0052 | 0.0033 | NULL | NULL | NULL | NULL | NULL | 0 | 0 | 0 | 0 | 0 | 0 | 50 | 0 | 0 | 0 | 80 | 0 | 58 | 0 | 1450 | 132 | 0 | -47.436 | 119.978 |  | 0 | 962.8 | 0
7A05942 | 低合金 | 20MnKA | 1658 | 0.00071 |  | 0.00023 |  | 0.001 | 64150 | [5 empty] | 0.473 |  | 0.008 | 0.018 | NULL | 0 | 0.0053 | 0.0034 | NULL | NULL | NULL | NULL | NULL | 0 | 0 | 0 | 0 | 0 | 0 | 50 | 0 | 0 | 0 | 90 | 0 | 60 | 0 | 1470 | 132 | 0 | -45.5465 | 122.244 |  | 0 | 976.08 | 0
7A05941 | 低合金 | 20MnKA | 1652 | 0.00112 |  | 0.00023 |  | 0.002 | 71250 | [5 empty] | 0.472 |  | 0.007 | 0.018 | NULL | 0 | 0.0053 | 0.0034 | NULL | NULL | NULL | NULL | NULL | 0 | 0 | 0 | 0 | 0 | 0 | 25 | 0 | 0 | 0 | 80 | 0 | 34 | 0 | 1520 | 132 | 0 | -79.8 | 98.128 |  | 0 | 1009.28 | 0
7A05940 | 低合金 | 20MnKA | 1656 | 0.00099 |  | 0.00025 |  | -0.001 | 72000 | [5 empty] | 0.465 |  | 0.008 | 0.018 | NULL | 0 | 0.0071 | 0.0052 | NULL | NULL | NULL | NULL | NULL | 0 | 0 | 0 | 0 | 0 | 0 | 50 | 0 | 0 | 0 | 0 | 0 | 54 | 0 | 1540 | 132 | 0 | -71.28 | 117.62 |  | 0 | 1022.56 | 0
7A05939 | 低合金 | 20MnKA | 1658 | 0.0007 |  | 0.00022 |  | -0.001 | 71600 | [5 empty] | 0.473 |  | 0.01 | 0.022 | NULL | 0 | 0.0052 | 0.0033 | NULL | NULL | NULL | NULL | NULL | 0 | 0 | 0 | 0 | 0 | 0 | 50 | 0 | 0 | 0 | 0 | 0 | 56 | 0 | 1360 | 132 | 0 | -50.12 | 116.48 |  | 0 | 903.04 | 0
7A05938 | 低合金 | 20MnKA | 1669 | 0.00078 |  | 0.00021 |  | 0.001 | 65500 | [5 empty] | 0.476 |  | 0.008 | 0.019 | NULL | 0 | 0.0053 | 0.0034 | NULL | NULL | NULL | NULL | NULL | 0 | 0 | 0 | 0 | 0 | 0 | 75 | 0 | 0 | 0 | 0 | 0 | 56 | 0 | 1410 | 132 | 0 | -51.09 | 117.33 |  | 0 | 936.24 | 0
7A05937 | 低合金 | 20MnKA | 1661 | 0.00058 |  | 0.00023 |  | 0.001 | 67650 | [5 empty] | 0.461 |  | 0.008 | 0.019 | NULL | 0 | 0.0053 | 0.0034 | NULL | NULL | NULL | NULL | NULL | 0 | 0 | 0 | 0 | 0 | 0 | 75 | 0 | 0 | 0 | 0 | 0 | 68 | 0 | 1500 | 132 | 0 | -39.237 | 130.38 |  | 0 | 996 | 0
7A05936 | 低合金 | 20MnKA | 1802 | 0.001 |  | 0.00021 |  | 0.001 | 72500 | [5 empty] | 0.459 |  | 0.006 | 0.019 | NULL | 0 | 0.0053 | 0.0034 | NULL | NULL | NULL | NULL | NULL | 0 | 0 | 0 | 0 | 0 | 0 | 50 | 0 | 0 | 0 | 0 | 0 | 54 | 0 | 1520 | 132 | 0 | -72.5 | 117.28 |  | 0 | 1009.28 | 0
7A05935 | 低合金 | HRB400B | 1689 | 0.00073 |  | 0.00021 |  | 0.001 | 65000 | [5 empty] | 0.468 |  | 0.009 | 0.024 | NULL | 0.034 | 0.004 | 0.0018 | 0.0035 | 0 | NULL | NULL | NULL | 6 | 0 | 0 | 0 | 0 | 40 | 25 | 0 | 0 | 0 | 0 | 0 | 68 | 0 | 1450 | 132 | 0 | -47.45 | 129.654 |  | 0 | 962.8 | 0
7A05934 | 低合金 | 20MnKA | 1672 | 0.00072 |  | 0.0002 |  | 0.001 | 71300 | [5 empty] | 0.475 |  | 0.009 | 0.021 | NULL | 0 | 0.0051 | 0.0032 | NULL | NULL | NULL | NULL | NULL | 0 | 0 | 0 | 0 | 0 | 0 | 50 | 0 | 0 | 0 | 0 | 0 | 56 | 0 | 1400 | 132 | 0 | -51.336 | 117.16 |  | 0 | 929.6 | 0
7A05933 | 低合金 | 20MnKA | 1664 | 0.00078 |  | 0.0002 |  | 0.001 | 67300 | [5 empty] | 0.457 |  | 0.01 | 0.023 | NULL | 0 | 0.0054 | 0.0035 | NULL | NULL | NULL | NULL | NULL | 0 | 0 | 0 | 0 | 0 | 0 | 50 | 0 | 0 | 0 | 0 | 0 | 68 | 0 | 1510 | 132 | 0 | -52.494 | 130.55 |  | 0 | 1002.64 | 0
7A05932 | 低合金 | HRB400B | 1687 | 0.00104 |  | 0.00012 |  | 0.001 | 70950 | [5 empty] | 0.474 |  | 0.006 | 0.015 | NULL | 0.034 | 0.0041 | 0.0019 | 0.0026 | 0 | NULL | NULL | NULL | 6 | 0 | 0 | 0 | 0 | 38 | 0 | 0 | 0 | 0 | 0 | 0 | 54 | 0 | 1400 | 132 | 20 | -73.788 | 119.8716 |  | 0 | 929.6 | 0
7A05931 | 低合金 | HRB400B | 1672 | 0.00082 |  | 0.00025 |  | 0.001 | 71100 | [5 empty] | 0.472 |  | 0.007 | 0.019 | NULL | 0.033 | 0.0042 | 0.002 | 0.0036 | 0 | NULL | NULL | NULL | 6 | 0 | 0 | 0 | 0 | 38 | 25 | 0 | 0 | 0 | 0 | 0 | 54 | 0 | 1400 | 132 | 0 | -58.302 | 115.3578 |  | 0 | 929.6 | 0
7A05930 | 低合金 | HRB400B | 1669 | 0.00067 |  | 0.00019 |  | 0.001 | 72550 | [5 empty] | 0.459 |  | 0.006 | 0.023 | NULL | 0.033 | 0.0042 | 0.0019 | 0.0037 | 0 | NULL | NULL | NULL | 6 | 0 | 0 | 0 | 0 | 38 | 25 | 0 | 0 | 200 | 0 | 0 | 68 | 0 | 1220 | 132 | 0 | -48.6085 | 129.1378 |  | 0 | 942.88 | 0
7A05929 | 低合金 | HRB400B | 1655 | 0.00071 |  | 0.00025 |  | 0.002 | 71100 | [5 empty] | 0.464 |  | 0.008 | 0.019 | NULL | 0.033 | 0.0041 | 0.0019 | 0.0032 | 0 | NULL | NULL | NULL | 0 | 0 | 0 | 0 | 0 | 46 | 25 | 0 | 0 | 0 | 0 | 0 | 68 | 0 | 1400 | 132 | 0 | -50.481 | 128.8226 |  | 0 | 929.6 | 0
7A05928 | 低合金 | HRB400B | 1658 | 0.00088 |  | 0.00021 |  | 0.001 | 68550 | [5 empty] | 0.47 |  | 0.006 | 0.015 | NULL | 0.035 | 0.0041 | 0.0018 | 0.0028 | 0 | NULL | NULL | NULL | 0 | 0 | 0 | 0 | 0 | 48 | 25 | 0 | 0 | 0 | 0 | 0 | 54 | 0 | 1420 | 132 | 0 | -60.324 | 115.7288 |  | 0 | 942.88 | 0
7A05927 | 低合金 | HRB400B | 1671 | 0.00072 |  | 0.00025 |  | 0.001 | 72100 | [5 empty] | 0.461 |  | 0.006 | 0.016 | NULL | 0.034 | 0.3968 | 0.321 | 0.0044 | 0 | NULL | NULL | NULL | 6 | 0 | 0 | 0 | 0 | 38 | 25 | 0 | 0 | 0 | 0 | 0 | 68 | 0 | 1450 | 132 | 0 | -51.912 | 129.6478 |  | 0 | 962.8 | 0
7A05926 | 低合金 | HRB400B | 1741 | 0.00033 |  | 0.00021 |  | 0.002 | 70950 | [5 empty] | 0.485 |  | 0.003 | 0.01 | NULL | 0.034 | 0.004 | 0.0018 | 0.0035 | 0 | NULL | NULL | NULL | 6 | 0 | 0 | 38 | 0 | 0 | 50 | 0 | 0 | 0 | 0 | 0 | 85 | 0 | 1500 | 132 | 0 | -23.4135 | 146.8178 |  | 0 | 996 | 0
7A05925 | 低合金 | HRB400B | 1744 | 0.00048 |  | 0.00027 |  | 0.001 | 70000 | [5 empty] | 0.47 |  | 0.006 | 0.013 | NULL | 0.034 | 0.0059 | 0.0036 | 0.0042 | 0 | NULL | NULL | NULL | 6 | 0 | 0 | 0 | 0 | 37 | 50 | 0 | 0 | 300 | 0 | 0 | 85 | 0 | 1113 | 88 | 0 | -33.6 | 132.1357 |  | 0 | 938.232 | 0
7A05924 | 低合金 | HRB400B | 1672 | 0.00068 |  | 0.00028 |  | 0.001 | 67700 | [5 empty] | 0.46 |  | 0.005 | 0.013 | NULL | 0.032 | 0.0038 | 0.0016 | 0.0031 | 0 | NULL | NULL | NULL | 6 | 0 | 0 | 0 | 0 | 40 | 25 | 0 | 0 | 300 | 0 | 0 | 85 | 0 | 1150 | 88 | 0 | -46.036 | 132.774 |  | 0 | 962.8 | 0
7A05923 | 低合金 | HRB400B | 1674 | 0.00078 |  | 0.00027 |  | 0 | 73100 | [5 empty] | 0.456 |  | 0.006 | 0.013 | NULL | 0.033 | 0.0039 | 0.0017 | 0.0026 | 0 | NULL | NULL | NULL | 6 | 0 | 0 | 0 | 0 | 40 | 25 | 0 | 0 | 300 | 0 | 0 | 68 | 0 | 1396 | 88 | 0 | -57.018 | 120.636 |  | 0 | 1126.144 | 0
7A05922 | 低合金 | 20MnKA | 1672 | 0.00071 |  | 0.0003 |  | 0.001 | 75600 | [5 empty] | 0.449 |  | 0.006 | 0.009 | NULL | 0 | 0.0031 | 0.0024 | 0.001 | NULL | NULL | NULL | 0.0007 | 0 | 0 | 0 | 0 | 0 | 0 | 50 | 0 | 0 | 300 | 0 | 0 | 51 | 0 | 1147 | 132 | 0 | -53.676 | 113.159 |  | 0 | 960.808 | 0
7A05921 | 低合金 | 20MnKA | 1666 | 0.00077 |  | 0.00039 |  | 0.001 | 69700 | [5 empty] | 0.458 |  | 0.007 | 0.01 | NULL | 0 | 0.003 | 0.0024 | 0.001 | NULL | NULL | NULL | 0.0008 | 0 | 0 | 0 | 0 | 0 | 0 | 50 | 0 | 0 | 300 | 0 | 0 | 51 | 0 | 1213 | 132 | 0 | -53.669 | 114.281 |  | 0 | 1004.632 | 0
7A05920 | 低合金 | 20MnKA | 0 | 0.00068 |  | 0.00026 |  | 0.001 | 69200 | [5 empty] | 0.451 |  | 0.01 | 0.015 | NULL | 0 | 0.0026 | 0.0021 | 0 | NULL | NULL | NULL | 0.0008 | 0 | 0 | 0 | 0 | 0 | 0 | 50 | 0 | 0 | 300 | 0 | 0 | 68 | 0 | 1077 | 132 | 0 | -47.056 | 128.289 |  | 0 | 914.328 | 0
7A05919 | 低合金 | 20MnKA | 1676 | 0.00083 |  | 0.00026 |  | 0.001 | 73350 | [5 empty] | 0.459 |  | 0.01 | 0.014 | NULL | 0 | 0.0034 | 0.0026 | 0.002 | NULL | NULL | NULL | 0.0007 | 0 | 0 | 0 | 0 | 0 | 0 | 25 | 0 | 0 | 300 | 0 | 0 | 51 | 0 | 1180 | 132 | 0 | -60.8805 | 113.72 |  | 0 | 982.72 | 0
7A05918 | 低合金 | 20MnKA | 1653 | 0.00085 |  | 0.00036 |  | 0.001 | 73250 | [5 empty] | 0.45 |  | 0.013 | 0.019 | NULL | 0 | 0.0035 | 0.0027 | 0.002 | NULL | NULL | NULL | 0.0007 | 0 | 0 | 0 | 0 | 0 | 0 | 25 | 0 | 0 | 0 | 50 | 0 | 51 | 0 | 1506 | 132 | 0 | -62.2625 | 114.192 |  | 0 | 999.984 | 0
7A05917 | 低合金 | 20MnKA | 1659 | 0.00064 |  | 0.00028 |  | 0.001 | 63300 | [5 empty] | 0.447 |  | 0.01 | 0.016 | NULL | 0 | 0.0033 | 0.0026 | 0 | NULL | NULL | NULL | 0.0007 | 0 | 0 | 0 | 0 | 0 | 0 | 50 | 0 | 0 | 300 | 0 | 0 | 51 | 0 | 1166 | 132 | 0 | -40.512 | 113.482 |  | 0 | 973.424 | 0
7A05916 | 低合金 | 20MnKA | 1694 | 0.00067 |  | 0.00029 |  | 0.001 | 71600 | [5 empty] | 0.465 |  | 0.009 | 0.013 | NULL | 0 | 0.0029 | 0.0023 | 0 | NULL | NULL | NULL | 0.0007 | 0 | 0 | 0 | 0 | 0 | 0 | 50 | 0 | 0 | 300 | 70 | 0 | 68 | 0 | 1166 | 132 | 0 | -47.972 | 129.844 |  | 0 | 973.424 | 0
7A05915 | 低合金 | 20MnKA | 1672 | 0.00063 |  | 0.00023 |  | 0 | 71000 | [5 empty] | 0.459 |  | 0.008 | 0.016 | NULL | 0 | 0.0029 | 0.0023 | 0 | NULL | NULL | NULL | 0.0007 | 0 | 0 | 0 | 0 | 0 | 0 | 50 | 0 | 0 | 300 | 50 | 0 | 68 | 0 | 1207 | 132 | 0 | -44.73 | 130.529 |  | 0 | 1000.648 | 0
7A05914 | 低合金 | 20MnKA | 1676 | 0.00061 |  | 0.00026 |  | 0 | 71500 | [5 empty] | 0.467 |  | 0.009 | 0.017 | NULL | 0 | 0.0046 | 0.0034 | 0.001 | NULL | NULL | NULL | 0.0007 | 0 | 70 | 0 | 0 | 0 | 0 | 75 | 0 | 0 | 300 | 0 | 0 | 68 | 0 | 1133 | 132 | 0 | -43.615 | 129.241 |  | 0 | 951.512 | 0
7A05913 | 低合金 | 20MnKA | 1674 | 0.001 |  | 0.00033 |  | 0 | 69650 | [5 empty] | 0.463 |  | 0.01 | 0.02 | NULL | 0 | 0.0039 | 0.003 | 0.002 | NULL | NULL | NULL | 0.0007 | 0 | 0 | 0 | 0 | 0 | 0 | 25 | 0 | 0 | 300 | 50 | 0 | 51 | 0 | 1147 | 132 | 0 | -69.65 | 113.189 |  | 0 | 960.808 | 0
7A05912 | 低合金 | 20MnKA | 1674 | 0.00088 |  | 0.00026 |  | 0.001 | 71000 | [5 empty] | 0.471 |  | 0.011 | 0.02 | NULL | 0 | 0.0037 | 0.0028 | 0.002 | NULL | NULL | NULL | 0.0008 | 0 | 0 | 0 | 0 | 0 | 0 | 25 | 0 | 0 | 300 | 60 | 0 | 51 | 0 | 1136 | 132 | 0 | -62.48 | 113.008 |  | 0 | 953.504 | 0
7A05911 | 低合金 | 20MnKA | 1667 | 0.00096 |  | 0.00027 |  | 0.003 | 69300 | [5 empty] | 0.466 |  | 0.009 | 0.014 | NULL | 0 | 0.0033 | 0.0025 | 0 | NULL | NULL | NULL | 0.0007 | 0 | 0 | 0 | 0 | 0 | 0 | 25 | 0 | 0 | 300 | 50 | 0 | 51 | 0 | 1130 | 132 | 0 | -66.528 | 112.9 |  | 0 | 949.52 | 0
7A05910 | 低合金 | 20MnKA | 1663 | 0.00075 |  | 0.00028 |  | 0.001 | 71200 | [5 empty] | 0.461 |  | 0.009 | 0.017 | NULL | 0 | 0.0032 | 0.0025 | 0 | NULL | NULL | NULL | 0.0007 | 0 | 0 | 0 | 0 | 0 | 0 | 50 | 0 | 0 | 0 | 70 | 0 | 68 | 0 | 1411 | 132 | 0 | -53.4 | 128.909 |  | 0 | 936.904 | 0
7A05909 | 低合金 | 20MnKA | 1662 | 0.00058 |  | 0.0003 |  | 0.001 | 72050 | [5 empty] | 0.475 |  | 0.009 | 0.017 | NULL | 0 | 0.0035 | 0.0027 | 0 | NULL | NULL | NULL | 0.0007 | 0 | 0 | 0 | 0 | 0 | 0 | 0 | 50 | 0 | 0 | 0 | 0 | 68 | 0 | 1500 | 132 | 0 | -41.789 | 130.567 |  | 0 | 996 | 0
7A05908 | 低合金 | 20MnKA | 1723 | 0.00028 |  | 0.00025 |  | 0.001 | 71400 | [5 empty] | 0.465 |  | 0.007 | 0.017 | NULL | 0 | 0.0032 | 0.0025 | 0 | NULL | NULL | NULL | 0.0007 | 0 | 0 | 0 | 0 | 0 | 0 | 0 | 100 | 0 | 0 | 0 | 0 | 85 | 0 | 1550 | 132 | 0 | -19.992 | 147.924 |  | 0 | 1029.2 | 0
7A05907 | 低合金 | HRB400B | 1680 | 0.00066 |  | 0.00031 |  | 0.001 | 73500 | [5 empty] | 0.456 |  | 0.007 | 0.019 | NULL | 0.033 | 0.0041 | 0.0019 | 0.0032 | 0 | NULL | NULL | NULL | 7 | 0 | 0 | 0 | 0 | 40 | 25 | 0 | 0 | 200 | 0 | 0 | 68 | 0 | 1350 | 0 | 0 | -48.51 | 91.754 |  | 0 | 1029.2 | 0
7A05906 | 低合金 | HRB400B | 1666 | 0.00026 |  | 0.00028 |  | 0.003 | 73750 | [5 empty] | 0.464 |  | 0.009 | 0.023 | NULL | 0.034 | 0.004 | 0.0018 | 0.0038 | 0 | NULL | NULL | NULL | 7 | 0 | 0 | 0 | 0 | 40 | 50 | 0 | 0 | 200 | 0 | 0 | 85 | 0 | 1350 | 0 | 0 | -19.175 | 108.074 |  | 0 | 1029.2 | 0
7A05905 | 低合金 | HRB400B | 1672 | 0.00067 |  | 0.00024 |  | 0.003 | 73600 | [5 empty] | 0.48 |  | 0.007 | 0.019 | NULL | 0.035 | 0.004 | 0.0018 | 0.0042 | 0 | NULL | NULL | NULL | 7 | 0 | 0 | 0 | 0 | 200 | 25 | 0 | 0 | 200 | 0 | 0 | 68 | 0 | 1350 | 0 | 0 | -49.312 | 92.25 |  | 0 | 1029.2 | 0
7A05904 | 低合金 | HRB400B | 1651 | 0.00068 |  | 0.00031 |  | 0.003 | 70700 | [5 empty] | 0.462 |  | 0.007 | 0.018 | NULL | 0.034 | 0.0038 | 0.0016 | 0.0033 | 0 | NULL | NULL | NULL | 7 | 0 | 0 | 0 | 0 | 40 | 25 | 0 | 0 | 200 | 0 | 0 | 68 | 0 | 1350 | 0 | 0 | -48.076 | 91.754 |  | 0 | 1029.2 | 0
7A05903 | 低合金 | HRB400B | 1667 | 0.00029 |  | 0.00029 |  | 0.003 | 72450 | [5 empty] | 0.473 |  | 0.007 | 0.019 | NULL | 0.034 | 0.0039 | 0.0017 | 0.0036 | 0 | NULL | NULL | NULL | 7 | 0 | 0 | 0 | 0 | 40 | 50 | 0 | 0 | 200 | 0 | 0 | 90 | 0 | 1350 | 0 | 0 | -21.0105 | 112.874 |  | 0 | 1029.2 | 0
7A05902 | 低合金 | HRB400B | 1698 | 0.00076 |  | 0.00024 |  | 0.003 | 72250 | [5 empty] | 0.461 |  | 0.006 | 0.015 | NULL | 0.033 | 0.004 | 0.0018 | 0.0041 | 0 | NULL | NULL | NULL | 7 | 0 | 0 | 0 | 0 | 40 | 25 | 0 | 0 | 200 | 0 | 0 | 68 | 0 | 1350 | 132 | 0 | -54.91 | 131.354 |  | 0 | 1029.2 | 0
7A05901 | 低合金 | HRB400B | 1672 | 0.00065 |  | 0.0003 |  | 0.003 | 75400 | [5 empty] | 0.461 |  | 0.006 | 0.015 | NULL | 0.033 | 0.004 | 0.0018 | 0.0041 | 0 | NULL | NULL | NULL | 7 | 0 | 0 | 0 | 0 | 41 | 25 | 0 | 0 | 170 | 0 | 0 | 75 | 0 | 1330 | 132 | 0 | -49.01 | 137.2271 |  | 0 | 996 | 0
7A05900 | 低合金 | HRB400B | 1667 | 0.00026 |  | 0.00027 |  | 0.003 | 75400 | [5 empty] | 0.464 |  | 0.008 | 0.018 | NULL | 0.034 | 0.0042 | 0.002 | 0.0039 | 0 | NULL | NULL | NULL | 7 | 0 | 0 | 0 | 0 | 40 | 50 | 0 | 0 | 0 | 0 | 0 | 90 | 0 | 1560 | 132 | 0 | -19.604 | 152.644 |  | 0 | 1035.84 | 0
7A05899 | 低合金 | HRB400B | 1675 | 0.00041 |  | 0.00025 |  | 0 | 73650 | [5 empty] | 0.472 |  | 0.007 | 0.016 | NULL | 0.034 | 0.0042 | 0.0019 | 0.003 | 0 | NULL | NULL | NULL | 7 | 0 | 0 | 0 | 0 | 40 | 50 | 0 | 0 | 0 | 0 | 0 | 85 | 0 | 1560 | 132 | 0 | -30.1965 | 147.844 |  | 0 | 1035.84 | 0
7A05898 | 低合金 | HRB400B | 1675 | 0.00023 |  | 0.00025 |  | 0.001 | 73500 | [5 empty] | 0.475 |  | 0.006 | 0.017 | NULL | 0.034 | 0.0042 | 0.002 | 0.0033 | 0 | NULL | NULL | NULL | 7 | 0 | 0 | 0 | 0 | 40 | 50 | 0 | 0 | 0 | 0 | 0 | 95 | 0 | 1560 | 88 | 0 | -16.905 | 144.244 |  | 0 | 1035.84 | 0
7A05897 | 低合金 | HRB400B | 1671 | 0.00059 |  | 0.00026 |  | -0.002 | 73650 | [5 empty] | 0.457 |  | 0.007 | 0.017 | NULL | 0.034 | 0.0058 | 0.0035 | 0.003 | 0 | NULL | NULL | NULL | 46 | 0 | 0 | 0 | 0 | 0 | 0 | 50 | 0 | 0 | 0 | 0 | 60 | 0 | 1450 | 132 | 0 | -43.4535 | 122.037 |  | 0 | 962.8 | 0
7A05896 | 低合金 | HRB400B | 1603 | 0.00034 |  | 0.00024 |  | 0.004 | 69750 | [5 empty] | 0.482 |  | 0.006 | 0.015 | NULL | 0.035 | 0.0043 | 0.0021 | 0.0028 | 0 | NULL | NULL | NULL | 46 | 0 | 0 | 0 | 0 | 0 | 0 | 75 | 0 | 0 | 0 | 0 | 90 | 0 | 1540 | 132 | 0 | -23.715 | 152.4605 |  | 0 | 1022.56 | 0
7A05895 | 低合金 | HRB400B | 1699 | 0.0003 |  | 0.00027 |  | 0.004 | 71050 | [5 empty] | 0.484 |  | 0.006 | 0.015 | NULL | 0.034 | 0.0049 | 0.0027 | 0.003 | 0 | NULL | NULL | NULL | 49 | 0 | 0 | 0 | 0 | 0 | 0 | 100 | 0 | 0 | 0 | 0 | 95 | 0 | 1670 | 132 | 0 | -21.315 | 159.564 |  | 0 | 1108.88 | 0
7A05894 | 低合金 | HRB400B | 1653 | 0.00035 |  | 0.00024 |  | 0.003 | 74950 | [5 empty] | 0.488 |  | 0.007 | 0.015 | NULL | 0.035 | 0.0041 | 0.0019 | 0.0045 | 0 | NULL | NULL | NULL | 46 | 0 | 0 | 0 | 0 | 0 | 0 | 100 | 0 | 0 | 0 | 0 | 95 | 0 | 1630 | 132 | 0 | -26.2325 | 158.884 |  | 0 | 1082.32 | 0
7A05893 | 低合金 | HRB400B | 1660 | 0.0008 |  | 0.00018 |  | 0.001 | 70550 | [5 empty] | 0.481 |  | 0.004 | 0.013 | NULL | 0.035 | 0.0038 | 0.0016 | 0.0036 | 0 | NULL | NULL | NULL | 47 | 0 | 0 | 0 | 0 | 0 | 0 | 25 | 0 | 0 | 0 | 0 | 68 | 0 | 1570 | 132 | 0 | -56.44 | 131.6635 |  | 0 | 1042.48 | 0
7A05892 | 低合金 | HRB400B | 1655 | 0.00082 |  | 0.0003 |  | 0.003 | 74300 | [5 empty] | 0.459 |  | 0.005 | 0.014 | NULL | 0.032 | 0.005 | 0.0027 | 0.0049 | 0 | NULL | NULL | NULL | 0 | 0 | 0 | 0 | 0 | 48 | 25 | 0 | 0 | 0 | 0 | 0 | 68 | 0 | 1490 | 132 | 0 | -60.926 | 130.3588 |  | 0 | 989.36 | 0
7A05891 | 低合金 | HRB400B | 1689 | 0.00071 |  | 0.00025 |  | 0.003 | 72800 | [5 empty] | 0.463 |  | 0.006 | 0.016 | NULL | 0.033 | 0.004 | 0.0018 | 0.0055 | 0 | NULL | NULL | NULL | 0 | 0 | 0 | 0 | 0 | 48 | 25 | 0 | 0 | 0 | 0 | 0 | 68 | 0 | 1490 | 132 | 0 | -51.688 | 130.3588 |  | 0 | 989.36 | 0
7A05890 | 低合金 | HRB400B | 1682 | 0.00068 |  | 0.0003 |  | 0.003 | 72100 | [5 empty] | 0.465 |  | 0.006 | 0.015 | NULL | 0.034 | 0.0039 | 0.0017 | 0.0036 | 0 | NULL | NULL | NULL | 0 | 0 | 0 | 0 | 0 | 50 | 25 | 0 | 0 | 0 | 0 | 0 | 68 | 0 | 1550 | 132 | 0 | -49.028 | 131.385 |  | 0 | 1029.2 | 0
7A05889 | 低合金 | HRB400B | 1647 | 0.0008 |  | 0.00026 |  | 0.003 | 73050 | [5 empty] | 0.446 |  | 0.004 | 0.012 | NULL | 0.033 | 0.0038 | 0.0016 | 0.0029 | 0 | NULL | NULL | NULL | 7 | 0 | 0 | 0 | 0 | 41 | 0 | 0 | 0 | 0 | 0 | 0 | 51 | 0 | 1480 | 132 | 20 | -58.44 | 118.3609 |  | 0 | 982.72 | 0
7A05888 | 低合金 | HRB400B | 1651 | 0.00109 |  | 0.00026 |  | 0.003 | 74800 | [5 empty] | 0.451 |  | 0.005 | 0.013 | NULL | 0.036 | 0.3482 | 0.2802 | 0.0051 | 0 | NULL | NULL | NULL | 46 | 0 | 0 | 0 | 0 | 0 | 0 | 0 | 0 | 0 | 0 | 0 | 34 | 0 | 1440 | 132 | 20 | -81.532 | 101.2338 |  | 0 | 956.16 | 0
7A05887 | 低合金 | HRB400B | 1678 | 0.00073 |  | 0.00026 |  | 0.002 | 72800 | [5 empty] | 0.457 |  | 0.004 | 0.012 | NULL | 0.032 | 0.0045 | 0.0023 | 0.0028 | 0 | NULL | NULL | NULL | 7 | 0 | 0 | 0 | 0 | 41 | 25 | 0 | 0 | 0 | 0 | 0 | 68 | 0 | 1500 | 132 | 0 | -53.144 | 130.5071 |  | 0 | 996 | 0
7A05886 | 低合金 | HRB400B | 1657 | 0.00087 |  | 0.00031 |  | 0.003 | 74750 | [5 empty] | 0.458 |  | 0.006 | 0.016 | NULL | 0.034 | 0.0042 | 0.0019 | 0.004 | 0 | NULL | NULL | NULL | 6 | 0 | 0 | 0 | 0 | 38 | 25 | 0 | 0 | 0 | 0 | 0 | 60 | 0 | 1470 | 132 | 0 | -65.0325 | 122.3078 |  | 0 | 976.08 | 0
7A05885 | 低合金 | HRB400B | 1624 | 0.00034 |  | 0.00028 |  | 0.003 | 70400 | [5 empty] | 0.457 |  | 0.007 | 0.017 | NULL | 0.034 | 0.3003 | 0.2408 | 0.0046 | 0 | NULL | NULL | NULL | 6 | 0 | 0 | 38 | 0 | 0 | 50 | 0 | 0 | 0 | 0 | 0 | 85 | 0 | 1470 | 132 | 0 | -23.936 | 146.3078 |  | 0 | 976.08 | 0
7A05884 | 低合金 | HRB400B | 1660 | 0.0008 |  | 0.00037 |  | 0.002 | 69000 | [5 empty] | 0.451 |  | 0.004 | 0.011 | NULL | 0.033 | 0.0043 | 0.0021 | 0.0034 | 0 | NULL | NULL | NULL | 6 | 0 | 0 | 37 | 0 | 0 | 25 | 0 | 0 | 0 | 0 | 0 | 68 | 0 | 1420 | 132 | 0 | -55.2 | 129.1347 |  | 0 | 942.88 | 0
7A05883 | 低合金 | HRB400B | 1597 | 0.00079 |  | 0.00038 |  | 0.003 | 69600 | [5 empty] | 0.461 |  | 0.007 | 0.015 | NULL | 0.034 | 0.0044 | 0.0022 | 0.0031 | 0 | NULL | NULL | NULL | 6 | 0 | 0 | 38 | 0 | 0 | 50 | 0 | 0 | 0 | 0 | 0 | 80 | 0 | 1420 | 132 | 0 | -54.984 | 140.6578 |  | 0 | 942.88 | 0
7A05882 | 低合金 | 20MnKB | 1702 | 0.00059 |  | 0.00026 |  | 0.003 | 68900 | [5 empty] | 0.447 |  | 0.001 | 0.011 | NULL | 0 | 0.0027 | 0.0022 | 0 | NULL | NULL | NULL | 0.0007 | 0 | 0 | 0 | 0 | 0 | 0 | 75 | 0 | 0 | 0 | 0 | 0 | 85 | 0 | 1430 | 0 | 0 | -40.651 | 105.91 |  | 0 | 949.52 | 0
7A05881 | 低合金 | 20MnKB | 1674 | 0.00085 |  | 0.00027 |  | 0 | 69500 | [5 empty] | 0.442 |  | 0 | 0.011 | NULL | 0 | 0.0028 | 0.0022 | 0 | NULL | NULL | NULL | 0.0007 | 0 | 0 | 0 | 0 | 0 | 0 | 75 | 0 | 0 | 0 | 0 | 0 | 102 | 0 | 1520 | 0 | 0 | -59.075 | 123.76 |  | 0 | 1009.28 | 0
7A05880 | 低合金 | 20MnKB | 1645 | 0.00029 |  | 0.00029 |  | 0.003 | 73800 | [5 empty] | 0.43 |  | 0.001 | 0.011 | NULL | 0 | 0.0029 | 0.0023 | 0 | NULL | NULL | NULL | 0.0007 | 0 | 0 | 0 | 0 | 0 | 0 | 75 | 0 | 0 | 0 | 0 | 0 | 119 | 0 | 1460 | 0 | 0 | -21.402 | 139.06 |  | 0 | 969.44 | 0
7A05879 | 低合金 | 20MnKB | 1644 | 0.00081 |  | 0.00033 |  | 0.003 | 71200 | [5 empty] | 0.433 |  | 0 | 0.01 | NULL | 0 | 0.003 | 0.0024 | 0 | NULL | NULL | NULL | 0.0007 | 0 | 0 | 0 | 0 | 0 | 0 | 50 | 0 | 0 | 0 | 0 | 0 | 102 | 0 | 1530 | 0 | 0 | -57.672 | 123.93 |  | 0 | 1015.92 | 0
7A05878 | 低合金 | 20MnKB | 1800 | 0.00065 |  | 0.00029 |  | 0.003 | 71900 | [5 empty] | 0.43 |  | 0.002 | 0.009 | NULL | 0 | 0.0029 | 0.0023 | 0 | NULL | NULL | NULL | 0.0007 | 0 | 0 | 0 | 0 | 0 | 0 | 0 | 50 | 0 | 0 | 0 | 0 | 92 | 0 | 1460 | 0 | 0 |  |  |  | 0 | 969.44 | 0
7A05877 | 低合金 | 20MnKB | 1687 | 0.00064 |  | 0.00023 |  | 0.003 | 73500 | [5 empty] | 0.428 |  | 0.002 | 0.009 | NULL | 0 | 0.003 | 0.0023 | 0 | NULL | NULL | NULL | 0.0008 | 0 | 0 | 0 | 0 | 0 | 0 | 0 | 50 | 0 | 0 | 0 | 0 | 96 | 0 | 1450 | 0 | 0 |  |  |  | 0 | 962.8 | 0
7A05876 | 低合金 | HRB400B | 1800 | 0.00055 |  | 0.00021 |  | 0.003 | 73600 | [5 empty] | 0.458 |  | 0.004 | 0.014 | NULL | 0.034 | 0.0041 | 0.0019 | 0.0043 | 0 | NULL | NULL | NULL | 7 | 0 | 0 | 0 | 0 | 40 | 25 | 0 | 0 | 0 | 0 | 0 | 85 | 0 | 1460 | 88 | 0 |  |  |  | 0 | 969.44 | 0
7A05875 | 低合金 | HRB400B | 0 | 0.00054 |  | 0.00018 |  | 0.003 | 63300 | [5 empty] | 0.466 |  | 0.003 | 0.013 | NULL | 0.033 | 0.0039 | 0.0017 | 0.0042 | 0 | NULL | NULL | NULL | 7 | 0 | 0 | 0 | 0 | 40 | 25 | 0 | 0 | 0 | 0 | 0 | 92 | 0 | 1520 | 88 | 0 |  |  |  | 0 | 1009.28 | 0
7A05874 | 低合金 | HRB400B | 1664 | 0.00063 |  | 0.00027 |  | 0.003 | 76100 | [5 empty] | 0.46 |  | 0.003 | 0.013 | NULL | 0.034 | 0.0039 | 0.0017 | 0.0054 | 0 | NULL | NULL | NULL | 7 | 0 | 0 | 0 | 0 | 40 | 25 | 0 | 0 | 0 | 0 | 0 | 85 | 0 | 1490 | 88 | 0 |  |  |  | 0 | 989.36 | 0
7A05873 | 低合金 | 20MnKB | 0 | 0.00079 |  | 0.00027 |  | 0.003 | 74200 | [5 empty] | 0.437 |  | 0.005 | 0.014 | NULL | 0 | 0.0049 | 0.0036 | 0.005 | NULL | NULL | NULL | 0.0009 | 0 | 0 | 0 | 0 | 0 | 0 | 0 | 50 | 0 | 0 | 0 | 0 | 85 | 0 | 1440 | 0 | 0 |  |  |  | 0 | 956.16 | 0
7A05872 | 低合金 | 20MnKB | 1645 | 0.00028 |  | 0.00028 |  | 0.004 | 72100 | [5 empty] | 0.429 |  | 0.006 | 0.013 | NULL | 0 | 0.0035 | 0.0027 | 0.006 | NULL | NULL | NULL | 0.0009 | 0 | 0 | 0 | 0 | 0 | 0 | 0 | 50 | 300 | 0 | 0 | 0 | 110 | 0 | 1260 | 0 | 0 |  |  |  | 0 | 926.64 | 0
7A05871 | 低合金 | 20MnKB | 1672 | 0.00032 |  | 0.00028 |  | 0.003 | 71200 | [5 empty] | 0.435 |  | 0.005 | 0.012 | NULL | 0 | 0.0037 | 0.0028 | 0.006 | NULL | NULL | NULL | 0.0009 | 0 | 0 | 0 | 0 | 0 | 0 | 0 | 50 | 300 | 0 | 0 | 0 | 110 | 0 | 1300 | 88 | 0 |  |  |  | 0 | 953.2 | 0
7A05870 | 低合金 | 20MnKB | 1613 | 0.00024 |  | 0.00029 |  | 0.003 | 73650 | [5 empty] | 0.44 |  | 0.005 | 0.013 | 0 | 0 | 0.004 | 0.003 | 0.006 | 0 | NULL | NULL | 0.0009 | 0 | 0 | 0 | 0 | 0 | 0 | 0 | 50 | 300 | 0 | 0 | 0 | 110 | 0 | 1280 | 0 | 0 |  |  |  | 0 | 939.92 | 0
7A05869 | 低合金 | 20MnKB | 1643 | 0.00067 |  | 0.00026 |  | 0.003 | 73200 | [5 empty] | 0.452 |  | 0.005 | 0.014 | NULL | 0 | 0.0035 | 0.0027 | 0.006 | NULL | NULL | NULL | 0.0008 | 0 | 0 | 0 | 0 | 0 | 0 | 0 | 25 | 300 | 0 | 0 | 0 | 95 | 0 | 1240 | 0 | 0 |  |  |  | 0 | 913.36 | 0
7A05868 | 低合金 | 20MnKB | 1684 | 0.00052 |  | 0.00023 |  | 0.003 | 70050 | [5 empty] | 0.457 |  | 0.005 | 0.01 | NULL | 0 | 0.0037 | 0.0028 | 0.006 | NULL | NULL | NULL | 0.0008 | 0 | 0 | 0 | 0 | 0 | 0 | 0 | 50 | 300 | 0 | 0 | 0 | 102 | 0 | 1250 | 0 | 0 |  |  |  | 0 | 920 | 0
7A05867 | 低合金 | HRB400B | 1678 | 0.00026 |  | 0.00026 |  | 0.003 | 73350 | [5 empty] | 0.458 |  | 0.003 | 0.011 | NULL | 0.033 | 0.004 | 0.0018 | 0.0035 | 0 | NULL | NULL | NULL | 7 | 0 | 0 | 0 | 0 | 40 | 50 | 0 | 0 | 0 | 0 | 0 | 102 | 0 | 1510 | 88 | 0 |  |  |  | 0 | 1002.64 | 0
7A05866 | 低合金 | HRB400B | 1694 | 0 |  | 0 |  | 0.003 | 75300 | [5 empty] | 0.463 |  | 0.003 | 0.01 | NULL | 0.034 | 0.0041 | 0.0019 | 0.0033 | 0 | NULL | NULL | NULL | 7 | 0 | 0 | 0 | 0 | 40 | 50 | 0 | 0 | 0 | 0 | 0 | 102 | 0 | 1500 | 88 | 0 |  |  |  | 0 | 996 | 0
7A05865 | 低合金 | HRB400B | 1653 | 0.00037 |  | 0.00029 |  | 0 | 70800 | [5 empty] | 0.458 |  | 0.004 | 0.012 | NULL | 0.033 | 0.004 | 0.0018 | 0.0034 | 0 | NULL | NULL | NULL | 6 | 0 | 0 | 0 | 0 | 40 | 50 | 0 | 0 | 0 | 0 | 0 | 102 | 0 | 1500 | 88 | 0 |  |  |  | 0 | 996 | 0
7A05864 | 低合金 | HRB400B | 1652 | 0.00038 |  | 0.00036 |  | 0.003 | 73100 | [5 empty] | 0.451 |  | 0.002 | 0.01 | NULL | 0.033 | 0.0038 | 0.0016 | 0.0027 | 0 | NULL | NULL | NULL | 7 | 0 | 0 | 0 | 0 | 40 | 50 | 0 | 0 | 0 | 0 | 0 | 102 | 0 | 1480 | 88 | 0 |  |  |  | 0 | 982.72 | 0
7A05863 | 低合金 | HRB400B | 1655 | 0.0007 |  | 0.0002 |  | 0.003 | 76350 | [5 empty] | 0.467 |  | 0.003 | 0.01 | NULL | 0.033 | 0.0057 | 0.0034 | 0.0034 | 0 | NULL | NULL | NULL | 6 | 0 | 0 | 0 | 0 | 40 | 25 | 0 | 0 | 0 | 0 | 0 | 85 | 0 | 1403 | 88 | 0 |  |  |  | 0 | 931.592 | 0
7A05862 | 低合金 | HRB400B | 1663 | 0.00095 |  | 0.00018 |  | -0.002 | 72550 | [5 empty] | 0.452 |  | 0.004 | 0.01 | NULL | 0.032 | 0.0041 | 0.0019 | 0.0025 | 0 | NULL | NULL | NULL | 6 | 0 | 0 | 0 | 0 | 40 | 0 | 0 | 0 | 0 | 0 | 0 | 51 | 0 | 1441 | 88 | 20 |  |  |  | 0 | 956.824 | 0
7A05861 | 低合金 | HRB400B | 1677 | 0.00083 |  | 0.00024 |  | 0.001 | 73950 | [5 empty] | 0.461 |  | 0.003 | 0.01 | NULL | 0.034 | 0.0039 | 0.0017 | 0.0033 | 0 | NULL | NULL | NULL | 7 | 0 | 0 | 0 | 0 | 40 | 0 | 0 | 0 | 0 | 0 | 0 | 68 | 0 | 1482 | 88 | 20 |  |  |  | 0 | 984.048 | 0
7A05860 | 低合金 | HRB400B | 1666 | 0.00039 |  | 0.00025 |  | 0.001 | 73850 | [5 empty] | 0.459 |  | 0.006 | 0.012 | NULL | 0.033 | 0.0038 | 0.0016 | 0.002 | 0 | NULL | NULL | NULL | 6 | 0 | 0 | 0 | 0 | 40 | 50 | 0 | 0 | 0 | 0 | 0 | 102 | 0 | 1457 | 88 | 0 |  |  |  | 0 | 967.448 | 0
7A05859 | 低合金 | HRB400B | 1664 | 0.00084 |  | 0.00031 |  | 0.001 | 73000 | [5 empty] | 0.465 |  | 0.004 | 0.012 | NULL | 0.033 | 0.0037 | 0.0015 | 0.0028 | 0 | NULL | NULL | NULL | 6 | 0 | 0 | 0 | 0 | 40 | 0 | 0 | 0 | 0 | 0 | 0 | 68 | 0 | 1460 | 88 | 20 |  |  |  | 0 | 969.44 | 0
7A05858 | 低合金 | HRB400B | 1686 | 0.0006 |  | 0.00029 |  | 0.001 | 73700 | [5 empty] | 0.465 |  | 0.004 | 0.013 | NULL | 0.034 | 0.0042 | 0.002 | 0.0024 | 0 | NULL | NULL | NULL | 6 | 0 | 0 | 0 | 0 | 40 | 25 | 0 | 0 | 0 | 0 | 0 | 85 | 0 | 1438 | 88 | 0 |  |  |  | 0 | 954.832 | 0
7A05857 | 低合金 | HRB400B | 1679 | 0.00067 |  | 0.00026 |  | 0.001 | 71300 | [5 empty] | 0.465 |  | 0.004 | 0.012 | NULL | 0.034 | 0.0037 | 0.0015 | 0.0029 | 0 | NULL | NULL | NULL | 6 | 0 | 0 | 0 | 0 | 40 | 25 | 0 | 0 | 0 | 0 | 0 | 85 | 0 | 1464 | 88 | 0 |  |  |  | 0 | 972.096 | 0
7A05856 | 低合金 | HRB400B | 1688 | 0.0008 |  | 0.00018 |  | 0.001 | 70750 | [5 empty] | 0.464 |  | 0.005 | 0.01 | NULL | 0.032 | 0.0051 | 0.0029 | 0.0028 | 0 | NULL | NULL | NULL | 7 | 0 | 0 | 0 | 0 | 40 | 0 | 0 | 0 | 0 | 0 | 0 | 68 | 0 | 1491 | 88 | 20 |  |  |  | 0 | 990.024 | 0
7A05855 | 低合金 | HRB400B | 1671 | 0.00064 |  | 0.00025 |  | 0.001 | 76350 | [5 empty] | 0.47 |  | 0.004 | 0.009 | NULL | 0.033 | 0.0041 | 0.0019 | 0.0028 | 0 | NULL | NULL | NULL | 6 | 0 | 0 | 0 | 0 | 40 | 25 | 0 | 0 | 0 | 0 | 0 | 85 | 0 | 1454 | 88 | 0 |  |  |  | 0 | 965.456 | 0
7A05854 | 低合金 | HRB400B | 1662 | 0.00066 |  | 0.00021 |  | 0.001 | 75000 | [5 empty] | 0.457 |  | 0.004 | 0.011 | NULL | 0.035 | 0.0957 | 0.078 | 0.0029 | 0 | NULL | NULL | NULL | 46 | 0 | 0 | 0 | 0 | 0 | 25 | 0 | 0 | 0 | 0 | 0 | 85 | 0 | 1430 | 88 | 0 |  |  |  | 0 | 949.52 | 0
7A05853 | 低合金 | 20MnKB | 1660 | 0.00051 |  | 0.00026 |  | 0.002 | 73950 | [5 empty] | 0.431 |  | 0.007 | 0.011 | NULL | 0 | 0.0037 | 0.0028 | 0 | NULL | NULL | NULL | 0.0007 | 0 | 0 | 0 | 0 | 0 | 0 | 100 | 0 | 0 | 0 | 0 | 0 | 119 | 0 | 1554 | 0 | 0 |  |  |  | 0 | 1031.856 | 0
7A05852 | 低合金 | HRB400B | 1679 | 0.00075 |  | 0.0002 |  | 0.001 | 73500 | [5 empty] | 0.47 |  | 0.004 | 0.014 | NULL | 0.033 | 0.004 | 0.0017 | 0.0027 | 0 | NULL | NULL | NULL | 6 | 0 | 0 | 0 | 0 | 40 | 25 | 0 | 0 | 0 | 0 | 0 | 68 | 0 | 1476 | 88 | 0 |  |  |  | 0 | 980.064 | 0
7A05851 | 低合金 | HRB400B | 1692 | 0.00085 |  | 0.0002 |  | 0.001 | 70650 | [5 empty] | 0.462 |  | 0.004 | 0.01 | NULL | 0.033 | 0.0038 | 0.0016 | 0.0024 | 0 | NULL | NULL | NULL | 6 | 0 | 0 | 0 | 0 | 40 | 0 | 0 | 0 | 0 | 0 | 0 | 68 | 0 | 1450 | 88 | 20 |  |  |  | 0 | 962.8 | 0
7A05850 | 低合金 | HRB400B | 1686 | 0.00043 |  | 0.00028 |  | 0.001 | 72150 | [5 empty] | 0.474 |  | 0.003 | 0.01 | NULL | 0.035 | 0.0048 | 0.0026 | 0.0021 | 0 | NULL | NULL | NULL | 7 | 0 | 0 | 0 | 0 | 40 | 50 | 0 | 0 | 0 | 0 | 0 | 78 | 0 | 1430 | 132 | 0 |  |  |  | 0 | 949.52 | 0
7A05849 | 低合金 | HRB400B | 1668 | 0.00056 |  | 0.00026 |  | 0.001 | 70000 | [5 empty] | 0.468 |  | 0.003 | 0.01 | 0 | 0.034 | 0.0048 | 0.003 | 0 | 0.001 | NULL | NULL | NULL | 7 | 0 | 0 | 0 | 0 | 40 | 50 | 0 | 0 | 0 | 0 | 0 | 72 | 0 | 1430 | 132 | 0 |  |  |  | 0 | 949.52 | 0
7A05848 | 低合金 | HRB400B | 0 | 0.00055 |  | 0.00035 |  | 0.001 | 72450 | [5 empty] | 0.458 |  | 0.001 | 0.01 | 0 | 0.034 | 0.0043 | 0.0027 | 0 | 0 | NULL | NULL | NULL | 7 | 0 | 0 | 0 | 0 | 40 | 50 | 0 | 0 | 0 | 0 | 0 | 72 | 0 | 1450 | 132 | 0 |  |  |  | 0 | 962.8 | 0
7A05847 | 低合金 | HRB400B | 1684 | 0.001 |  | 0.00024 |  | 0.001 | 79700 | [5 empty] | 0.469 |  | 0.003 | 0.01 | 0 | 0.034 | 0.0058 | 0.0036 | 0 | 0.001 | NULL | NULL | NULL | 7 | 0 | 0 | 0 | 0 | 40 | 0 | 0 | 0 | 0 | 0 | 0 | 51 | 0 | 1450 | 132 | 20 |  |  |  | 0 | 962.8 | 0
7A05846 | 低合金 | HRB400B | 1678 | 0.00039 |  | 0.0003 |  | 0.001 | 72050 | [5 empty] | 0.456 |  | 0.001 | 0.009 | 0 | 0.034 | 0.0043 | 0.0027 | 0 | 0.001 | NULL | NULL | NULL | 7 | 0 | 0 | 0 | 0 | 40 | 50 | 0 | 0 | 0 | 0 | 0 | 80 | 0 | 1450 | 132 | 0 |  |  |  | 0 | 962.8 | 0
7A05845 | 低合金 | HRB400B | 1649 | 0.00052 |  | 0.00032 |  | 0.001 | 71500 | [5 empty] | 0.465 |  | 0.004 | 0.01 | 0 | 0.035 | 0.0048 | 0.003 | 0 | 0.001 | NULL | NULL | NULL | 7 | 0 | 0 | 0 | 0 | 40 | 50 | 0 | 0 | 0 | 0 | 0 | 75 | 0 | 1450 | 132 | 0 |  |  |  | 0 | 962.8 | 0
7A05844 | 低合金 | HRB400B | 1651 | 0.00027 |  | 0.00032 |  | 0.001 | 73050 | [5 empty] | 0.465 |  | 0.005 | 0.01 | 0 | 0.034 | 0.0048 | 0.003 | 0 | 0.001 | NULL | NULL | NULL | 7 | 0 | 0 | 0 | 0 | 40 | 50 | 0 | 0 | 0 | 0 | 0 | 90 | 0 | 1530 | 132 | 0 |  |  |  | 0 | 1015.92 | 0
7A05843 | 低合金 | HRB400B | 1686 | 0.00027 |  | 0.00031 |  | 0.001 | 77100 | [5 empty] | 0.478 |  | 0.004 | 0.01 | 0 | 0.035 | 0.0049 | 0.0031 | 0 | 0.001 | NULL | NULL | NULL | 0 | 0 | 0 | 0 | 0 | 50 | 75 | 0 | 0 | 0 | 0 | 0 | 93 | 0 | 1500 | 132 | 0 |  |  |  | 0 | 996 | 0
7A05842 | 低合金 | HRB400B | 1682 | 0.00025 |  | 0.00034 |  | 0.001 | 74050 | [5 empty] | 0.464 |  | 0.004 | 0.01 | 0 | 0.035 | 0.005 | 0.0031 | 0 | 0.001 | NULL | NULL | NULL | 0 | 0 | 0 | 0 | 0 | 48 | 50 | 0 | 0 | 0 | 0 | 0 | 90 | 0 | 1540 | 132 | 0 |  |  |  | 0 | 1022.56 | 0
7A05841 | 低合金 | HRB400B | 1660 | 0.0005 |  | 0.00034 |  | 0.001 | 73350 | [5 empty] | 0.468 |  | 0.004 | 0.009 | 0 | 0.035 | 0.0046 | 0.0029 | 0 | 0.001 | NULL | NULL | NULL | 0 | 0 | 0 | 0 | 0 | 48 | 50 | 0 | 0 | 0 | 0 | 0 | 80 | 0 | 1460 | 132 | 0 |  |  |  | 0 | 969.44 | 0
7A05840 | 低合金 | HRB400B | 1671 | 0.00024 |  | 0.00034 |  | 0.001 | 71300 | [5 empty] | 0.466 |  | 0.003 | 0.01 | 0 | 0.035 | 0.0051 | 0.0032 | 0 | 0 | NULL | NULL | NULL | 0 | 0 | 0 | 0 | 0 | 48 | 50 | 0 | 0 | 0 | 0 | 0 | 90 | 0 | 1520 | 132 | 0 |  |  |  | 0 | 1009.28 | 0
7A05839 | 低合金 | HRB400B | 1698 | 0.00069 |  | 0.00029 |  | 0.001 | 71500 | [5 empty] | 0.456 |  | 0.004 | 0.009 | 0 | 0.035 | 0.0053 | 0.0033 | 0 | 0.001 | NULL | NULL | NULL | 0 | 0 | 0 | 0 | 0 | 49 | 25 | 0 | 0 | 0 | 0 | 0 | 68 | 0 | 1430 | 132 | 0 |  |  |  | 0 | 949.52 | 0
7A05838 | 低合金 | HRB400B | 1658 | 0.0002 |  | 0.00031 |  | 0.001 | 74650 | [5 empty] | 0.471 |  | 0.003 | 0.01 | 0 | 0.034 | 0.0051 | 0.0032 | 0.0001 | 0 | NULL | NULL | NULL | 7 | 0 | 0 | 0 | 0 | 40 | 50 | 0 | 0 | 0 | 0 | 0 | 92 | 0 | 1580 | 132 | 0 |  |  |  | 0 | 1049.12 | 0
7A05837 | 低合金 | HRB400B | 1802 | 0.00072 |  | 0.00033 |  | -0.001 | 72800 | [5 empty] | 0.462 |  | 0.004 | 0.011 | 0 | 0.035 | 0.0046 | 0.0029 | 0 | 0.001 | NULL | NULL | NULL | 7 | 0 | 0 | 0 | 0 | 40 | 25 | 0 | 0 | 0 | 0 | 0 | 60 | 0 | 1410 | 132 | 0 |  |  |  | 0 | 936.24 | 0
7A05836 | 低合金 | HRB400B | 1674 | 0.00141 |  | 0.00034 |  | 0 | 72050 | [5 empty] | 0.473 |  | 0.006 | 0.013 | 0 | 0.037 | 0.0049 | 0.0031 | 0.0003 | 0.001 | NULL | NULL | NULL | 43 | 0 | 0 | 0 | 0 | 0 | 0 | 0 | 0 | 0 | 0 | 0 | 0 | 0 | 1260 | 110 | 20 |  |  |  | 0 | 836.64 | 0
7A05835 | 低合金 | HRB400B | 1595 | 0.00081 |  | 0.00027 |  | 0.002 | 65200 | [5 empty] | 0.46 |  | 0.005 | 0.012 | NULL | 0.033 | 0.0034 | 0.0012 | 0.0008 | 0 | NULL | NULL | NULL | 7 | 0 | 0 | 0 | 0 | 40 | 0 | 0 | 0 | 0 | 0 | 0 | 68 | 0 | 1380 | 88 | 20 |  |  |  | 0 | 916.32 | 0
7A05834 | 低合金 | HRB400B | 1702 | 0.00052 |  | 0.00033 |  | 0.001 | 70050 | [5 empty] | 0.464 |  | 0.006 | 0.011 | NULL | 0.033 | 0.0037 | 0.0015 | 0.0014 | 0 | NULL | NULL | NULL | 7 | 0 | 0 | 0 | 0 | 40 | 50 | 0 | 0 | 0 | 0 | 0 | 102 | 0 | 1520 | 88 | 0 |  |  |  | 0 | 1009.28 | 0
7A05833 | 低合金 | HRB400B | 1700 | 0.00044 |  | 0.00027 |  | 0 | 72500 | [5 empty] | 0.466 |  | 0.006 | 0.013 | NULL | 0.034 | 0.0033 | 0.0011 | 0.0019 | 0 | NULL | NULL | NULL | 45 | 0 | 0 | 0 | 0 | 0 | 50 | 0 | 0 | 0 | 0 | 0 | 90 | 0 | 1450 | 88 | 0 |  |  |  | 0 | 962.8 | 0
7A05832 | 低合金 | HRB400B | 1655 | 0.00114 |  | 0.00023 |  | 0.001 | 68800 | [5 empty] | 0.469 |  | 0.005 | 0.014 | NULL | 0.034 | 0.178 | 0.1422 | 0.0027 | 0.001 | NULL | NULL | NULL | 7 | 0 | 0 | 0 | 0 | 40 | 0 | 0 | 0 | 0 | 0 | 0 | 45 | 0 | 1470 | 88 | 20 |  |  |  | 0 | 976.08 | 0
7A05831 | 低合金 | HRB400B | 1649 | 0.00052 |  | 0.00043 |  | 0.001 | 75400 | [5 empty] | 0.471 |  | 0.006 | 0.013 | NULL | 0.034 | 0.0035 | 0.0013 | 0.0019 | 0 | NULL | NULL | NULL | 7 | 0 | 0 | 0 | 0 | 40 | 50 | 0 | 0 | 0 | 0 | 0 | 90 | 0 | 1420 | 88 | 0 |  |  |  | 0 | 942.88 | 0
7A05830 | 低合金 | HRB400B | 1674 | 0.00106 |  | 0.00022 |  | 0.001 | 71200 | [5 empty] | 0.458 |  | 0.005 | 0.014 | NULL | 0.034 | 0.0036 | 0.0014 | 0.0028 | 0.001 | NULL | NULL | NULL | 7 | 0 | 0 | 0 | 0 | 40 | 0 | 0 | 0 | 0 | 0 | 0 | 45 | 0 | 1440 | 88 | 20 |  |  |  | 0 | 956.16 | 0
7A05829 | 低合金 | HRB400B | 0 | 0.0009 |  | 0.0003 |  | 0.001 | 73050 | [5 empty] | 0.466 |  | 0.005 | 0.013 | NULL | 0.033 | 0.0033 | 0.0012 | 0.0022 | 0.001 | NULL | NULL | NULL | 8 | 0 | 0 | 0 | 0 | 41 | 0 | 0 | 0 | 0 | 0 | 0 | 60 | 0 | 1450 | 88 | 20 |  |  |  | 0 | 962.8 | 0
7A05828 | 低合金 | HRB400B | 1683 | 0.00057 |  | 0.0003 |  | 0.001 | 75750 | [5 empty] | 0.457 |  | 0.005 | 0.011 | NULL | 0.032 | 0.0033 | 0.0011 | 0.0016 | 0 | NULL | NULL | NULL | 7 | 0 | 0 | 0 | 0 | 40 | 50 | 0 | 0 | 0 | 0 | 0 | 80 | 0 | 1500 | 88 | 0 |  |  |  | 0 | 996 | 0
7A05827 | 低合金 | HRB400B | 0 | 0.00094 |  | 0.00026 |  | 0.001 | 74000 | [5 empty] | 0.462 |  | 0.005 | 0.012 | NULL | 0.033 | 0.0035 | 0.0013 | 0.0028 | 0 | NULL | NULL | NULL | 14 | 0 | 0 | 0 | 0 | 30 | 0 | 0 | 0 | 0 | 0 | 0 | 55 | 0 | 1520 | 88 | 20 |  |  |  | 0 | 1009.28 | 0
7A05826 | 低合金 | HRB400B | 1633 | 0.00071 |  | 0.00032 |  | 0.001 | 72900 | [5 empty] | 0.465 |  | 0.008 | 0.02 | NULL | 0.033 | 0.0033 | 0.0011 | 0.0023 | 0.001 | NULL | NULL | NULL | 15 | 0 | 0 | 0 | 0 | 30 | 50 | 0 | 0 | 0 | 0 | 0 | 95 | 0 | 1540 | 88 | 0 |  |  |  | 0 | 1022.56 | 0
7A05825 | 低合金 | HRB400B | 1668 | 0.00053 |  | 0.00025 |  | 0.002 | 72450 | [5 empty] | 0.463 |  | 0.007 | 0.016 | NULL | 0.032 | 0.0032 | 0.001 | 0.0027 | 0 | NULL | NULL | NULL | 7 | 0 | 0 | 0 | 0 | 40 | 25 | 0 | 0 | 0 | 0 | 0 | 75 | 0 | 1500 | 88 | 0 |  |  |  | 0 | 996 | 0
7A05824 | 低合金 | HRB400B | 0 | 0.00077 |  | 0.00025 |  | 0.001 | 75700 | [5 empty] | 0.469 |  | 0.006 | 0.014 | NULL | 0.032 | 0.0034 | 0.0012 | 0.0013 | 0 | NULL | NULL | NULL | 7 | 0 | 0 | 0 | 0 | 40 | 0 | 0 | 0 | 0 | 0 | 0 | 68 | 0 | 1500 | 88 | 20 |  |  |  | 0 | 996 | 0
7A05823 | 低合金 | HRB400B | 1684 | 0.00094 |  | 0.00025 |  | 0.001 | 74850 | [5 empty] | 0.473 |  | 0.007 | 0.015 | NULL | 0.032 | 0.0034 | 0.0012 | 0.002 | 0 | NULL | NULL | NULL | 7 | 0 | 0 | 0 | 0 | 40 | 0 | 0 | 0 | 0 | 0 | 0 | 60 | 0 | 1520 | 88 | 20 |  |  |  | 0 | 1009.28 | 0
7A05822 | 低合金 | HRB400B | 1674 | 0.00136 |  | 0.00024 |  | 0.001 | 75150 | [5 empty] | 0.461 |  | 0.008 | 0.012 | NULL | 0.032 | 0.0034 | 0.0012 | 0.0024 | 0 | NULL | NULL | NULL | 6 | 0 | 0 | 0 | 0 | 40 | 0 | 0 | 0 | 0 | 0 | 0 | 17 | 0 | 1460 | 88 | 20 |  |  |  | 0 | 969.44 | 0
7A05821 | 低合金 | HRB400B | 1678 | 0.00073 |  | 0.00026 |  | 0.001 | 71300 | [5 empty] | 0.459 |  | 0.005 | 0.011 | NULL | 0.033 | 0.0034 | 0.0012 | 0.002 | 0 | NULL | NULL | NULL | 6 | 0 | 0 | 0 | 0 | 40 | 25 | 0 | 0 | 0 | 0 | 0 | 75 | 0 | 1430 | 88 | 0 |  |  |  | 0 | 949.52 | 0
7A05820 | 低合金 | HRB400B | 0 | 0.00071 |  | 0.00021 |  | 0.001 | 69900 | [5 empty] | 0.46 |  | 0.007 | 0.012 | NULL | 0.032 | 0.0036 | 0.0014 | 0.0015 | 0 | NULL | NULL | NULL | 6 | 0 | 0 | 0 | 0 | 40 | 25 | 0 | 0 | 0 | 0 | 0 | 85 | 0 | 1415 | 88 | 0 |  |  |  | 0 | 939.56 | 0
7A05819 | 低合金 | HRB400B | 1665 | 0.00067 |  | 0.00022 |  | 0.001 | 71300 | [5 empty] | 0.458 |  | 0.005 | 0.013 | NULL | 0.033 | 0.0036 | 0.0014 | 0.0015 | 0 | NULL | NULL | NULL | 6 | 0 | 0 | 0 | 0 | 40 | 25 | 0 | 0 | 0 | 0 | 0 | 68 | 0 | 1448 | 88 | 0 |  |  |  | 0 | 961.472 | 0
7A05818 | 低合金 | HRB400B | 1651 | 0.00119 |  | 0.0003 |  | 0 | 72400 | [5 empty] | 0.473 |  | 0.007 | 0.013 | NULL | 0.034 | 0.0036 | 0.0014 | 0.0024 | 0 | NULL | NULL | NULL | 6 | 0 | 0 | 0 | 0 | 40 | 0 | 0 | 0 | 0 | 0 | 0 | 34 | 0 | 1452 | 88 | 20 |  |  |  | 0 | 964.128 | 0
7A05817 | 低合金 | HRB400B | 1645 | 0.00063 |  | 0.00034 |  | 0 | 72850 | [5 empty] | 0.47 |  | 0.008 | 0.018 | NULL | 0.033 | 0.0035 | 0.0014 | 0.0023 | 0 | NULL | NULL | NULL | 6 | 0 | 0 | 0 | 0 | 40 | 25 | 0 | 0 | 0 | 0 | 0 | 85 | 0 | 1432 | 88 | 0 |  |  |  | 0 | 950.848 | 0
7A05816 | 低合金 | HRB400B | 1645 | 0.00102 |  | 0.00032 |  | 0.001 | 69850 | [5 empty] | 0.45 |  | 0.007 | 0.015 | NULL | 0.033 | 0.0035 | 0.0013 | 0.0034 | 0 | NULL | NULL | NULL | 6 | 0 | 0 | 0 | 0 | 40 | 0 | 0 | 0 | 0 | 0 | 0 | 51 | 0 | 1413 | 88 | 20 |  |  |  | 0 | 938.232 | 0
7A05815 | 低合金 | HRB400B | 1678 | 0.00088 |  | 0.00036 |  | 0.001 | 70200 | [5 empty] | 0.456 |  | 0.006 | 0.014 | NULL | 0.033 | 0.0056 | 0.0033 | 0.0013 | 0 | NULL | NULL | NULL | 6 | 0 | 0 | 0 | 0 | 40 | 25 | 0 | 0 | 0 | 0 | 0 | 68 | 0 | 1400 | 88 | 0 |  |  |  | 0 | 929.6 | 0
7A05814 | 低合金 | HRB400B | 1661 | 0.00061 |  | 0.00039 |  | 0.001 | 69450 | [5 empty] | 0.456 |  | 0.004 | 0.009 | NULL | 0.034 | 0.0035 | 0.0013 | 0.002 | 0 | NULL | NULL | NULL | 6 | 0 | 0 | 0 | 0 | 40 | 25 | 0 | 0 | 0 | 0 | 0 | 85 | 0 | 1495 | 88 | 0 |  |  |  | 0 | 992.68 | 0
7A05813 | 低合金 | HRB400B | 1683 | 0.0007 |  | 0.00033 |  | 0.001 | 71950 | [5 empty] | 0.457 |  | 0.005 | 0.009 | NULL | 0.032 | 0.0033 | 0.0012 | 0.001 | 0 | NULL | NULL | NULL | 6 | 0 | 0 | 0 | 0 | 40 | 25 | 0 | 0 | 0 | 0 | 0 | 68 | 0 | 1481 | 88 | 0 |  |  |  | 0 | 983.384 | 0
7A05812 | 低合金 | HRB400B | 1677 | 0.00068 |  | 0.00025 |  | 0.001 | 71600 | [5 empty] | 0.472 |  | 0.006 | 0.011 | NULL | 0.031 | 0.0034 | 0.0012 | 0.0015 | 0 | NULL | NULL | NULL | 6 | 0 | 0 | 0 | 0 | 40 | 25 | 0 | 0 | 0 | 0 | 0 | 85 | 0 | 1424 | 88 | 0 |  |  |  | 0 | 945.536 | 0
7A05811 | 低合金 | HRB400B | 1690 | 0.00068 |  | 0.00028 |  | 0.001 | 71900 | [5 empty] | 0.469 |  | 0.006 | 0.013 | NULL | 0.033 | 0.0035 | 0.0013 | 0.0014 | 0 | NULL | NULL | NULL | 6 | 0 | 0 | 0 | 0 | 39 | 25 | 0 | 0 | 0 | 0 | 0 | 85 | 0 | 1396 | 88 | 0 |  |  |  | 0 | 926.944 | 0
7A05810 | 低合金 | HRB400B | 1681 | 0.00096 |  | 0.00035 |  | 0.001 | 69650 | [5 empty] | 0.456 |  | 0.005 | 0.011 | NULL | 0.032 | 0.0035 | 0.0013 | 0.001 | 0 | NULL | NULL | NULL | 6 | 0 | 0 | 0 | 0 | 40 | 0 | 0 | 0 | 0 | 0 | 0 | 68 | 0 | 1411 | 88 | 20 |  |  |  | 0 | 936.904 | 0
7A05809 | 低合金 | HRB400B | 1670 | 0.00074 |  | 0.00026 |  | 0.001 | 72350 | [5 empty] | 0.463 |  | 0.008 | 0.018 | NULL | 0.032 | 0.0035 | 0.0013 | 0.0012 | 0 | NULL | NULL | NULL | 6 | 0 | 0 | 0 | 0 | 40 | 25 | 0 | 0 | 0 | 0 | 0 | 68 | 0 | 1430 | 88 | 0 |  |  |  | 0 | 949.52 | 0
7A05808 | 低合金 | HRB400B | 1678 | 0.00068 |  | 0.00034 |  | 0.001 | 72150 | [5 empty] | 0.469 |  | 0.009 | 0.02 | NULL | 0.032 | 0.0032 | 0.001 | 0.0004 | 0 | NULL | NULL | NULL | 6 | 0 | 0 | 0 | 0 | 40 | 25 | 0 | 0 | 0 | 0 | 0 | 85 | 0 | 1429 | 88 | 0 |  |  |  | 0 | 948.856 | 0
7A05807 | 低合金 | HRB400B | 1676 | 0.00053 |  | 0.00041 |  | 0.001 | 72050 | [5 empty] | 0.457 |  | 0.006 | 0.013 | NULL | 0.032 | 0.0035 | 0.0013 | 0.0007 | 0 | NULL | NULL | NULL | 6 | 0 | 0 | 0 | 0 | 40 | 50 | 0 | 0 | 0 | 0 | 0 | 102 | 0 | 1424 | 88 | 0 |  |  |  | 0 | 945.536 | 0
7A05806 | 低合金 | HRB400B | 1800 | 0.00019 |  | 0.00036 |  | 0.001 | 73250 | [5 empty] | 0.455 |  | 0.006 | 0.011 | NULL | 0.032 | 0.0033 | 0.0011 | 0.0006 | 0 | NULL | NULL | NULL | 6 | 0 | 0 | 0 | 0 | 40 | 50 | 0 | 0 | 0 | 0 | 0 | 85 | 0 | 1421 | 88 | 0 |  |  |  | 0 | 943.544 | 0
7A05805 | 低合金 | HRB400B | 1689 | 0.00045 |  | 0.00036 |  | 0.001 | 73100 | [5 empty] | 0.473 |  | 0.005 | 0.013 | NULL | 0.033 | 0.0035 | 0.0013 | 0.0005 | 0 | NULL | NULL | NULL | 7 | 0 | 0 | 0 | 0 | 40 | 50 | 0 | 0 | 0 | 0 | 0 | 82 | 0 | 1450 | 132 | 0 |  |  |  | 0 | 962.8 | 0
7A05804 | 低合金 | HRB400B | 1662 | 0.00037 |  | 0.00032 |  | 0.001 | 72400 | [5 empty] | 0.455 |  | 0.008 | 0.016 | NULL | 0.032 | 0.0043 | 0.002 | 0.0014 | 0 | NULL | NULL | NULL | 7 | 0 | 0 | 0 | 0 | 40 | 50 | 0 | 0 | 0 | 0 | 0 | 90 | 0 | 1450 | 132 | 0 |  |  |  | 0 | 962.8 | 0
7A05803 | 低合金 | HRB400B | 1661 | 0.00048 |  | 0.00026 |  | 0.001 | 73600 | [5 empty] | 0.463 |  | 0.009 | 0.016 | NULL | 0.033 | 0.0036 | 0.0014 | 0.0014 | 0 | NULL | NULL | NULL | 7 | 0 | 0 | 0 | 0 | 40 | 50 | 0 | 0 | 0 | 0 | 0 | 85 | 0 | 1450 | 132 | 0 |  |  |  | 0 | 962.8 | 0
7A05802 | 低合金 | HRB400B | 1653 | 0.00039 |  | 0.00031 |  | 0.001 | 72800 | [5 empty] | 0.47 |  | 0.007 | 0.014 | NULL | 0.034 | 0.0036 | 0.0014 | 0.0024 | 0 | NULL | NULL | NULL | 7 | 0 | 0 | 0 | 0 | 40 | 50 | 0 | 0 | 0 | 0 | 0 | 90 | 0 | 1450 | 132 | 0 |  |  |  | 0 | 962.8 | 0
7A05801 | 低合金 | HRB400B | 1642 | 0.00047 |  | 0.00042 |  | 0.001 | 74450 | [5 empty] | 0.476 |  | 0.006 | 0.013 | NULL | 0.036 | 0.0037 | 0.0015 | 0.0018 | 0 | NULL | NULL | NULL | 7 | 0 | 0 | 0 | 0 | 40 | 50 | 0 | 0 | 0 | 0 | 0 | 88 | 0 | 1420 | 132 | 0 |  |  |  | 0 | 942.88 | 0
7A05800 | 低合金 | HRB400B | 1668 | 0.00028 |  | 0.00034 |  | 0.001 | 73750 | [5 empty] | 0.477 |  | 0.008 | 0.015 | NULL | 0.036 | 0.0055 | 0.0032 | 0.0017 | 0 | NULL | NULL | NULL | 7 | 0 | 0 | 0 | 0 | 40 | 50 | 0 | 0 | 0 | 0 | 0 | 92 | 0 | 1450 | 132 | 0 |  |  |  | 0 | 962.8 | 0
7A05799 | 低合金 | HRB400B | 1653 | 0.00023 |  | 0.00037 |  | 0.002 | 72300 | [5 empty] | 0.473 |  | 0.006 | 0.013 | NULL | 0.038 | 0.0035 | 0.0013 | 0.0018 | 0 | NULL | NULL | NULL | 7 | 0 | 0 | 0 | 0 | 40 | 50 | 0 | 0 | 0 | 0 | 0 | 90 | 0 | 1450 | 132 | 0 |  |  |  | 0 | 962.8 | 0
7A05798 | 低合金 | HRB400B | 1677 | 0.00052 |  | 0.00035 |  | 0.001 | 70050 | [5 empty] | 0.47 |  | 0.005 | 0.012 | NULL | 0.034 | 0.0034 | 0.0012 | 0.002 | 0 | NULL | NULL | NULL | 15 | 0 | 0 | 0 | 0 | 30 | 0 | 0 | 0 | 0 | 0 | 0 | 0 | 0 | 1450 | 0 | 0 |  |  |  | 0 | 962.8 | 0
7A05797 | 低合金 | HRB400B | 1672 | 0.00056 |  | 0.00028 |  | 0.001 | 71800 | [5 empty] | 0.468 |  | 0.008 | 0.016 | NULL | 0.035 | 0.0037 | 0.0015 | 0.0021 | 0 | NULL | NULL | NULL | 15 | 0 | 0 | 0 | 0 | 30 | 50 | 0 | 0 | 0 | 0 | 0 | 78 | 0 | 1450 | 132 | 0 |  |  |  | 0 | 962.8 | 0
7A05796 | 低合金 | HRB400B | 1661 | 0.00044 |  | 0.00038 |  | 0.002 | 72700 | [5 empty] | 0.47 |  | 0.009 | 0.017 | NULL | 0.037 | 0.0035 | 0.0013 | 0.0023 | 0 | NULL | NULL | NULL | 49 | 0 | 0 | 0 | 0 | 0 | 50 | 0 | 0 | 0 | 0 | 0 | 90 | 0 | 1550 | 132 | 0 |  |  |  | 0 | 1029.2 | 0
7A05795 | 低合金 | HRB400B | 0 | 0.00062 |  | 0.00034 |  | 0.001 | 77000 | [5 empty] | 0.461 |  | 0.008 | 0.018 | NULL | 0.034 | 0.0035 | 0.0013 | 0.0015 | 0 | NULL | NULL | NULL | 15 | 0 | 0 | 0 | 0 | 30 | 25 | 0 | 0 | 0 | 0 | 0 | 75 | 0 | 1500 | 132 | 0 |  |  |  | 0 | 996 | 0
7A05794 | 低合金 | HRB400B | 1800 | 0.00027 |  | 0.0003 |  | 0.001 | 75050 | [5 empty] | 0.478 |  | 0.009 | 0.02 | NULL | 0.037 | 0.0035 | 0.0013 | 0.0015 | 0 | NULL | NULL | NULL | 15 | 0 | 0 | 0 | 0 | 30 | 50 | 0 | 0 | 0 | 0 | 0 | 90 | 0 | 1470 | 132 | 0 |  |  |  | 0 | 976.08 | 0
7A05793 | 低合金 | HRB400B | 1655 | 0.00065 |  | 0.0003 |  | 0.001 | 68050 | [5 empty] | 0.453 |  | 0.007 | 0.017 | NULL | 0.035 | 0.0269 | 0.0261 | 0.0016 | 0.001 | NULL | NULL | NULL | 15 | 0 | 0 | 0 | 0 | 30 | 25 | 0 | 0 | 0 | 0 | 0 | 78 | 0 | 1500 | 132 | 0 |  |  |  | 0 | 996 | 0
7A05792 | 低合金 | HRB400B | 1668 | 0.0004 |  | 0.00032 |  | 0.001 | 73200 | [5 empty] | 0.48 |  | 0.006 | 0.016 | NULL | 0.035 | 0.0035 | 0.0013 | 0.0025 | 0 | NULL | NULL | NULL | 15 | 0 | 0 | 0 | 0 | 30 | 50 | 0 | 0 | 0 | 0 | 0 | 90 | 0 | 1500 | 132 | 0 |  |  |  | 0 | 996 | 0
7A05791 | 低合金 | HRB400B | 1663 | 0.00032 |  | 0.00033 |  | 0.001 | 73500 | [5 empty] | 0.463 |  | 0.009 | 0.018 | NULL | 0.035 | 0.0037 | 0.0015 | 0.0019 | 0 | NULL | NULL | NULL | 15 | 0 | 0 | 0 | 0 | 30 | 50 | 0 | 0 | 0 | 0 | 0 | 95 | 0 | 1500 | 132 | 0 |  |  |  | 0 | 996 | 0
7A05790 | 低合金 | HRB400B | 1646 | 0 |  | 0 |  | 0.001 | 73150 | [5 empty] | 0.474 |  | 0.01 | 0.017 | NULL | 0.034 | 0.0037 | 0.0015 | 0.0019 | 0 | NULL | NULL | NULL | 15 | 0 | 0 | 0 | 0 | 32 | 50 | 0 | 0 | 0 | 0 | 0 | 68 | 0 | 1520 | 132 | 0 |  |  |  | 0 | 1009.28 | 0
7A05789 | 低合金 | HRB400B | 0 | 0.00071 |  | 0.00036 |  | 0 | 73800 | [5 empty] | 0.488 |  | 0.008 | 0.017 | 0 | 0.033 | 0.0045 | 0.0028 | 0 | 0.001 | NULL | NULL | NULL | 14 | 0 | 0 | 0 | 0 | 31 | 50 | 0 | 0 | 0 | 0 | 0 | 85 | 0 | 1500 | 132 | 0 |  |  |  | 0 | 996 | 0
7A05788 | 低合金 | HRB400B | 1656 | 0.00022 |  | 0.00032 |  | 0.001 | 70400 | [5 empty] | 0.466 |  | 0.006 | 0.019 | 0 | 0.034 | 0.2592 | 0.2029 | 0 | 0.001 | NULL | NULL | NULL | 15 | 0 | 0 | 0 | 0 | 33 | 75 | 0 | 0 | 0 | 0 | 0 | 85 | 0 | 1550 | 132 | 0 |  |  |  | 0 | 1029.2 | 0
7A05787 | 低合金 | HRB400B | 1686 | 0.00083 |  | 0.0004 |  | 0.001 | 72500 | [5 empty] | 0.463 |  | 0.006 | 0.016 | 0 | 0.034 | 0.0034 | 0.0022 | 0 | 0 | NULL | NULL | NULL | 15 | 0 | 0 | 0 | 0 | 32 | 25 | 0 | 0 | 0 | 0 | 0 | 68 | 0 | 1540 | 132 | 0 |  |  |  | 0 | 1022.56 | 0
7A05786 | 低合金 | HRB400B | 1650 | 0.0008 |  | 0.00034 |  | 0.001 | 72750 | [5 empty] | 0.475 |  | 0.007 | 0.014 | 0 | 0.034 | 0.0044 | 0.0028 | 0 | 0.001 | NULL | NULL | NULL | 16 | 0 | 0 | 0 | 0 | 34 | 25 | 0 | 0 | 0 | 0 | 0 | 68 | 0 | 1570 | 132 | 0 |  |  |  | 0 | 1042.48 | 0
7A05785 | 低合金 | HRB400B | 1666 | 0.00068 |  | 0.00033 |  | 0 | 78050 | [5 empty] | 0.469 |  | 0.004 | 0.016 | 0 | 0.033 | 0.0038 | 0.0024 | 0 | 0.001 | NULL | NULL | NULL | 15 | 0 | 0 | 0 | 0 | 31 | 25 | 0 | 0 | 0 | 0 | 0 | 68 | 0 | 1460 | 132 | 0 |  |  |  | 0 | 969.44 | 0
7A05784 | 低合金 | HRB400B | 1692 | 0.00047 |  | 0.00031 |  | 0 | 70750 | [5 empty] | 0.466 |  | 0.006 | 0.015 | 0 | 0.035 | 0.0047 | 0.0029 | 0 | 0.001 | NULL | NULL | NULL | 15 | 0 | 0 | 0 | 0 | 31 | 85 | 0 | 0 | 0 | 0 | 0 | 68 | 0 | 1480 | 132 | 0 |  |  |  | 0 | 982.72 | 0
7A05783 | 低合金 | HRB400B | 1682 | 0.00066 |  | 0.0003 |  | 0 | 71250 | [5 empty] | 0.469 |  | 0.008 | 0.015 | 0 | 0.035 | 0.0043 | 0.0027 | 0 | 0.001 | NULL | NULL | NULL | 15 | 0 | 0 | 0 | 0 | 33 | 25 | 0 | 0 | 0 | 0 | 0 | 68 | 0 | 1520 | 132 | 0 |  |  |  | 0 | 1009.28 | 0
7A05782 | 低合金 | HRB400B | 1676 | 0.00071 |  | 0.00031 |  | 0 | 74700 | [5 empty] | 0.467 |  | 0.008 | 0.017 | 0 | 0.035 | 0.0047 | 0.003 | 0 | 0.001 | NULL | NULL | NULL | 15 | 0 | 0 | 32 | 0 | 0 | 25 | 0 | 0 | 0 | 0 | 0 | 54 | 0 | 1480 | 132 | 0 |  |  |  | 0 | 982.72 | 0
7A05781 | 低合金 | HRB400B | 1673 | 0.00045 |  | 0.00026 |  | 0.001 | 72500 | [5 empty] | 0.476 |  | 0.005 | 0.015 | 0 | 0.033 | 0.0044 | 0.0027 | 0 | 0.001 | NULL | NULL | NULL | 15 | 0 | 0 | 32 | 0 | 0 | 50 | 0 | 0 | 0 | 0 | 0 | 85 | 0 | 1480 | 132 | 0 |  |  |  | 0 | 982.72 | 0
7A05780 | 低合金 | HRB400B | 1648 | 0.00064 |  | 0.0003 |  | 0.001 | 73300 | [5 empty] | 0.463 |  | 0.007 | 0.018 | 0 | 0.033 | 0.004 | 0.0025 | 0 | 0.001 | NULL | NULL | NULL | 15 | 0 | 0 | 31 | 0 | 0 | 50 | 0 | 0 | 0 | 0 | 0 | 68 | 0 | 1500 | 132 | 0 |  |  |  | 0 | 996 | 0
7A05779 | 低合金 | HRB400B | 1643 | 0.00033 |  | 0.00026 |  | 0.001 | 72000 | [5 empty] | 0.48 |  | 0.007 | 0.018 | 0 | 0.034 | 0.0045 | 0.0028 | 0 | 0.001 | NULL | NULL | NULL | 14 | 0 | 0 | 30 | 0 | 0 | 50 | 0 | 0 | 0 | 0 | 0 | 85 | 0 | 1440 | 132 | 0 |  |  |  | 0 | 956.16 | 0
7A05778 | 低合金 | HRB400B | 1653 | 0.00065 |  | 0.00029 |  | 0.001 | 67200 | [5 empty] | 0.468 |  | 0.007 | 0.016 | 0 | 0.034 | 0.0053 | 0.0033 | 0 | 0.001 | NULL | NULL | NULL | 15 | 0 | 0 | 31 | 0 | 0 | 50 | 0 | 0 | 0 | 0 | 0 | 85 | 0 | 1500 | 132 | 0 |  |  |  | 0 | 996 | 0
7A05777 | 低合金 | HRB400B | 1694 | 0.00027 |  | 0.00028 |  | 0.001 | 69900 | [5 empty] | 0.459 |  | 0.009 | 0.016 | 0 | 0.03 | 0.0053 | 0.0033 | 0.0004 | 0.001 | NULL | NULL | NULL | 13 | 0 | 0 | 29 | 0 | 0 | 50 | 0 | 0 | 0 | 0 | 0 | 85 | 0 | 1500 | 132 | 0 |  |  |  | 0 | 996 | 0
7A05776 | 低合金 | HRB400B | 1637 | 0.00059 |  | 0.00024 |  | 0.001 | 65700 | [5 empty] | 0.458 |  | 0.006 | 0.017 | 0 | 0.031 | 0.0043 | 0.0027 | 0 | 0.001 | NULL | NULL | NULL | 14 | 0 | 0 | 30 | 0 | 0 | 25 | 0 | 0 | 0 | 0 | 0 | 68 | 0 | 1520 | 132 | 0 |  |  |  | 0 | 1009.28 | 0
7A05775 | 低合金 | HRB400B | 1637 | 0.0005 |  | 0.00029 |  | 0.001 | 72100 | [5 empty] | 0.462 |  | 0.009 | 0.016 | 0 | 0.033 | 0.0944 | 0.077 | 0.0005 | 0.001 | NULL | NULL | NULL | 15 | 0 | 0 | 0 | 0 | 30 | 0 | 50 | 0 | 0 | 0 | 0 | 90 | 0 | 1440 | 88 | 0 |  |  |  | 0 | 956.16 | 0
7A05774 | 低合金 | HRB400B | 0 | 0.00065 |  | 0.00025 |  | 0.001 | 71750 | [5 empty] | 0.467 |  | 0.007 | 0.016 | 0 | 0.032 | 0.0075 | 0.0047 | 0.0009 | 0.001 | NULL | NULL | NULL | 15 | 0 | 0 | 0 | 0 | 31 | 0 | 25 | 0 | 0 | 0 | 0 | 78 | 0 | 1510 | 88 | 0 |  |  |  | 0 | 1002.64 | 0
7A05773 | 低合金 | HRB400B | 1666 | 0.00069 |  | 0.0003 |  | 0 | 74250 | [5 empty] | 0.472 |  | 0.01 | 0.016 | 0 | 0.033 | 0.0061 | 0.0038 | 0.0014 | 0.001 | NULL | NULL | NULL | 15 | 0 | 0 | 0 | 0 | 31 | 0 | 25 | 0 | 0 | 0 | 0 | 78 | 0 | 1510 | 88 | 0 |  |  |  | 0 | 1002.64 | 0
7A05772 | 低合金 | HRB400B | 1652 | 0.00052 |  | 0.00026 |  | 0 | 73700 | [5 empty] | 0.482 |  | 0.013 | 0.016 | 0 | 0.035 | 0.0056 | 0.0035 | 0.0019 | 0.001 | NULL | NULL | NULL | 15 | 0 | 0 | 0 | 0 | 30 | 0 | 50 | 0 | 0 | 0 | 0 | 90 | 0 | 1430 | 88 | 0 |  |  |  | 0 | 949.52 | 0
7A05771 | 低合金 | HRB400B | 0 | 0.00065 |  | 0.00025 |  | 0 | 68350 | [5 empty] | 0.469 |  | 0.012 | 0.016 | 0 | 0.036 | 0.0309 | 0.0271 | 0.0017 | 0.001 | NULL | NULL | NULL | 15 | 0 | 0 | 0 | 0 | 30 | 0 | 25 | 0 | 0 | 0 | 0 | 75 | 0 | 1450 | 88 | 0 |  |  |  | 0 | 962.8 | 0
7A05770 | 低合金 | HRB400B | 1601 | 0.00061 |  | 0.00036 |  | 0.001 | 70950 | [5 empty] | 0.463 |  | 0.012 | 0.019 | 0 | 0.036 | 0.0054 | 0.0034 | 0.0024 | 0.001 | NULL | NULL | NULL | 15 | 0 | 0 | 0 | 0 | 31 | 0 | 50 | 0 | 0 | 0 | 0 | 95 | 0 | 1480 | 88 | 0 |  |  |  | 0 | 982.72 | 0
7A05769 | 低合金 | HRB400B | 1647 | 0.0004 |  | 0.00026 |  | 0.002 | 70350 | [5 empty] | 0.463 |  | 0.01 | 0.016 | 0 | 0.033 | 0.0049 | 0.0031 | 0.0035 | 0.001 | NULL | NULL | NULL | 15 | 0 | 0 | 0 | 0 | 31 | 0 | 50 | 0 | 0 | 0 | 0 | 95 | 0 | 1470 | 88 | 0 |  |  |  | 0 | 976.08 | 0
7A05768 | 低合金 | HRB400B | 1637 | 0.00054 |  | 0.00026 |  | 0.001 | 68700 | [5 empty] | 0.477 |  | 0.007 | 0.018 | 0 | 0.035 | 0.0048 | 0.003 | 0 | 0.001 | NULL | NULL | NULL | 15 | 0 | 0 | 0 | 0 | 30 | 0 | 50 | 0 | 0 | 0 | 0 | 90 | 0 | 1410 | 88 | 0 |  |  |  | 0 | 936.24 | 0
7A05767 | 低合金 | HRB400B | 1653 | 0.00045 |  | 0.00029 |  | 0.001 | 68350 | [5 empty] | 0.473 |  | 0.011 | 0.016 | 0 | 0.033 | 0.0079 | 0.0049 | 0 | 0.002 | NULL | NULL | NULL | 15 | 0 | 0 | 0 | 0 | 30 | 0 | 50 | 0 | 0 | 0 | 0 | 90 | 0 | 1540 | 88 | 0 |  |  |  | 0 | 1022.56 | 0
7A05766 | 低合金 | HRB400B | 1645 | 0.00027 |  | 0.00029 |  | 0 | 71900 | [5 empty] | 0.472 |  | 0.01 | 0.021 | 0 | 0.032 | 0.005 | 0.0031 | 0 | 0.001 | NULL | NULL | NULL | 14 | 0 | 0 | 0 | 0 | 30 | 0 | 50 | 0 | 0 | 0 | 0 | 102 | 0 | 1520 | 88 | 0 |  |  |  | 0 | 1009.28 | 0
7A05765 | 低合金 | HRB400B | 1709 | 0.0004 |  | 0.00027 |  | 0 | 71850 | [5 empty] | 0.459 |  | 0.008 | 0.015 | 0 | 0.032 | 0.0044 | 0.0028 | 0 | 0.001 | NULL | NULL | NULL | 14 | 0 | 0 | 0 | 0 | 30 | 0 | 50 | 0 | 0 | 0 | 0 | 102 | 0 | 1520 | 88 | 0 |  |  |  | 0 | 1009.28 | 0
7A05764 | 低合金 | HRB400B | 1647 | 0.00048 |  | 0.00038 |  | 0 | 72300 | [5 empty] | 0.468 |  | 0.007 | 0.015 | 0 | 0.034 | 0.0045 | 0.0028 | 0.0003 | 0.001 | NULL | NULL | NULL | 14 | 0 | 0 | 0 | 0 | 30 | 0 | 50 | 0 | 0 | 0 | 0 | 90 | 0 | 1450 | 88 | 0 |  |  |  | 0 | 962.8 | 0
7A05763 | 低合金 | HRB400B | 0 | 0.00045 |  | 0.00042 |  | 0 | 69100 | [5 empty] | 0.471 |  | 0.006 | 0.013 | 0 | 0.034 | 0.0043 | 0.0027 | 0 | 0.001 | NULL | NULL | NULL | 15 | 0 | 0 | 0 | 0 | 30 | 0 | 50 | 0 | 0 | 0 | 0 | 90 | 0 | 1510 | 88 | 0 |  |  |  | 0 | 1002.64 | 0
7A05762 | 低合金 | HRB400B | 1677 | 0.00042 |  | 0.00028 |  | 0 | 70300 | [5 empty] | 0.467 |  | 0.005 | 0.016 | 0 | 0.032 | 0.0047 | 0.0029 | 0 | 0.001 | NULL | NULL | NULL | 46 | 0 | 0 | 0 | 0 | 0 | 0 | 75 | 0 | 0 | 0 | 0 | 102 | 0 | 1550 | 88 | 0 |  |  |  | 0 | 1029.2 | 0
7A05761 | 低合金 | HRB400B | 1651 | 0.00073 |  | 0.00027 |  | 0 | 75800 | [5 empty] | 0.474 |  | 0.007 | 0.021 | 0 | 0.04 | 0.0059 | 0.0037 | 0 | 0.001 | NULL | NULL | NULL | 44 | 0 | 0 | 0 | 0 | 0 | 0 | 25 | 0 | 0 | 0 | 0 | 60 | 0 | 1520 | 88 | 0 |  |  |  | 0 | 1009.28 | 0
7A05760 | 低合金 | HRB400B | 1800 | 0.00027 |  | 0.0003 |  | 0 | 67450 | [5 empty] | 0.472 |  | 0.006 | 0.018 | 0 | 0.034 | 0.0045 | 0.0028 | 0 | 0.001 | NULL | NULL | NULL | 45 | 0 | 0 | 0 | 0 | 0 | 0 | 75 | 0 | 0 | 0 | 0 | 102 | 0 | 1445 | 88 | 0 |  |  |  | 0 | 959.48 | 0
7A05759 | 低合金 | HRB400B | 1673 | 0.00081 |  | 0.00028 |  | 0 | 69350 | [5 empty] | 0.475 |  | 0.008 | 0.019 | NULL | 0.035 | 0.0052 | 0.003 | 0.0021 | 0 | NULL | NULL | NULL | 46 | 0 | 0 | 0 | 0 | 0 | 25 | 0 | 0 | 0 | 0 | 0 | 68 | 0 | 1471 | 88 | 0 |  |  |  | 0 | 976.744 | 0
7A05758 | 低合金 | HRB400B | 1703 | 0.00038 |  | 0.00032 |  | 0.001 | 69500 | [5 empty] | 0.457 |  | 0.007 | 0.014 | NULL | 0.033 | 0.0036 | 0.0014 | 0.0017 | 0 | NULL | NULL | NULL | 12 | 0 | 0 | 0 | 0 | 30 | 50 | 0 | 0 | 0 | 0 | 0 | 85 | 0 | 1384 | 88 | 0 |  |  |  | 0 | 918.976 | 0
7A05757 | 低合金 | HRB400B | 1805 | 0.00067 |  | 0.00027 |  | -0.001 | 69700 | [5 empty] | 0.46 |  | 0.009 | 0.021 | NULL | 0.039 | 0.0037 | 0.0015 | 0.0021 | 0 | NULL | NULL | NULL | 14 | 0 | 0 | 0 | 0 | 30 | 25 | 0 | 0 | 0 | 0 | 0 | 85 | 0 | 1437 | 88 | 0 |  |  |  | 0 | 954.168 | 0
7A05756 | 低合金 | HRB400B | 1679 | 0.00064 |  | 0.00034 |  | 0.001 | 65500 | [5 empty] | 0.464 |  | 0.008 | 0.02 | NULL | 0.034 | 0.0038 | 0.0016 | 0.0017 | 0 | NULL | NULL | NULL | 12 | 0 | 0 | 0 | 0 | 30 | 25 | 0 | 0 | 0 | 0 | 0 | 85 | 0 | 1399 | 88 | 0 |  |  |  | 0 | 928.936 | 0
7A05755 | 低合金 | HRB400B | 1676 | 0.00062 |  | 0.00024 |  | 0.002 | 66350 | [5 empty] | 0.465 |  | 0.008 | 0.017 | NULL | 0.035 | 0.0036 | 0.0014 | 0.0019 | 0 | NULL | NULL | NULL | 14 | 0 | 0 | 0 | 0 | 30 | 25 | 0 | 0 | 0 | 0 | 0 | 85 | 0 | 1522 | 88 | 0 |  |  |  | 0 | 1010.608 | 0
7A05754 | 低合金 | HRB400B | 1704 | 0.00031 |  | 0.00024 |  | 0.001 | 67900 | [5 empty] | 0.459 |  | 0.008 | 0.018 | NULL | 0.035 | 0.0057 | 0.0034 | 0.0015 | 0 | NULL | NULL | NULL | 13 | 0 | 0 | 0 | 0 | 32 | 50 | 0 | 0 | 0 | 0 | 0 | 85 | 0 | 1448 | 88 | 0 |  |  |  | 0 | 961.472 | 0
7A05753 | 低合金 | HRB400B | 0 | 0.00022 |  | 0.0002 |  | 0.001 | 72100 | [5 empty] | 0.471 |  | 0.008 | 0.019 | NULL | 0.037 | 0.0037 | 0.0015 | 0.0024 | 0 | NULL | NULL | NULL | 47 | 0 | 0 | 0 | 0 | 0 | 50 | 0 | 0 | 0 | 0 | 0 | 102 | 0 | 1255 | 88 | 0 |  |  |  | 0 | 833.32 | 0
7A05752 | 低合金 | HRB400B | 0 | 0.00046 |  | 0.00028 |  | 0.001 | 75800 | [5 empty] | 0.481 |  | 0.008 | 0.018 | NULL | 0.037 | 0.0036 | 0.0014 | 0.0027 | 0 | NULL | NULL | NULL | 14 | 0 | 0 | 0 | 0 | 30 | 50 | 0 | 0 | 0 | 0 | 0 | 102 | 0 | 1399 | 88 | 0 |  |  |  | 0 | 928.936 | 0
7A05751 | 低合金 | HRB400B | 1671 | 0.00067 |  | 0.00029 |  | 0 | 66100 | [5 empty] | 0.459 |  | 0.01 | 0.019 | NULL | 0.034 | 0.0038 | 0.0016 | 0.0024 | 0 | NULL | NULL | NULL | 14 | 0 | 0 | 0 | 0 | 32 | 25 | 0 | 0 | 0 | 0 | 0 | 85 | 0 | 1447 | 88 | 0 |  |  |  | 0 | 960.808 | 0
7A05750 | 低合金 | HRB400B | 1668 | 0.00074 |  | 0.00024 |  | 0 | 72400 | [18 empty] | 14 | 0 | 0 | 0 | 0 | 32 | 25 | 0 | 0 | 0 | 0 | 0 | 68 | 0 | 1500 | 88 | 0 |  |  |  | 0 | 996 | 0
7A05749 | 低合金 | HRB400B | 1657 | 0.00097 |  | 0.00022 |  | 0 | 72850 | [5 empty] | 0.477 |  | 0.008 | 0.021 | NULL | 0.034 | 0.0037 | 0.0015 | 0.0027 | 0 | NULL | NULL | NULL | 14 | 0 | 0 | 0 | 0 | 32 | 0 | 0 | 0 | 0 | 0 | 0 | 51 | 0 | 1508 | 88 | 20 |  |  |  | 0 | 1001.312 | 0
7A05748 | 低合金 | HRB400D | 1803 | 0.00077 |  | 0.00035 |  | 0.002 | 75900 | [5 empty] | 0.466 |  | 0.009 | 0.025 | NULL | 0.031 | 0.0045 | 0.0023 | 0.0023 | 0 | NULL | NULL | NULL | 13 | 0 | 0 | 0 | 0 | 30 | 25 | 0 | 0 | 0 | 0 | 0 | 68 | 0 | 1451 | 88 | 0 |  |  |  | 0 | 963.464 | 0
7A05747 | 低合金 | HRB400D | 1673 | 0.00084 |  | 0.00022 |  | 0.002 | 73050 | [5 empty] | 0.457 |  | 0.007 | 0.017 | NULL | 0.031 | 0.0037 | 0.0015 | 0.0028 | 0 | NULL | NULL | NULL | 13 | 0 | 0 | 0 | 0 | 29 | 0 | 0 | 0 | 0 | 0 | 0 | 51 | 0 | 1446 | 88 | 20 |  |  |  | 0 | 960.144 | 0
7A05746 | 低合金 | HRB400D | 1688 | 0.00046 |  | 0.00029 |  | 0.003 | 72050 | [5 empty] | 0.469 |  | 0.008 | 0.019 | NULL | 0.033 | 0.0037 | 0.0015 | 0.0037 | 0 | NULL | NULL | NULL | 13 | 0 | 0 | 0 | 0 | 30 | 50 | 0 | 0 | 0 | 0 | 0 | 85 | 0 | 1510 | 132 | 0 |  |  |  | 0 | 1002.64 | 0
7A05745 | 低合金 | HRB400D | 1699 | 0.00085 |  | 0.00024 |  | 0 | 71900 | [5 empty] | 0.493 |  | 0.007 | 0.019 | NULL | 0.032 | 0.0038 | 0.0016 | 0.0022 | 0 | NULL | NULL | NULL | 13 | 0 | 0 | 0 | 0 | 28 | 25 | 0 | 0 | 0 | 0 | 0 | 39 | 0 | 1400 | 132 | 0 |  |  |  | 0 | 929.6 | 0
7A05744 | 低合金 | HRB400D | 1708 | 0.00082 |  | 0.00026 |  | 0 | 69000 | [5 empty] | 0.471 |  | 0.007 | 0.021 | NULL | 0.031 | 0.0039 | 0.0017 | 0.0024 | 0 | NULL | NULL | NULL | 13 | 0 | 0 | 0 | 0 | 29 | 25 | 0 | 0 | 0 | 0 | 0 | 62 | 0 | 1470 | 132 | 0 |  |  |  | 0 | 976.08 | 0
7A05743 | 低合金 | HRB400D | 1633 | 0.00041 |  | 0.00038 |  | 0 | 70000 | [5 empty] | 0.469 |  | 0.009 | 0.023 | NULL | 0.03 | 0.0039 | 0.0017 | 0.003 | 0 | NULL | NULL | NULL | 12 | 0 | 0 | 0 | 0 | 27 | 50 | 0 | 0 | 0 | 0 | 0 | 85 | 0 | 1480 | 132 | 0 |  |  |  | 0 | 982.72 | 0
7A05742 | 低合金 | HRB400B | 1619 | 0.00073 |  | 0.00029 |  | 0 | 67250 | [5 empty] | 0.452 |  | 0.007 | 0.021 | NULL | 0.034 | 0.0038 | 0.0016 | 0.0031 | 0 | NULL | NULL | NULL | 6 | 0 | 0 | 0 | 0 | 40 | 50 | 0 | 0 | 0 | 0 | 0 | 88 | 0 | 1520 | 132 | 0 |  |  |  | 0 | 1009.28 | 0
7A05741 | 低合金 | HRB400B | 0 | 0.00057 |  | 0.00038 |  | 0 | 75100 | [5 empty] | 0.473 |  | 0.007 | 0.021 | NULL | 0.033 | 0.0035 | 0.0013 | 0.0022 | 0 | NULL | NULL | NULL | 6 | 0 | 0 | 0 | 0 | 40 | 50 | 0 | 0 | 0 | 0 | 0 | 85 | 0 | 1460 | 132 | 0 |  |  |  | 0 | 969.44 | 0
7A05740 | 低合金 | HRB400B | 1662 | 0.00074 |  | 0.00029 |  | 0 | 71200 | [5 empty] | 0.47 |  | 0.008 | 0.022 | NULL | 0.034 | 0.0046 | 0.0024 | 0.0021 | 0 | NULL | NULL | NULL | 6 | 0 | 0 | 0 | 0 | 39 | 25 | 0 | 0 | 0 | 0 | 0 | 62 | 0 | 1360 | 132 | 0 |  |  |  | 0 | 903.04 | 0
7A05739 | 低合金 | HRB400B | 1693 | 0.00106 |  | 0.00024 |  | 0 | 68050 | [5 empty] | 0.46 |  | 0.006 | 0.02 | NULL | 0.033 | 0.0036 | 0.0014 | 0.002 | 0 | NULL | NULL | NULL | 7 | 0 | 0 | 0 | 0 | 39 | 25 | 0 | 0 | 0 | 0 | 0 | 34 | 0 | 1400 | 132 | 0 |  |  |  | 0 | 929.6 | 0
7A05738 | 低合金 | HRB400B | 1651 | 0.00072 |  | 0.0003 |  | 0.001 | 71700 | [5 empty] | 0.471 |  | 0.009 | 0.024 | NULL | 0.032 | 0.0035 | 0.0013 | 0.0018 | 0 | NULL | NULL | NULL | 6 | 0 | 0 | 39 | 0 | 0 | 25 | 0 | 0 | 0 | 0 | 0 | 54 | 0 | 1360 | 132 | 0 |  |  |  | 0 | 903.04 | 0
7A05737 | 低合金 | HRB400B | 1673 | 0.00075 |  | 0.00034 |  | 0 | 70650 | [5 empty] | 0.464 |  | 0.008 | 0.031 | NULL | 0.034 | 0.0037 | 0.0015 | 0.0022 | 0 | NULL | NULL | NULL | 6 | 0 | 0 | 39 | 0 | 0 | 25 | 0 | 0 | 0 | 0 | 0 | 54 | 0 | 1380 | 132 | 0 |  |  |  | 0 | 916.32 | 0
7A05736 | 低合金 | HRB400B | 1651 | 0.00036 |  | 0.00035 |  | 0.001 | 69850 | [5 empty] | 0.461 |  | 0.01 | 0.024 | NULL | 0.032 | 0.0035 | 0.0013 | 0.0039 | 0 | NULL | NULL | NULL | 6 | 0 | 0 | 38 | 0 | 0 | 50 | 0 | 0 | 0 | 0 | 0 | 68 | 0 | 1460 | 132 | 0 |  |  |  | 0 | 969.44 | 0
7A05735 | 低合金 | HRB400B | 1655 | 0.00079 |  | 0.00028 |  | 0.001 | 76900 | [5 empty] | 0.452 |  | 0.008 | 0.025 | NULL | 0.033 | 0.0036 | 0.0014 | 0.002 | 0 | NULL | NULL | NULL | 6 | 0 | 0 | 38 | 0 | 0 | 25 | 0 | 0 | 0 | 0 | 0 | 54 | 0 | 1380 | 132 | 0 |  |  |  | 0 | 916.32 | 0
7A05734 | 低合金 | HRB400B | 1689 | 0.00076 |  | 0.00029 |  | 0.001 | 69000 | [5 empty] | 0.46 |  | 0.008 | 0.033 | NULL | 0.033 | 0.0039 | 0.0017 | 0.0025 | 0 | NULL | NULL | NULL | 6 | 0 | 0 | 40 | 0 | 0 | 25 | 0 | 0 | 0 | 0 | 0 | 54 | 0 | 1380 | 132 | 0 |  |  |  | 0 | 916.32 | 0
7A05733 | 低合金 | HRB400D | 1665 | 0.00067 |  | 0.0003 |  | 0.001 | 69050 | [5 empty] | 0.465 |  | 0.007 | 0.023 | NULL | 0.03 | 0.0049 | 0.0026 | 0.0028 | 0 | NULL | NULL | NULL | 13 | 0 | 0 | 30 | 0 | 0 | 25 | 0 | 0 | 0 | 0 | 0 | 68 | 0 | 1540 | 132 | 0 |  |  |  | 0 | 1022.56 | 0
7A05732 | 低合金 | HRB400D | 1662 | 0.00077 |  | 0.00025 |  | 0.001 | 73850 | [5 empty] | 0.474 |  | 0.004 | 0.017 | NULL | 0.032 | 0.005 | 0.0027 | 0.0021 | 0 | NULL | NULL | NULL | 13 | 0 | 0 | 30 | 0 | 0 | 25 | 0 | 0 | 0 | 0 | 0 | 54 | 0 | 1520 | 132 | 0 |  |  |  | 0 | 1009.28 | 0
7A05731 | 低合金 | HRB400D | 0 | 0.00075 |  | 0.0002 |  | 0.001 | 72350 | [5 empty] | 0.46 |  | 0.006 | 0.016 | NULL | 0.03 | 0.3678 | 0.2965 | 0.0026 | 0 | NULL | NULL | NULL | 12 | 0 | 0 | 0 | 0 | 30 | 25 | 0 | 0 | 0 | 0 | 0 | 75 | 0 | 1500 | 88 | 0 |  |  |  | 0 | 996 | 0
7A05730 | 低合金 | HRB400D | 1660 | 0.0003 |  | 0.00025 |  | 0.001 | 72900 | [5 empty] | 0.472 |  | 0.005 | 0.017 | NULL | 0.03 | 0.0036 | 0.0014 | 0.0028 | 0 | NULL | NULL | NULL | 12 | 0 | 0 | 0 | 0 | 31 | 50 | 0 | 0 | 0 | 0 | 0 | 102 | 0 | 1590 | 88 | 0 |  |  |  | 0 | 1055.76 | 0
7A05729 | 低合金 | HRB400D | 1692 | 0.00043 |  | 0.00025 |  | 0.001 | 73800 | [5 empty] | 0.462 |  | 0.004 | 0.018 | NULL | 0.031 | 0.0062 | 0.0039 | 0.0026 | 0 | NULL | NULL | NULL | 12 | 0 | 0 | 0 | 0 | 31 | 50 | 0 | 0 | 200 | 0 | 0 | 102 | 0 | 1360 | 88 | 0 |  |  |  | 0 | 1035.84 | 0
7A05728 | 低合金 | HRB400D | 1662 | 0.00042 |  | 0.00034 |  | 0.001 | 75350 | [5 empty] | 0.452 |  | 0.005 | 0.013 | NULL | 0.031 | 0.0038 | 0.0016 | 0.0042 | 0 | NULL | NULL | NULL | 13 | 0 | 0 | 0 | 0 | 31 | 50 | 0 | 0 | 200 | 0 | 0 | 102 | 0 | 1370 | 88 | 0 |  |  |  | 0 | 1042.48 | 0
7A05727 | 低合金 | HRB400D | 1640 | 0.00052 |  | 0.00026 |  | 0.001 | 76550 | [5 empty] | 0.451 |  | 0.005 | 0.015 | NULL | 0.031 | 0.0041 | 0.0018 | 0.003 | 0 | NULL | NULL | NULL | 12 | 0 | 0 | 0 | 0 | 30 | 50 | 0 | 0 | 200 | 0 | 0 | 93 | 0 | 1270 | 88 | 0 |  |  |  | 0 | 976.08 | 0
7A05726 | 低合金 | HRB400D | 1800 | 0.00054 |  | 0.00023 |  | 0.001 | 63900 | [5 empty] | 0.465 |  | 0.005 | 0.013 | NULL | 0.031 | 0.0035 | 0.0013 | 0.0035 | 0 | NULL | NULL | NULL | 12 | 0 | 0 | 0 | 0 | 30 | 50 | 0 | 0 | 200 | 0 | 0 | 85 | 0 | 1280 | 88 | 0 |  |  |  | 0 | 982.72 | 0
7A05725 | 低合金 | HRB400D | 1655 | 0.00045 |  | 0.00022 |  | 0.001 | 72150 | [5 empty] | 0.473 |  | 0.007 | 0.014 | NULL | 0.032 | 0.0035 | 0.0013 | 0.0033 | 0 | NULL | NULL | NULL | 12 | 0 | 0 | 0 | 0 | 30 | 50 | 0 | 0 | 200 | 0 | 0 | 95 | 0 | 1250 | 88 | 0 |  |  |  | 0 | 962.8 | 0
7A05724 | 低合金 | HRB400D | 1672 | 0.00054 |  | 0.00016 |  | 0.001 | 70350 | [5 empty] | 0.47 |  | 0.007 | 0.015 | NULL | 0.032 | 0.0038 | 0.0016 | 0.0033 | 0 | NULL | NULL | NULL | 12 | 0 | 0 | 0 | 0 | 30 | 50 | 0 | 0 | 200 | 0 | 0 | 85 | 0 | 1220 | 88 | 0 |  |  |  | 0 | 942.88 | 0
7A05723 | 低合金 | HRB400D | 1660 | 0.00048 |  | 0.00023 |  | 0.001 | 68950 | [5 empty] | 0.462 |  | 0.006 | 0.015 | NULL | 0.033 | 0.0154 | 0.0129 | 0.0032 | 0 | NULL | NULL | NULL | 12 | 0 | 0 | 0 | 0 | 30 | 0 | 50 | 0 | 200 | 0 | 0 | 85 | 0 | 1250 | 88 | 0 |  |  |  | 0 | 962.8 | 0
7A05722 | 低合金 | HRB400D | 1666 | 0.00058 |  | 0.00027 |  | 0.002 | 69600 | [5 empty] | 0.468 |  | 0.009 | 0.017 | NULL | 0.032 | 0.0036 | 0.0014 | 0.0034 | 0 | NULL | NULL | NULL | 12 | 0 | 0 | 0 | 0 | 30 | 50 | 0 | 0 | 200 | 0 | 0 | 85 | 0 | 1250 | 88 | 0 |  |  |  | 0 | 962.8 | 0
7A05721 | 低合金 | HRB400D | 1697 | 0.00049 |  | 0.00026 |  | 0.001 | 70250 | [5 empty] | 0.47 |  | 0.006 | 0.017 | NULL | 0.034 | 0.0036 | 0.0014 | 0.0027 | 0 | NULL | NULL | NULL | 12 | 0 | 0 | 0 | 0 | 30 | 25 | 0 | 0 | 200 | 0 | 0 | 95 | 0 | 1260 | 88 | 0 |  |  |  | 0 | 969.44 | 0
7A05720 | 低合金 | HRB400D | 1671 | 0.00053 |  | 0.00032 |  | 0.001 | 69800 | [5 empty] | 0.463 |  | 0.008 | 0.016 | NULL | 0.032 | 0.0032 | 0.001 | 0.0029 | 0 | NULL | NULL | NULL | 12 | 0 | 0 | 0 | 0 | 30 | 50 | 0 | 0 | 200 | 0 | 0 | 95 | 0 | 1270 | 88 | 0 |  |  |  | 0 | 976.08 | 0
7A05719 | 低合金 | HRB400D | 1645 | 0.00044 |  | 0.00026 |  | 0.001 | 73400 | [5 empty] | 0.472 |  | 0.008 | 0.017 | NULL | 0.032 | 0.0034 | 0.0012 | 0.0027 | 0 | NULL | NULL | NULL | 13 | 0 | 0 | 0 | 0 | 30 | 50 | 0 | 0 | 200 | 0 | 0 | 110 | 0 | 1350 | 88 | 0 |  |  |  | 0 | 1029.2 | 0
7A05718 | 低合金 | HRB400D | 1694 | 0.0005 |  | 0.00024 |  | 0.002 | 71550 | [5 empty] | 0.464 |  | 0.007 | 0.016 | NULL | 0.031 | 0.0035 | 0.0013 | 0.002 | 0 | NULL | NULL | NULL | 13 | 0 | 0 | 0 | 0 | 30 | 0 | 25 | 0 | 200 | 0 | 0 | 85 | 0 | 1230 | 88 | 0 |  |  |  | 0 | 949.52 | 0
7A05717 | 低合金 | HRB400D | 1651 | 0.0004 |  | 0.00035 |  | 0.002 | 73200 | [5 empty] | 0.456 |  | 0.007 | 0.014 | NULL | 0.033 | 0.0035 | 0.0013 | 0.0027 | 0 | NULL | NULL | NULL | 12 | 0 | 0 | 0 | 0 | 30 | 50 | 0 | 0 | 200 | 0 | 0 | 102 | 0 | 1300 | 88 | 0 |  |  |  | 0 | 996 | 0
7A05716 | 低合金 | HRB400D | 1677 | 0.00023 |  | 0.00028 |  | 0.001 | 72550 | [5 empty] | 0.459 |  | 0.006 | 0.013 | NULL | 0.031 | 0.0036 | 0.0014 | 0.0021 | 0 | NULL | NULL | NULL | 12 | 0 | 0 | 0 | 0 | 29 | 50 | 0 | 0 | 0 | 0 | 0 | 85 | 0 | 1330 | 88 | 0 |  |  |  | 0 | 883.12 | 0
7A05715 | 低合金 | HRB400D | 1657 | 0.00095 |  | 0.00025 |  | 0.002 | 67700 | [5 empty] | 0.472 |  | 0.004 | 0.012 | NULL | 0.029 | 0.0036 | 0.0014 | 0.002 | 0 | NULL | NULL | NULL | 12 | 0 | 0 | 0 | 0 | 28 | 25 | 0 | 0 | 0 | 0 | 0 | 85 | 0 | 1396 | 88 | 0 |  |  |  | 0 | 926.944 | 0
7A05714 | 低合金 | HRB400D | 1669 | 0.00045 |  | 0.00024 |  | 0.001 | 69900 | [5 empty] | 0.461 |  | 0.006 | 0.014 | NULL | 0.031 | 0.0034 | 0.0012 | 0.0027 | 0 | NULL | NULL | NULL | 12 | 0 | 0 | 0 | 0 | 28 | 25 | 0 | 0 | 0 | 0 | 0 | 85 | 0 | 1425 | 88 | 0 |  |  |  | 0 | 946.2 | 0
7A05713 | 低合金 | HRB400D | 1686 | 0.00019 |  | 0.00029 |  | 0.001 | 71500 | [5 empty] | 0.455 |  | 0.015 | 0.019 | NULL | 0.031 | 0.0035 | 0.0013 | 0.0054 | 0 | NULL | NULL | NULL | 12 | 0 | 0 | 0 | 0 | 30 | 25 | 0 | 0 | 0 | 0 | 0 | 85 | 0 | 1471 | 88 | 0 |  |  |  | 0 | 976.744 | 0
7A05712 | 低合金 | HRB400D | 1679 | 0.00103 |  | 0.00027 |  | 0.001 | 71600 | [5 empty] | 0.484 |  | 0.008 | 0.018 | NULL | 0.034 | 0.0037 | 0.0015 | 0.0034 | 0 | NULL | NULL | NULL | 13 | 0 | 0 | 0 | 0 | 31 | 25 | 0 | 0 | 0 | 0 | 0 | 85 | 0 | 1490 | 88 | 0 |  |  |  | 0 | 989.36 | 0
7A05711 | 低合金 | HRB400B | 1666 | 0.00084 |  | 0.00021 |  | 0.001 | 69300 | [5 empty] | 0.463 |  | 0.008 | 0.022 | NULL | 0.035 | 0.0037 | 0.0015 | 0.0022 | 0 | NULL | NULL | NULL | 0 | 0 | 0 | 0 | 0 | 48 | 0 | 0 | 0 | 0 | 0 | 0 | 68 | 0 | 1447 | 88 | 20 |  |  |  | 0 | 960.808 | 0
7A05710 | 低合金 | HRB400B | 1672 | 0.00072 |  | 0.00031 |  | 0.001 | 73350 | [5 empty] | 0.459 |  | 0.009 | 0.015 | NULL | 0.035 | 0.0037 | 0.0015 | 0.003 | 0 | NULL | NULL | NULL | 0 | 0 | 0 | 0 | 0 | 48 | 25 | 0 | 0 | 0 | 0 | 0 | 85 | 0 | 1466 | 88 | 0 |  |  |  | 0 | 973.424 | 0
7A05709 | 低合金 | HRB400B | 1686 | 0.00076 |  | 0.00024 |  | 0.001 | 72400 | [5 empty] | 0.455 |  | 0.006 | 0.015 | NULL | 0.034 | 0.0035 | 0.0013 | 0.0024 | 0 | NULL | NULL | NULL | 0 | 0 | 0 | 48 | 0 | 0 | 25 | 0 | 0 | 0 | 0 | 0 | 68 | 0 | 1508 | 88 | 0 |  |  |  | 0 | 1001.312 | 0
7A05708 | 低合金 | HRB400B | 1692 | 0.00032 |  | 0.0002 |  | 0.002 | 78000 | [5 empty] | 0.462 |  | 0.015 | 0.015 | NULL | 0.036 | 0.0036 | 0.0014 | 0.0058 | 0 | NULL | NULL | NULL | 0 | 0 | 0 | 0 | 0 | 48 | 50 | 0 | 0 | 0 | 0 | 0 | 109 | 0 | 1418 | 88 | 0 |  |  |  | 0 | 941.552 | 0
7A05707 | 低合金 | HRB400B | 1803 | 0.00068 |  | 0.00023 |  | 0.002 | 71450 | [5 empty] | 0.48 |  | 0.015 | 0.016 | NULL | 0.035 | 0.0038 | 0.0016 | 0.0093 | 0 | NULL | NULL | NULL | 6 | 0 | 0 | 0 | 0 | 40 | 25 | 0 | 0 | 0 | 0 | 0 | 85 | 0 | 1481 | 88 | 0 |  |  |  | 0 | 983.384 | 0
7A05706 | 低合金 | HRB400B | 1660 | 0.00055 |  | 0.00023 |  | 0 | 71150 | [5 empty] | 0.467 |  | 0.005 | 0.016 | NULL | 0.033 | 0.0037 | 0.0015 | 0.0017 | 0 | NULL | NULL | NULL | 7 | 0 | 0 | 0 | 0 | 40 | 50 | 0 | 0 | 0 | 0 | 0 | 85 | 0 | 1468 | 88 | 0 |  |  |  | 0 | 974.752 | 0
7A05705 | 低合金 | HRB400B | 1666 | 0.00037 |  | 0.00028 |  | 0 | 80300 | [5 empty] | 0.466 |  | 0.006 | 0.014 | NULL | 0.035 | 0.0036 | 0.0014 | 0.0024 | 0 | NULL | NULL | NULL | 7 | 0 | 0 | 0 | 0 | 40 | 75 | 0 | 0 | 0 | 0 | 0 | 85 | 0 | 1450 | 0 | 0 |  |  |  | 0 | 962.8 | 0
7A05704 | 低合金 | HRB400D | 1662 | 0.00045 |  | 0.00027 |  | 0 | 71350 | [5 empty] | 0.456 |  | 0.003 | 0.01 | NULL | 0.032 | 0.0035 | 0.0013 | 0.0023 | 0 | NULL | NULL | NULL | 13 | 0 | 0 | 0 | 0 | 30 | 50 | 0 | 0 | 0 | 0 | 0 | 85 | 0 | 1450 | 0 | 0 |  |  |  | 0 | 962.8 | 0
7A05703 | 低合金 | HRB400D | 1650 | 0.00046 |  | 0.00028 |  | 0.001 | 70100 | [5 empty] | 0.456 |  | 0.006 | 0.014 | NULL | 0.032 | 0.0035 | 0.0013 | 0.003 | 0 | NULL | NULL | NULL | 13 | 0 | 0 | 0 | 0 | 30 | 50 | 0 | 0 | 0 | 0 | 0 | 85 | 0 | 1450 | 0 | 0 |  |  |  | 0 | 962.8 | 0
7A05702 | 低合金 | HRB400D | 1646 | 0.00047 |  | 0.00024 |  | 0 | 71450 | [5 empty] | 0.47 |  | 0.005 | 0.014 | NULL | 0.032 | 0.0034 | 0.0012 | 0.0037 | 0 | NULL | NULL | NULL | 13 | 0 | 0 | 0 | 0 | 30 | 25 | 0 | 0 | 0 | 0 | 0 | 85 | 0 | 1450 | 0 | 0 |  |  |  | 0 | 962.8 | 0
7A05701 | 低合金 | HRB400D | 1699 | 0.0005 |  | 0.0002 |  | 0.001 | 74750 | [5 empty] | 0.472 |  | 0.004 | 0.015 | NULL | 0.033 | 0.0035 | 0.0013 | 0.0021 | 0 | NULL | NULL | NULL | 13 | 0 | 0 | 0 | 0 | 30 | 50 | 0 | 0 | 0 | 0 | 0 | 80 | 0 | 1450 | 0 | 0 |  |  |  | 0 | 962.8 | 0
7A05700 | 低合金 | HRB400D | 1668 | 0.00034 |  | 0.00024 |  | 0.002 | 69750 | [5 empty] | 0.474 |  | 0.008 | 0.017 | NULL | 0.033 | 0.0035 | 0.0013 | 0.0037 | 0 | NULL | NULL | NULL | 13 | 0 | 0 | 0 | 0 | 30 | 50 | 0 | 0 | 0 | 0 | 0 | 85 | 0 | 1420 | 0 | 0 |  |  |  | 0 | 942.88 | 0
7A05699 | 低合金 | HRB400D | 1676 | 0.00035 |  | 0.00025 |  | 0.001 | 68700 | [5 empty] | 0.467 |  | 0.006 | 0.011 | NULL | 0.033 | 0.0035 | 0.0013 | 0.0026 | 0 | NULL | NULL | NULL | 13 | 0 | 0 | 0 | 0 | 30 | 50 | 0 | 0 | 0 | 0 | 0 | 85 | 0 | 1450 | 0 | 0 |  |  |  | 0 | 962.8 | 0
7A05698 | 低合金 | HRB400B | 1677 | 0.00042 |  | 0.00021 |  | 0.002 | 70900 | [5 empty] | 0.47 |  | 0.004 | 0.011 | NULL | 0.035 | 0.0035 | 0.0013 | 0.0018 | 0 | NULL | NULL | NULL | 7 | 0 | 0 | 0 | 0 | 40 | 50 | 0 | 0 | 0 | 0 | 0 | 85 | 0 | 1420 | 0 | 0 |  |  |  | 0 | 942.88 | 0
7A05697 | 低合金 | HRB400B | 1686 | 0.0005 |  | 0.00022 |  | 0.002 | 71050 | [5 empty] | 0.473 |  | 0.003 | 0.011 | NULL | 0.034 | 0.0036 | 0.0014 | 0.0027 | 0 | NULL | NULL | NULL | 7 | 0 | 0 | 0 | 0 | 40 | 25 | 0 | 0 | 0 | 0 | 0 | 77 | 0 | 1460 | 132 | 0 |  |  |  | 0 | 969.44 | 0
7A05696 | 低合金 | HRB400B | 1663 | 0.00054 |  | 0.00029 |  | 0 | 72100 | [5 empty] | 0.467 |  | 0.004 | 0.011 | NULL | 0.033 | 0.0034 | 0.0012 | 0.0018 | 0 | NULL | NULL | NULL | 7 | 0 | 0 | 0 | 0 | 40 | 25 | 0 | 0 | 0 | 0 | 0 | 76 | 0 | 1470 | 132 | 0 |  |  |  | 0 | 976.08 | 0
7A05695 | 低合金 | HRB400B | 1807 | 0.00047 |  | 0.00028 |  | 0.002 | 72850 | [5 empty] | 0.461 |  | 0.002 | 0.011 | NULL | 0.034 | 0.0036 | 0.0014 | 0.0032 | 0 | NULL | NULL | NULL | 7 | 0 | 0 | 0 | 0 | 40 | 50 | 0 | 0 | 0 | 0 | 0 | 80 | 0 | 1480 | 132 | 0 |  |  |  | 0 | 982.72 | 0
7A05694 | 低合金 | HRB400B | 1668 | 0.00056 |  | 0.00029 |  | 0.002 | 73250 | [5 empty] | 0.476 |  | 0.005 | 0.015 | NULL | 0.036 | 0.0034 | 0.0012 | 0.0027 | 0 | NULL | NULL | NULL | 7 | 0 | 0 | 0 | 0 | 40 | 50 | 0 | 0 | 0 | 0 | 0 | 90 | 0 | 1520 | 132 | 0 |  |  |  | 0 | 1009.28 | 0
7A05693 | 低合金 | HRB400B | 0 | 0.00059 |  | 0.00031 |  | 0.002 | 72950 | [5 empty] | 0.462 |  | 0.006 | 0.015 | NULL | 0.034 | 0.0037 | 0.0015 | 0.0021 | 0 | NULL | NULL | NULL | 7 | 0 | 0 | 0 | 0 | 41 | 25 | 0 | 0 | 0 | 0 | 0 | 76 | 0 | 0 | 132 | 0 |  |  |  | 0 | 0 | #DIV/0!
7A05692 | 低合金 | HRB400B | 1645 | 0.0003 |  | 0.00028 |  | 0.002 | 75350 | [5 empty] | 0.464 |  | 0.007 | 0.017 | NULL | 0.035 | 0.0036 | 0.0014 | 0.002 | 0 | NULL | NULL | NULL | 7 | 0 | 0 | 0 | 0 | 40 | 50 | 0 | 0 | 0 | 0 | 0 | 90 | 0 | 1510 | 132 | 0 |  |  |  | 0 | 1002.64 | 0
7A05691 | 低合金 | HRB400B | 1664 | 0.00023 |  | 0.00023 |  | 0.002 | 71850 | [5 empty] | 0.46 |  | 0.006 | 0.015 | NULL | 0.036 | 0.0035 | 0.0013 | 0.0022 | 0 | NULL | NULL | NULL | 7 | 0 | 0 | 0 | 0 | 39 | 75 | 0 | 0 | 0 | 0 | 0 | 90 | 0 | 1470 | 132 | 0 |  |  |  | 0 | 976.08 | 0
7A05690 | 低合金 | HRB400B | 1688 | 0.00067 |  | 0.00018 |  | 0.002 | 71700 | [5 empty] | 0.484 |  | 0.006 | 0.015 | NULL | 0.037 | 0.0041 | 0.0019 | 0.0028 | 0 | NULL | NULL | NULL | 6 | 0 | 0 | 0 | 0 | 39 | 25 | 0 | 0 | 0 | 0 | 0 | 60 | 0 | 1380 | 132 | 0 |  |  |  | 0 | 916.32 | 0
7A05689 | 低合金 | HRB400B | 1643 | 0.00039 |  | 0.0003 |  | 0 | 66400 | [5 empty] | 0.485 |  | 0.005 | 0.013 | NULL | 0.033 | 0.0037 | 0.0015 | 0.0014 | 0 | NULL | NULL | NULL | 7 | 0 | 0 | 0 | 0 | 41 | 50 | 0 | 0 | 0 | 0 | 0 | 85 | 0 | 1580 | 132 | 0 |  |  |  | 0 | 1049.12 | 0
7A05688 | 低合金 | HRB400B | 1681 | 0.00025 |  | 0.00023 |  | 0 | 74100 | [5 empty] | 0.462 |  | 0.006 | 0.014 | NULL | 0.033 | 0.0036 | 0.0015 | 0.0019 | 0 | NULL | NULL | NULL | 7 | 0 | 0 | 0 | 0 | 41 | 50 | 0 | 0 | 0 | 0 | 0 | 85 | 0 | 1600 | 132 | 0 |  |  |  | 0 | 1062.4 | 0
7A05687 | 低合金 | HRB400B | 1648 | 0.00074 |  | 0.00036 |  | 0.001 | 73300 | [5 empty] | 0.457 |  | 0.005 | 0.013 | NULL | 0.034 | 0.2819 | 0.2257 | 0.0031 | 0 | NULL | NULL | NULL | 6 | 0 | 0 | 0 | 0 | 41 | 25 | 0 | 0 | 0 | 0 | 0 | 68 | 0 | 1480 | 132 | 0 |  |  |  | 0 | 982.72 | 0
7A05686 | 低合金 | HRB400B | 1665 | 0.0007 |  | 0.00028 |  | 0.001 | 71600 | [5 empty] | 0.471 |  | 0.005 | 0.014 | NULL | 0.034 | 0.0059 | 0.0036 | 0.003 | 0 | NULL | NULL | NULL | 6 | 0 | 0 | 0 | 0 | 41 | 25 | 0 | 0 | 0 | 0 | 0 | 68 | 0 | 1430 | 132 | 0 |  |  |  | 0 | 949.52 | 0
7A05685 | 低合金 | HRB400B | 1666 | 0.00046 |  | 0.00027 |  | 0.001 | 70850 | [5 empty] | 0.478 |  | 0.007 | 0.016 | NULL | 0.034 | 0.0038 | 0.0016 | 0.0024 | 0 | NULL | NULL | NULL | 7 | 0 | 0 | 0 | 0 | 41 | 50 | 0 | 0 | 200 | 0 | 0 | 85 | 0 | 1380 | 132 | 0 |  |  |  | 0 | 1049.12 | 0
7A05684 | 低合金 | HRB400B | 1667 | 0.0005 |  | 0.00027 |  | 0 | 76350 | [5 empty] | 0.481 |  | 0.003 | 0.012 | NULL | 0.032 | 0.0039 | 0.0017 | 0.0025 | 0 | NULL | NULL | NULL | 6 | 0 | 0 | 0 | 0 | 39 | 50 | 0 | 0 | 0 | 0 | 0 | 85 | 0 | 1540 | 132 | 0 |  |  |  | 0 | 1022.56 | 0
7A05683 | 低合金 | HRB400B | 1673 | 0.001 |  | 0.0002 |  | 0.001 | 71900 | [5 empty] | 0.477 |  | 0.004 | 0.014 | NULL | 0.035 | 0.0046 | 0.0024 | 0.0021 | 0 | NULL | NULL | NULL | 6 | 0 | 0 | 39 | 0 | 0 | 25 | 0 | 0 | 200 | 0 | 0 | 34 | 0 | 1200 | 132 | 0 |  |  |  | 0 | 929.6 | 0
7A05682 | 低合金 | HRB400B | 1647 | 0.00071 |  | 0.00032 |  | 0.001 | 71600 | [5 empty] | 0.459 |  | 0.005 | 0.013 | NULL | 0.034 | 0.3162 | 0.2538 | 0.0027 | 0 | NULL | NULL | NULL | 6 | 0 | 0 | 39 | 0 | 0 | 25 | 0 | 0 | 200 | 0 | 0 | 54 | 0 | 1240 | 132 | 0 |  |  |  | 0 | 956.16 | 0
7A05681 | 低合金 | HRB400B | 1657 | 0.00065 |  | 0.00043 |  | 0.001 | 71900 | [5 empty] | 0.463 |  | 0.005 | 0.014 | NULL | 0.033 | 0.0035 | 0.0013 | 0.0017 | 0 | NULL | NULL | NULL | 7 | 0 | 0 | 40 | 0 | 0 | 25 | 0 | 0 | 200 | 0 | 0 | 68 | 0 | 1300 | 132 | 0 |  |  |  | 0 | 996 | 0
7A05680 | 低合金 | HRB400B | 1662 | 0.00075 |  | 0.00033 |  | 0.002 | 74600 | [5 empty] | 0.458 |  | 0.003 | 0.011 | NULL | 0.032 | 0.0037 | 0.0015 | 0.0026 | 0 | NULL | NULL | NULL | 6 | 0 | 0 | 0 | 0 | 39 | 25 | 0 | 0 | 200 | 0 | 0 | 68 | 0 | 1220 | 132 | 0 |  |  |  | 0 | 942.88 | 0
7A05679 | 低合金 | HRB400B | 1708 | 0.00066 |  | 0.00036 |  | 0.001 | 74700 | [5 empty] | 0.464 |  | 0.003 | 0.012 | NULL | 0.033 | 0.0052 | 0.0029 | 0.0025 | 0 | NULL | NULL | NULL | 7 | 0 | 0 | 40 | 0 | 0 | 25 | 0 | 0 | 200 | 0 | 0 | 68 | 0 | 1280 | 132 | 0 |  |  |  | 0 | 982.72 | 0
7A05678 | 低合金 | HRB400B | 1636 | 0.00135 |  | 0.00033 |  | 0.001 | 76250 | [5 empty] | 0.462 |  | 0.003 | 0.011 | NULL | 0.035 | 0.0033 | 0.0011 | 0.0026 | 0 | NULL | NULL | NULL | 7 | 0 | 0 | 41 | 0 | 0 | 0 | 0 | 0 | 200 | 0 | 0 | 17 | 0 | 1300 | 132 | 20 |  |  |  | 0 | 996 | 0
7A05677 | 低合金 | HRB400B | 1668 | 0.00076 |  | 0.00038 |  | 0.001 | 73850 | [5 empty] | 0.48 |  | 0.005 | 0.014 | NULL | 0.034 | 0.4259 | 0.3451 | 0.0029 | 0 | NULL | NULL | NULL | 6 | 0 | 0 | 40 | 0 | 0 | 25 | 0 | 0 | 200 | 0 | 0 | 54 | 0 | 1260 | 88 | 0 |  |  |  | 0 | 969.44 | 0
7A05676 | 低合金 | HRB400B | 1656 | 0.00073 |  | 0.00034 |  | 0 | 74300 | [5 empty] | 0.474 |  | 0.005 | 0.013 | NULL | 0.034 | 0.0035 | 0.0013 | 0.0037 | 0 | NULL | NULL | NULL | 6 | 0 | 0 | 39 | 0 | 0 | 25 | 0 | 0 | 200 | 0 | 0 | 54 | 0 | 1220 | 132 | 0 |  |  |  | 0 | 942.88 | 0
7A05675 | 低合金 | HRB400B | 1639 | 0.00062 |  | 0.00037 |  | 0 | 69900 | [5 empty] | 0.458 |  | 0.003 | 0.011 | NULL | 0.034 | 0.0035 | 0.0013 | 0.0023 | 0 | NULL | NULL | NULL | 8 | 0 | 0 | 0 | 0 | 40 | 25 | 0 | 0 | 200 | 0 | 0 | 92 | 0 | 1230 | 88 | 0 |  |  |  | 0 | 949.52 | 0
7A05674 | 低合金 | HRB400B | 1683 | 0.00049 |  | 0.00031 |  | 0.001 | 74650 | [5 empty] | 0.462 |  | 0.002 | 0.013 | NULL | 0.035 | 0.0036 | 0.0014 | 0.0021 | 0 | NULL | NULL | NULL | 7 | 0 | 0 | 0 | 0 | 40 | 50 | 0 | 0 | 200 | 0 | 0 | 92 | 0 | 1290 | 88 | 0 |  |  |  | 0 | 989.36 | 0
7A05673 | 低合金 | HRB400B | 1664 | 0.00049 |  | 0.00033 |  | 0.002 | 68850 | [5 empty] | 0.456 |  | 0.008 | 0.013 | 0 | 0.035 | 0.0049 | 0.0031 | 0.0011 | 0.001 | NULL | NULL | NULL | 7 | 0 | 0 | 0 | 0 | 40 | 50 | 0 | 0 | 200 | 0 | 0 | 90 | 0 | 1240 | 88 | 0 |  |  |  | 0 | 956.16 | 0
7A05672 | 低合金 | HRB400B | 1647 | 0.00061 |  | 0.00036 |  | 0.002 | 71800 | [5 empty] | 0.464 |  | 0.005 | 0.012 | 0 | 0.037 | 0.005 | 0.0031 | 0.0014 | 0.001 | NULL | NULL | NULL | 6 | 0 | 0 | 0 | 0 | 40 | 25 | 0 | 0 | 200 | 0 | 0 | 80 | 0 | 1150 | 88 | 0 |  |  |  | 0 | 896.4 | 0
7A05671 | 低合金 | HRB400B | 1684 | 0.00071 |  | 0.00027 |  | 0.002 | 67950 | [5 empty] | 0.457 |  | 0.006 | 0.013 | 0 | 0.035 | 0.0052 | 0.0032 | 0.0018 | 0.001 | NULL | NULL | NULL | 8 | 0 | 0 | 0 | 0 | 41 | 25 | 0 | 0 | 200 | 0 | 0 | 85 | 0 | 1260 | 88 | 0 |  |  |  | 0 | 969.44 | 0
7A05670 | 低合金 | HRB400B | 1666 | 0.00101 |  | 0.0003 |  | 0.002 | 74200 | [5 empty] | 0.447 |  | 0.004 | 0.011 | 0 | 0.034 | 0.0043 | 0.0027 | 0.0003 | 0.001 | NULL | NULL | NULL | 8 | 0 | 0 | 0 | 0 | 40 | 0 | 0 | 0 | 0 | 0 | 0 | 60 | 0 | 1470 | 88 | 20 |  |  |  | 0 | 976.08 | 0
7A05669 | 低合金 | HRB400B | 1672 | 0.00085 |  | 0.0003 |  | 0 | 76300 | [5 empty] | 0.468 |  | 0.007 | 0.012 | 0 | 0.035 | 0.0051 | 0.0032 | 0.0021 | 0.001 | NULL | NULL | NULL | 7 | 0 | 0 | 0 | 0 | 40 | 0 | 0 | 0 | 200 | 0 | 0 | 68 | 0 | 1200 | 88 | 20 |  |  |  | 0 | 929.6 | 0
7A05668 | 低合金 | HRB400B | 1645 | 0.00048 |  | 0.00026 |  | 0.002 | 71500 | [5 empty] | 0.456 |  | 0.007 | 0.015 | 0 | 0.036 | 0.0056 | 0.0035 | 0.0017 | 0.001 | NULL | NULL | NULL | 7 | 0 | 0 | 0 | 0 | 40 | 50 | 0 | 0 | 200 | 0 | 0 | 90 | 0 | 1220 | 88 | 0 |  |  |  | 0 | 942.88 | 0
7A05667 | 低合金 | HRB400B | 1667 | 0.00068 |  | 0.00024 |  | 0.002 | 71200 | [5 empty] | 0.471 |  | 0.008 | 0.017 | 0 | 0.036 | 0.0054 | 0.0034 | 0.0024 | 0.001 | NULL | NULL | NULL | 8 | 0 | 0 | 0 | 0 | 41 | 25 | 0 | 0 | 200 | 0 | 0 | 90 | 0 | 1290 | 88 | 0 |  |  |  | 0 | 989.36 | 0
7A05666 | 低合金 | HRB400B | 1653 | 0.00072 |  | 0.0003 |  | 0.002 | 75550 | [5 empty] | 0.474 |  | 0.006 | 0.015 | 0 | 0.035 | 0.0052 | 0.0033 | 0.002 | 0.001 | NULL | NULL | NULL | 7 | 0 | 0 | 0 | 0 | 40 | 0 | 25 | 0 | 250 | 0 | 0 | 80 | 0 | 1220 | 88 | 0 |  |  |  | 0 | 976.08 | 0
7A05665 | 低合金 | HRB400B | 1640 | 0.00096 |  | 0.00028 |  | 0 | 73550 | [5 empty] | 0.458 |  | 0.006 | 0.016 | 0 | 0.035 | 0.0047 | 0.0029 | 0.0008 | 0.001 | NULL | NULL | NULL | 0 | 0 | 0 | 0 | 0 | 48 | 0 | 0 | 0 | 250 | 0 | 0 | 60 | 0 | 1220 | 88 | 20 |  |  |  | 0 | 976.08 | 0
7A05664 | 低合金 | HRB400B | 1642 | 0.00044 |  | 0.00033 |  | 0.003 | 72350 | [5 empty] | 0.469 |  | 0.008 | 0.016 | 0 | 0.036 | 0.0049 | 0.0031 | 0.0001 | 0.001 | NULL | NULL | NULL | 0 | 0 | 0 | 0 | 0 | 52 | 0 | 50 | 0 | 200 | 0 | 0 | 110 | 0 | 1280 | 88 | 0 |  |  |  | 0 | 982.72 | 0
7A05663 | 低合金 | HRB400B | 1660 | 0.00092 |  | 0.00023 |  | 0.003 | 77900 | [5 empty] | 0.472 |  | 0.008 | 0.016 | 0 | 0.037 | 0.005 | 0.0031 | 0.0004 | 0.001 | NULL | NULL | NULL | 0 | 0 | 0 | 0 | 0 | 50 | 0 | 0 | 0 | 200 | 0 | 0 | 60 | 0 | 1270 | 88 | 20 |  |  |  | 0 | 976.08 | 0
7A05662 | 低合金 | HRB400B | 1656 | 0.00069 |  | 0.00026 |  | 0.002 | 73200 | [5 empty] | 0.458 |  | 0.008 | 0.015 | 0 | 0.034 | 0.0054 | 0.0034 | 0.0023 | 0.001 | NULL | NULL | NULL | 8 | 0 | 0 | 0 | 0 | 40 | 0 | 0 | 0 | 250 | 0 | 0 | 95 | 0 | 1280 | 88 | 20 |  |  |  | 0 | 1015.92 | 0
7A05661 | 低合金 | HRB400B | 1650 | 0.00088 |  | 0.00035 |  | 0 | 76550 | [5 empty] | 0.47 |  | 0.007 | 0.017 | 0 | 0.033 | 0.005 | 0.0032 | 0.0016 | 0.001 | NULL | NULL | NULL | 8 | 0 | 0 | 0 | 0 | 40 | 0 | 0 | 0 | 250 | 0 | 0 | 60 | 0 | 1250 | 88 | 20 |  |  |  | 0 | 996 | 0
7A05660 | 低合金 | HRB400B | 1668 | 0.00051 |  | 0.0003 |  | 0.002 | 75750 | [5 empty] | 0.476 |  | 0.008 | 0.018 | 0 | 0.034 | 0.0212 | 0.0139 | 0.0011 | 0.001 | NULL | NULL | NULL | 6 | 0 | 0 | 0 | 0 | 40 | 50 | 0 | 0 | 0 | 0 | 0 | 95 | 0 | 1500 | 88 | 0 |  |  |  | 0 | 996 | 0
7A05659 | 低合金 | HRB400B | 1656 | 0.00052 |  | 0.00034 |  | 0.002 | 68700 | [5 empty] | 0.474 |  | 0.007 | 0.017 | 0 | 0.032 | 0.0047 | 0.0029 | 0.0036 | 0.001 | NULL | NULL | NULL | 7 | 0 | 0 | 0 | 0 | 40 | 25 | 0 | 0 | 0 | 0 | 0 | 85 | 0 | 1450 | 0 | 0 |  |  |  | 0 | 962.8 | 0
7A05658 | 低合金 | HRB400B | 1679 | 0.00123 |  | 0.0002 |  | 0 | 74850 | [5 empty] | 0.462 |  | 0.006 | 0.014 | 0 | 0.033 | 0.0053 | 0.0033 | 0.0004 | 0.001 | NULL | NULL | NULL | 7 | 0 | 0 | 0 | 0 | 40 | 0 | 0 | 0 | 0 | 0 | 0 | 25 | 0 | 1400 | 0 | 20 |  |  |  | 0 | 929.6 | 0
7A05657 | 低合金 | HRB400B | 1661 | 0.00111 |  | 0.00025 |  | 0.003 | 68850 | [5 empty] | 0.472 |  | 0.005 | 0.012 | NULL | 0.033 | 0.0035 | 0.0013 | 0.0028 | 0 | NULL | NULL | NULL | 7 | 0 | 0 | 0 | 0 | 40 | 0 | 0 | 0 | 0 | 0 | 0 | 34 | 0 | 1420 | 0 | 20 |  |  |  | 0 | 942.88 | 0
7A05656 | 低合金 | HRB400B | 1669 | 0.00107 |  | 0.00026 |  | 0.003 | 69950 | [5 empty] | 0.464 |  | 0.006 | 0.017 | NULL | 0.033 | 0.0037 | 0.0015 | 0.0025 | 0 | NULL | NULL | NULL | 7 | 0 | 0 | 0 | 0 | 40 | 0 | 0 | 0 | 0 | 0 | 0 | 40 | 0 | 1450 | 0 | 20 |  |  |  | 0 | 962.8 | 0
7A05655 | 低合金 | HRB400B | 1661 | 0.00048 |  | 0.00024 |  | 0.003 | 74500 | [5 empty] | 0.465 |  | 0.008 | 0.017 | NULL | 0.033 | 0.0034 | 0.0012 | 0.0029 | 0 | NULL | NULL | NULL | 7 | 0 | 0 | 0 | 0 | 40 | 25 | 0 | 0 | 0 | 0 | 0 | 80 | 0 | 1400 | 0 | 0 |  |  |  | 0 | 929.6 | 0
7A05654 | 低合金 | HRB400B | 1700 | 0.00066 |  | 0.00022 |  | 0.003 | 71150 | [5 empty] | 0.466 |  | 0.004 | 0.013 | NULL | 0.032 | 0.0035 | 0.0013 | 0.0035 | 0 | NULL | NULL | NULL | 7 | 0 | 0 | 0 | 0 | 40 | 25 | 0 | 0 | 0 | 0 | 0 | 80 | 0 | 1420 | 0 | 0 |  |  |  | 0 | 942.88 | 0
7A05653 | 低合金 | HRB400B | 1677 | 0.00067 |  | 0.00024 |  | 0.003 | 72450 | [5 empty] | 0.459 |  | 0.004 | 0.012 | NULL | 0.032 | 0.0036 | 0.0014 | 0.0024 | 0 | NULL | NULL | NULL | 7 | 0 | 0 | 0 | 0 | 40 | 25 | 0 | 0 | 0 | 0 | 0 | 68 | 0 | 1420 | 132 | 0 |  |  |  | 0 | 942.88 | 0
7A05652 | 低合金 | HRB400B | 1646 | 0.0008 |  | 0.00023 |  | 0.003 | 74350 | [5 empty] | 0.458 |  | 0.004 | 0.015 | NULL | 0.035 | 0.0035 | 0.0013 | 0.0026 | 0 | NULL | NULL | NULL | 6 | 0 | 0 | 0 | 0 | 40 | 0 | 0 | 0 | 0 | 0 | 0 | 55 | 0 | 1350 | 132 | 20 |  |  |  | 0 | 896.4 | 0
7A05651 | 低合金 | HRB400B | 1669 | 0.00072 |  | 0.00021 |  | 0.003 | 69000 | [5 empty] | 0.469 |  | 0.006 | 0.018 | NULL | 0.034 | 0.0036 | 0.0014 | 0.0026 | 0 | NULL | NULL | NULL | 7 | 0 | 0 | 0 | 0 | 40 | 25 | 0 | 0 | 0 | 0 | 0 | 66 | 0 | 1420 | 132 | 0 |  |  |  | 0 | 942.88 | 0
7A05650 | 低合金 | HRB400B | 1662 | 0.00081 |  | 0.00025 |  | 0.003 | 71200 | [5 empty] | 0.464 |  | 0.007 | 0.017 | NULL | 0.032 | 0.0041 | 0.0019 | 0.0029 | 0 | NULL | NULL | NULL | 7 | 0 | 0 | 0 | 0 | 41 | 0 | 0 | 0 | 0 | 0 | 0 | 68 | 0 | 1450 | 132 | 20 |  |  |  | 0 | 962.8 | 0
7A05649 | 低合金 | HRB400B | 1726 | 0.00041 |  | 0.00022 |  | 0.003 | 74500 | [5 empty] | 0.475 |  | 0.005 | 0.014 | NULL | 0.037 | 0.0038 | 0.0016 | 0.0025 | 0 | NULL | NULL | NULL | 47 | 0 | 0 | 0 | 0 | 0 | 50 | 0 | 0 | 0 | 0 | 0 | 92 | 0 | 1550 | 132 | 0 |  |  |  | 0 | 1029.2 | 0
7A05648 | 低合金 | HRB400D | 1648 | 0.00067 |  | 0.00033 |  | 0.003 | 73400 | [5 empty] | 0.475 |  | 0.004 | 0.013 | NULL | 0.031 | 0.0035 | 0.0013 | 0.0025 | 0 | NULL | NULL | NULL | 13 | 0 | 0 | 0 | 0 | 30 | 25 | 0 | 0 | 0 | 0 | 0 | 68 | 0 | 1440 | 132 | 0 |  |  |  | 0 | 956.16 | 0
7A05647 | 低合金 | HRB400D | 1666 | 0.00088 |  | 0.0003 |  | 0.002 | 71050 | [5 empty] | 0.472 |  | 0.004 | 0.013 | NULL | 0.031 | 0.0036 | 0.0014 | 0.0015 | 0 | NULL | NULL | NULL | 13 | 0 | 0 | 0 | 0 | 30 | 25 | 0 | 0 | 0 | 0 | 0 | 70 | 0 | 1490 | 132 | 0 |  |  |  | 0 | 989.36 | 0
7A05646 | 低合金 | HRB400D | 1695 | 0.0008 |  | 0.00031 |  | 0.003 | 72900 | [5 empty] | 0.489 |  | 0.004 | 0.011 | NULL | 0.032 | 0.0034 | 0.0013 | 0.0015 | 0 | NULL | NULL | NULL | 13 | 0 | 0 | 0 | 0 | 30 | 25 | 0 | 0 | 0 | 0 | 0 | 80 | 0 | 1490 | 132 | 0 |  |  |  | 0 | 989.36 | 0
7A05645 | 低合金 | HRB400D | 1684 | 0.00078 |  | 0.00043 |  | 0.002 | 72400 | [5 empty] | 0.451 |  | 0.005 | 0.012 | NULL | 0.029 | 0.0046 | 0.0023 | 0.0017 | 0 | NULL | NULL | NULL | 13 | 0 | 0 | 0 | 0 | 29 | 50 | 0 | 0 | 0 | 0 | 0 | 85 | 0 | 1490 | 132 | 0 |  |  |  | 0 | 989.36 | 0
7A05644 | 低合金 | HRB400D | 1650 | 0.00088 |  | 0.00035 |  | 0 | 72950 | [5 empty] | 0.47 |  | 0.006 | 0.013 | NULL | 0.031 | 0.0036 | 0.0014 | 0.0019 | 0 | NULL | NULL | NULL | 14 | 0 | 0 | 0 | 0 | 30 | 25 | 0 | 0 | 0 | 0 | 0 | 82 | 0 | 1570 | 132 | 0 |  |  |  | 0 | 1042.48 | 0
7A05643 | 低合金 | HRB400D | 1651 | 0.00072 |  | 0.00036 |  | 0.002 | 74100 | [5 empty] | 0.463 |  | 0.005 | 0.012 | NULL | 0.032 | 0.0051 | 0.0029 | 0.002 | 0 | NULL | NULL | NULL | 14 | 0 | 0 | 0 | 0 | 30 | 25 | 0 | 0 | 0 | 0 | 0 | 68 | 0 | 1510 | 132 | 0 |  |  |  | 0 | 1002.64 | 0
7A05642 | 低合金 | HRB400D | 1672 | 0.00072 |  | 0.00033 |  | 0.002 | 73050 | [5 empty] | 0.469 |  | 0.005 | 0.012 | NULL | 0.029 | 0.0041 | 0.0019 | 0.0019 | 0 | NULL | NULL | NULL | 13 | 0 | 0 | 0 | 0 | 29 | 25 | 0 | 0 | 0 | 0 | 0 | 68 | 0 | 1520 | 132 | 0 |  |  |  | 0 | 1009.28 | 0
7A05641 | 低合金 | HRB400D | 1643 | 0.00073 |  | 0.00033 |  | 0 | 73400 | [5 empty] | 0.472 |  | 0.004 | 0.012 | NULL | 0.029 | 0.0038 | 0.0016 | 0.002 | 0 | NULL | NULL | NULL | 13 | 0 | 0 | 29 | 0 | 29 | 25 | 0 | 0 | 0 | 0 | 0 | 68 | 0 | 1540 | 132 | 0 |  |  |  | 0 | 1022.56 | 0
7A05640 | 低合金 | HRB400B | 1675 | 0.00068 |  | 0.00027 |  | 0.002 | 74550 | [5 empty] | 0.469 |  | 0.004 | 0.011 | NULL | 0.031 | 0.0036 | 0.0014 | 0.0021 | 0 | NULL | NULL | NULL | 13 | 0 | 0 | 30 | 0 | 0 | 25 | 0 | 0 | 0 | 0 | 0 | 54 | 0 | 1460 | 132 | 0 |  |  |  | 0 | 969.44 | 0
7A05639 | 低合金 | HRB400D | 1648 | 0.00045 |  | 0.00042 |  | 0.002 | 71200 | [5 empty] | 0.472 |  | 0.004 | 0.011 | NULL | 0.031 | 0.0035 | 0.0013 | 0.0022 | 0 | NULL | NULL | NULL | 13 | 0 | 0 | 30 | 0 | 0 | 50 | 0 | 0 | 0 | 0 | 0 | 85 | 0 | 1560 | 132 | 0 |  |  |  | 0 | 1035.84 | 0
7A05638 | 低合金 | HRB400D | 1663 | 0.00041 |  | 0.00032 |  | 0.002 | 75500 | [5 empty] | 0.46 |  | 0.004 | 0.012 | NULL | 0.031 | 0.0035 | 0.0013 | 0.0022 | 0 | NULL | NULL | NULL | 13 | 0 | 0 | 30 | 0 | 0 | 50 | 0 | 0 | 0 | 0 | 0 | 85 | 0 | 1500 | 132 | 0 |  |  |  | 0 | 996 | 0
7A05637 | 低合金 | HRB400D | 1666 | 0.00073 |  | 0.00027 |  | 0.004 | 73950 | [5 empty] | 0.482 |  | 0.004 | 0.01 | NULL | 0.034 | 0.1733 | 0.1385 | 0.0033 | 0 | NULL | NULL | NULL | 13 | 0 | 0 | 0 | 0 | 30 | 0 | 25 | 0 | 0 | 0 | 0 | 85 | 0 | 1500 | 88 | 0 |  |  |  | 0 | 996 | 0
7A05636 | 低合金 | HRB400D | 1664 | 0.00064 |  | 0.00035 |  | 0.002 | 73300 | [5 empty] | 0.46 |  | 0.004 | 0.011 | NULL | 0.032 | 0.0038 | 0.0016 | 0.0022 | 0 | NULL | NULL | NULL | 12 | 0 | 0 | 0 | 0 | 30 | 25 | 0 | 0 | 0 | 0 | 0 | 95 | 0 | 1510 | 88 | 0 |  |  |  | 0 | 1002.64 | 0
7A05635 | 低合金 | HRB400D | 1640 | 0.00066 |  | 0.00036 |  | 0.002 | 74700 | [5 empty] | 0.46 |  | 0.004 | 0.011 | NULL | 0.032 | 0.0035 | 0.0013 | 0.0018 | 0 | NULL | NULL | NULL | 12 | 0 | 0 | 0 | 0 | 30 | 25 | 0 | 0 | 0 | 0 | 0 | 85 | 0 | 1520 | 88 | 0 |  |  |  | 0 | 1009.28 | 0
7A05634 | 低合金 | HRB400D | 1659 | 0.00066 |  | 0.00032 |  | 0.002 | 75350 | [5 empty] | 0.456 |  | 0.004 | 0.011 | NULL | 0.032 | 0.0044 | 0.0022 | 0.0019 | 0 | NULL | NULL | NULL | 12 | 0 | 0 | 0 | 0 | 30 | 25 | 0 | 0 | 0 | 0 | 0 | 75 | 0 | 1510 | 88 | 0 |  |  |  | 0 | 1002.64 | 0
7A05633 | 低合金 | HRB400B | 1653 | 0.00058 |  | 0.00036 |  | 0.002 | 72800 | [5 empty] | 0.456 |  | 0.004 | 0.011 | NULL | 0.034 | 0.0048 | 0.0026 | 0.0019 | 0 | NULL | NULL | NULL | 15 | 0 | 0 | 0 | 0 | 30 | 25 | 0 | 0 | 0 | 0 | 0 | 85 | 0 | 1520 | 88 | 0 |  |  |  | 0 | 1009.28 | 0
7A05632 | 低合金 | HRB400B | 1681 | 0.00068 |  | 0.00029 |  | 0.001 | 64200 | [5 empty] | 0.467 |  | 0.004 | 0.011 | NULL | 0.034 | 0.0044 | 0.0022 | 0.0012 | 0 | NULL | NULL | NULL | 15 | 0 | 0 | 0 | 0 | 30 | 25 | 0 | 0 | 0 | 0 | 0 | 95 | 0 | 1500 | 88 | 0 |  |  |  | 0 | 996 | 0
7A05631 | 低合金 | HRB400B | 1670 | 0.00059 |  | 0.00032 |  | 0.001 | 73100 | [5 empty] | 0.451 |  | 0.004 | 0.011 | NULL | 0.032 | 0.0037 | 0.0015 | 0.0017 | 0 | NULL | NULL | NULL | 15 | 0 | 0 | 0 | 0 | 30 | 50 | 0 | 0 | 0 | 0 | 0 | 85 | 0 | 1530 | 88 | 0 |  |  |  | 0 | 1015.92 | 0
7A05630 | 低合金 | HRB400B | 1676 | 0.00066 |  | 0.00036 |  | 0.001 | 75600 | [5 empty] | 0.464 |  | 0.005 | 0.01 | NULL | 0.033 | 0.0053 | 0.0031 | 0.0018 | 0 | NULL | NULL | NULL | 15 | 0 | 0 | 0 | 0 | 30 | 50 | 0 | 0 | 0 | 0 | 0 | 85 | 0 | 1520 | 88 | 0 |  |  |  | 0 | 1009.28 | 0
7A05629 | 低合金 | HRB400B | 1672 | 0.0003 |  | 0.00031 |  | 0.001 | 73950 | [5 empty] | 0.479 |  | 0.004 | 0.01 | NULL | 0.035 | 0.0036 | 0.0014 | 0.0022 | 0 | NULL | NULL | NULL | 15 | 0 | 0 | 0 | 0 | 30 | 50 | 0 | 0 | 0 | 0 | 0 | 110 | 0 | 1530 | 88 | 0 |  |  |  | 0 | 1015.92 | 0
7A05628 | 低合金 | HRB400B | 1684 | 0.00052 |  | 0.00034 |  | 0.001 | 71650 | [5 empty] | 0.465 |  | 0.005 | 0.011 | NULL | 0.035 | 0.0058 | 0.0035 | 0.0018 | 0 | NULL | NULL | NULL | 15 | 0 | 0 | 0 | 0 | 32 | 50 | 0 | 0 | 0 | 0 | 0 | 95 | 0 | 1510 | 88 | 0 |  |  |  | 0 | 1002.64 | 0
7A05627 | 低合金 | HRB400B | 1656 | 0.0006 |  | 0.00036 |  | 0.002 | 72800 | [5 empty] | 0.461 |  | 0.004 | 0.009 | NULL | 0.033 | 0.0038 | 0.0016 | 0.0014 | 0 | NULL | NULL | NULL | 15 | 0 | 0 | 0 | 0 | 32 | 25 | 0 | 0 | 0 | 0 | 0 | 75 | 0 | 1500 | 88 | 0 |  |  |  | 0 | 996 | 0
7A05626 | 低合金 | HRB400D | 1686 | 0.0005 |  | 0.00035 |  | 0.002 | 74100 | [5 empty] | 0.451 |  | 0.004 | 0.01 | NULL | 0.031 | 0.0045 | 0.0023 | 0.0021 | 0 | NULL | NULL | NULL | 12 | 0 | 0 | 0 | 0 | 30 | 50 | 0 | 0 | 0 | 0 | 0 | 95 | 0 | 1510 | 88 | 0 |  |  |  | 0 | 1002.64 | 0
7A05625 | 低合金 | HRB400D | 1683 | 0.00058 |  | 0.00039 |  | 0.002 | 74700 | [5 empty] | 0.469 |  | 0.004 | 0.009 | NULL | 0.031 | 0.0044 | 0.0021 | 0.002 | 0 | NULL | NULL | NULL | 12 | 0 | 0 | 0 | 0 | 30 | 0 | 25 | 0 | 0 | 0 | 0 | 85 | 0 | 1510 | 88 | 0 |  |  |  | 0 | 1002.64 | 0
7A05624 | 低合金 | HRB400D | 1693 | 0.00061 |  | 0.00035 |  | 0.002 | 75400 | [5 empty] | 0.468 |  | 0.004 | 0.01 | NULL | 0.031 | 0.0038 | 0.0016 | 0.0024 | 0 | NULL | NULL | NULL | 12 | 0 | 0 | 0 | 0 | 30 | 0 | 25 | 0 | 0 | 0 | 0 | 85 | 0 | 1500 | 88 | 0 |  |  |  | 0 | 996 | 0
7A05623 | 低合金 | HRB400D | 1674 | 0.00073 |  | 0.00028 |  | 0.002 | 71700 | [5 empty] | 0.469 |  | 0.002 | 0.009 | NULL | 0.031 | 0.0059 | 0.0036 | 0.0023 | 0 | NULL | NULL | NULL | 12 | 0 | 0 | 0 | 0 | 30 | 0 | 25 | 0 | 0 | 0 | 0 | 75 | 0 | 1500 | 88 | 0 |  |  |  | 0 | 996 | 0
7A05622 | 低合金 | HRB400D | 1658 | 0.00025 |  | 0.0004 |  | 0.002 | 70800 | [5 empty] | 0.461 |  | 0.005 | 0.015 | NULL | 0.03 | 0.0047 | 0.0024 | 0.0024 | 0 | NULL | NULL | NULL | 12 | 0 | 0 | 0 | 0 | 30 | 0 | 50 | 0 | 0 | 0 | 0 | 119 | 0 | 1550 | 88 | 0 |  |  |  | 0 | 1029.2 | 0
7A05621 | 低合金 | HRB400D | 1656 | 0.00053 |  | 0.00036 |  | 0.002 | 74050 | [5 empty] | 0.46 |  | 0.005 | 0.014 | NULL | 0.031 | 0.0042 | 0.002 | 0.0027 | 0 | NULL | NULL | NULL | 12 | 0 | 0 | 0 | 0 | 28 | 25 | 0 | 0 | 0 | 0 | 0 | 85 | 0 | 1450 | 88 | 0 |  |  |  | 0 | 962.8 | 0
7A05620 | 低合金 | HRB400D | 1657 | 0.00026 |  | 0.00035 |  | 0 | 73700 | [5 empty] | 0.475 |  | 0.004 | 0.013 | NULL | 0.031 | 0.0039 | 0.0017 | 0.0024 | 0 | NULL | NULL | NULL | 12 | 0 | 0 | 0 | 0 | 30 | 50 | 0 | 0 | 0 | 0 | 0 | 85 | 0 | 1413 | 88 | 0 |  |  |  | 0 | 938.232 | 0
7A05619 | 低合金 | HRB400D | 1674 | 0.00086 |  | 0.00037 |  | 0.002 | 73700 | [5 empty] | 0.464 |  | 0.004 | 0.012 | NULL | 0.03 | 0.0034 | 0.0012 | 0.0021 | 0 | NULL | NULL | NULL | 12 | 0 | 0 | 0 | 0 | 28 | 25 | 0 | 0 | 0 | 0 | 0 | 68 | 0 | 1476 | 88 | 0 |  |  |  | 0 | 980.064 | 0
7A05618 | 低合金 | HRB400B | 1672 | 0.00075 |  | 0.00028 |  | 0.002 | 71500 | [5 empty] | 0.447 |  | 0.004 | 0.013 | NULL | 0.033 | 0.0046 | 0.0023 | 0.0015 | 0 | NULL | NULL | NULL | 6 | 0 | 0 | 0 | 0 | 40 | 25 | 0 | 0 | 0 | 0 | 0 | 68 | 0 | 1415 | 88 | 0 |  |  |  | 0 | 939.56 | 0
7A05617 | 低合金 | HRB400B | 1648 | 0.00067 |  | 0.00031 |  | 0 | 74500 | [5 empty] | 0.458 |  | 0.006 | 0.016 | NULL | 0.033 | 0.0036 | 0.0014 | 0.0023 | 0 | NULL | NULL | NULL | 6 | 0 | 0 | 0 | 0 | 40 | 25 | 0 | 0 | 0 | 0 | 0 | 68 | 0 | 1370 | 88 | 0 |  |  |  | 0 | 909.68 | 0
7A05616 | 低合金 | HRB400B | 1651 | 0.00066 |  | 0.00036 |  | 0.003 | 71050 | [5 empty] | 0.459 |  | 0.008 | 0.02 | NULL | 0.034 | 0.0045 | 0.0022 | 0.0021 | 0 | NULL | NULL | NULL | 6 | 0 | 0 | 0 | 0 | 40 | 25 | 0 | 0 | 0 | 0 | 0 | 85 | 0 | 1415 | 88 | 0 |  |  |  | 0 | 939.56 | 0
7A05615 | 低合金 | HRB400B | 1651 | 0.00083 |  | 0.00024 |  | 0.003 | 73200 | [5 empty] | 0.467 |  | 0.005 | 0.013 | NULL | 0.034 | 0.0037 | 0.0015 | 0.0026 | 0 | NULL | NULL | NULL | 6 | 0 | 0 | 0 | 0 | 40 | 0 | 0 | 0 | 0 | 0 | 0 | 68 | 0 | 1464 | 88 | 20 |  |  |  | 0 | 972.096 | 0
7A05614 | 低合金 | HRB400B | 1663 | 0.00095 |  | 0.00037 |  | 0.003 | 71650 | [5 empty] | 0.45 |  | 0.005 | 0.013 | NULL | 0.034 | 0.0039 | 0.0017 | 0.002 | 0 | NULL | NULL | NULL | 6 | 0 | 0 | 0 | 0 | 40 | 0 | 0 | 0 | 0 | 0 | 0 | 51 | 0 | 1448 | 88 | 20 |  |  |  | 0 | 961.472 | 0
7A05613 | 低合金 | HRB400B | 1666 | 0.00073 |  | 0.00033 |  | 0.004 | 72550 | [5 empty] | 0.469 |  | 0.008 | 0.019 | NULL | 0.034 | 0.0036 | 0.0014 | 0.002 | 0 | NULL | NULL | NULL | 6 | 0 | 0 | 0 | 0 | 40 | 25 | 0 | 0 | 0 | 0 | 0 | 85 | 0 | 1414 | 88 | 0 |  |  |  | 0 | 938.896 | 0
7A05612 | 低合金 | HRB400B | 1650 | 0.00061 |  | 0.00025 |  | 0.003 | 71300 | [5 empty] | 0.45 |  | 0.002 | 0.008 | NULL | 0.034 | 0.0086 | 0.0062 | 0.0008 | 0 | NULL | NULL | NULL | 42 | 0 | 0 | 0 | 0 | 0 | 25 | 0 | 0 | 0 | 0 | 0 | 85 | 0 | 1331 | 88 | 0 |  |  |  | 0 | 883.784 | 0
7A05611 | 低合金 | HRB400D | 1648 | 0.00093 |  | 0.00034 |  | 0.003 | 68500 | [5 empty] | 0.474 |  | 0.005 | 0.012 | NULL | 0.031 | 0.0038 | 0.0016 | 0.0026 | 0 | NULL | NULL | NULL | 14 | 0 | 0 | 0 | 0 | 30 | 0 | 0 | 0 | 0 | 0 | 0 | 51 | 0 | 1475 | 88 | 20 |  |  |  | 0 | 979.4 | 0
7A05610 | 低合金 | HRB400D | 1693 | 0.00075 |  | 0.00026 |  | 0.003 | 74800 | [5 empty] | 0.469 |  | 0.007 | 0.016 | NULL | 0.031 | 0.0034 | 0.0013 | 0.0017 | 0 | NULL | NULL | NULL | 12 | 0 | 0 | 0 | 0 | 28 | 25 | 0 | 0 | 0 | 0 | 0 | 68 | 0 | 1395 | 88 | 0 |  |  |  | 0 | 926.28 | 0
7A05609 | 低合金 | HRB400B | 1681 | 0.00094 |  | 0.00034 |  | 0.003 | 69550 | [5 empty] | 0.466 |  | 0.004 | 0.009 | NULL | 0.035 | 0.0038 | 0.0016 | 0.0017 | 0 | NULL | NULL | NULL | 42 | 0 | 0 | 0 | 0 | 0 | 0 | 0 | 0 | 0 | 0 | 0 | 51 | 0 | 1304 | 88 | 20 |  |  |  | 0 | 865.856 | 0
7A05608 | 低合金 | HRB400B | 1683 | 0.00094 |  | 0.0002 |  | 0.003 | 67700 | [5 empty] | 0.466 |  | 0.008 | 0.021 | NULL | 0.035 | 0.0036 | 0.0014 | 0.003 | 0 | NULL | NULL | NULL | 6 | 0 | 0 | 0 | 0 | 38 | 0 | 0 | 0 | 0 | 0 | 0 | 51 | 0 | 1359 | 88 | 20 |  |  |  | 0 | 902.376 | 0
7A05607 | 低合金 | HRB400B | 1682 | 0.00101 |  | 0.00037 |  | 0 | 68700 | [5 empty] | 0.444 |  | 0.005 | 0.012 | NULL | 0.033 | 0.0036 | 0.0014 | 0.0019 | 0 | NULL | NULL | NULL | 6 | 0 | 0 | 0 | 0 | 40 | 0 | 0 | 0 | 0 | 0 | 0 | 51 | 0 | 1393 | 88 | 20 |  |  |  | 0 | 924.952 | 0
7A05606 | 低合金 | HRB400B | 1675 | 0.00072 |  | 0.00037 |  | 0.002 | 71550 | [5 empty] | 0.461 |  | 0.008 | 0.02 | NULL | 0.034 | 0.0067 | 0.0043 | 0.003 | 0 | NULL | NULL | NULL | 6 | 0 | 0 | 0 | 0 | 40 | 25 | 0 | 0 | 0 | 0 | 0 | 85 | 0 | 1419 | 88 | 0 |  |  |  | 0 | 942.216 | 0
7A05605 | 低合金 | HRB400D | 1672 | 0.00013 |  | 0.0003 |  | 0.002 | 73250 | [5 empty] | 0.471 |  | 0.007 | 0.021 | NULL | 0.031 | 0.0038 | 0.0016 | 0.002 | 0 | NULL | NULL | NULL | 13 | 0 | 0 | 0 | 0 | 30 | 50 | 0 | 0 | 0 | 0 | 0 | 95 | 0 | 1420 | 132 | 0 |  |  |  | 0 | 942.88 | 0
7A05604 | 低合金 | HRB400D | 1665 | 0.00037 |  | 0.00034 |  | 0 | 71950 | [5 empty] | 0.479 |  | 0.006 | 0.017 | NULL | 0.033 | 0.0037 | 0.0015 | 0.0022 | 0 | NULL | NULL | NULL | 13 | 0 | 0 | 0 | 0 | 30 | 50 | 0 | 0 | 0 | 0 | 0 | 90 | 0 | 1500 | 132 | 0 |  |  |  | 0 | 996 | 0
7A05603 | 低合金 | HRB400D | 1717 | 0.00021 |  | 0.00027 |  | 0.001 | 70550 | [5 empty] | 0.475 |  | 0.007 | 0.023 | NULL | 0.033 | 0.0037 | 0.0015 | 0.0022 | 0 | NULL | NULL | NULL | 40 | 0 | 0 | 0 | 0 | 0 | 50 | 0 | 0 | 0 | 0 | 0 | 95 | 0 | 1500 | 132 | 0 |  |  |  | 0 | 996 | 0
7A05602 | 低合金 | HRB400B | 1659 | 0.00075 |  | 0.00027 |  | 0.001 | 72700 | [5 empty] | 0.466 |  | 0.007 | 0.022 | NULL | 0.035 | 0.0037 | 0.0015 | 0.0019 | 0 | NULL | NULL | NULL | 7 | 0 | 0 | 0 | 0 | 40 | 25 | 0 | 0 | 0 | 0 | 0 | 66 | 0 | 1450 | 132 | 0 |  |  |  | 0 | 962.8 | 0
7A05601 | 低合金 | HRB400B | 1632 | 0.00028 |  | 0.00031 |  | 0.001 | 70500 | [5 empty] | 0.465 |  | 0.007 | 0.019 | 0 | 0.035 | 0.0045 | 0.0022 | 0.0023 | 0 | NULL | NULL | 0 | 7 | 0 | 0 | 0 | 0 | 40 | 50 | 0 | 0 | 0 | 0 | 0 | 90 | 0 | 1420 | 132 | 0 |  |  |  | 0 | 942.88 | 0
7A05600 | 低合金 | HRB400D | 1654 | 0.00047 |  | 0.00034 |  | 0.001 | 70100 | [5 empty] | 0.475 |  | 0.006 | 0.019 | NULL | 0.032 | 0.0044 | 0.0021 | 0.0025 | 0 | NULL | NULL | NULL | 13 | 0 | 0 | 0 | 0 | 30 | 50 | 0 | 0 | 0 | 0 | 0 | 82 | 0 | 1400 | 132 | 0 |  |  |  | 0 | 929.6 | 0
7A05599 | 低合金 | HRB400D | 1651 | 0.0006 |  | 0.00034 |  | 0.001 | 69850 | [5 empty] | 0.466 |  | 0.008 | 0.021 | NULL | 0.032 | 0.0043 | 0.002 | 0.002 | 0 | NULL | NULL | NULL | 7 | 0 | 0 | 0 | 0 | 30 | 25 | 0 | 0 | 0 | 0 | 0 | 75 | 0 | 1450 | 132 | 0 |  |  |  | 0 | 962.8 | 0
7A05598 | 低合金 | HRB400D | 1679 | 0.00023 |  | 0.00031 |  | 0.001 | 72800 | [5 empty] | 0.451 |  | 0.008 | 0.022 | NULL | 0.032 | 0.0046 | 0.0024 | 0.0026 | 0 | NULL | NULL | NULL | 13 | 0 | 0 | 0 | 0 | 30 | 50 | 0 | 0 | 0 | 0 | 0 | 90 | 0 | 1520 | 132 | 0 |  |  |  | 0 | 1009.28 | 0
7A05597 | 低合金 | HRB400D | 1635 | 0.00046 |  | 0.00037 |  | 0.001 | 70750 | [5 empty] | 0.476 |  | 0.008 | 0.021 | NULL | 0.032 | 0.0038 | 0.0016 | 0.0028 | 0 | NULL | NULL | NULL | 13 | 0 | 0 | 0 | 0 | 30 | 50 | 0 | 0 | 0 | 0 | 0 | 85 | 0 | 1490 | 132 | 0 |  |  |  | 0 | 989.36 | 0
7A05596 | 低合金 | HRB400D | 1689 | 0.00067 |  | 0.00034 |  | 0.001 | 72000 | [5 empty] | 0.476 |  | 0.006 | 0.015 | NULL | 0.033 | 0.0041 | 0.0019 | 0.002 | 0 | NULL | NULL | NULL | 12 | 0 | 0 | 0 | 0 | 39 | 25 | 0 | 0 | 0 | 0 | 0 | 60 | 0 | 1370 | 132 | 0 |  |  |  | 0 | 909.68 | 0
7A05595 | 低合金 | HRB400D | 1694 | 0.00031 |  | 0.00032 |  | 0 | 68100 | [5 empty] | 0.466 |  | 0.006 | 0.015 | NULL | 0.032 | 0.0034 | 0.0012 | 0.0027 | 0 | NULL | NULL | NULL | 13 | 0 | 0 | 0 | 0 | 30 | 50 | 0 | 0 | 0 | 0 | 0 | 90 | 0 | 1510 | 132 | 0 |  |  |  | 0 | 1002.64 | 0
7A05594 | 低合金 | HRB400D | 1694 | 0.00063 |  | 0.00037 |  | 0.002 | 72850 | [5 empty] | 0.479 |  | 0.006 | 0.016 | NULL | 0.033 | 0.0038 | 0.0016 | 0.0017 | 0 | NULL | NULL | NULL | 13 | 0 | 0 | 0 | 0 | 39 | 25 | 0 | 0 | 0 | 0 | 0 | 70 | 0 | 1480 | 132 | 0 |  |  |  | 0 | 982.72 | 0
7A05593 | 低合金 | HRB400D | 1678 | 0.00035 |  | 0.00033 |  | 0 | 72150 | [5 empty] | 0.464 |  | 0.005 | 0.014 | NULL | 0.033 | 0.0036 | 0.0014 | 0.0025 | 0 | NULL | NULL | NULL | 13 | 0 | 0 | 0 | 0 | 29 | 50 | 0 | 0 | 0 | 0 | 0 | 90 | 0 | 1480 | 132 | 0 |  |  |  | 0 | 982.72 | 0
7A05592 | 低合金 | HRB400D | 1677 | 0.00019 |  | 0.00036 |  | 0.001 | 71450 | [5 empty] | 0.465 |  | 0.006 | 0.015 | NULL | 0.032 | 0.0037 | 0.0015 | 0.0016 | 0 | NULL | NULL | NULL | 13 | 0 | 0 | 0 | 0 | 29 | 50 | 0 | 0 | 0 | 0 | 0 | 92 | 0 | 1470 | 132 | 0 |  |  |  | 0 | 976.08 | 0
7A05591 | 低合金 | HRB400D | 1692 | 0.0006 |  | 0.00028 |  | 0 | 69400 | [5 empty] | 0.475 |  | 0.006 | 0.013 | NULL | 0.032 | 0.0036 | 0.0014 | 0.0018 | 0 | NULL | NULL | NULL | 13 | 0 | 0 | 0 | 0 | 28 | 25 | 0 | 0 | 0 | 0 | 0 | 66 | 0 | 1400 | 132 | 0 |  |  |  | 0 | 929.6 | 0
7A05590 | 低合金 | HRB400D | 1699 | 0.00043 |  | 0.00025 |  | 0 | 68250 | [5 empty] | 0.469 |  | 0.006 | 0.018 | NULL | 0.031 | 0.0038 | 0.0016 | 0.0019 | 0 | NULL | NULL | NULL | 12 | 0 | 0 | 0 | 0 | 28 | 50 | 0 | 0 | 0 | 0 | 0 | 85 | 0 | 1420 | 132 | 0 |  |  |  | 0 | 942.88 | 0
7A05589 | 低合金 | HRB400D | 1664 | 0.00079 |  | 0.00034 |  | 0.002 | 69100 | [5 empty] | 0.46 |  | 0.006 | 0.013 | NULL | 0.03 | 0.0037 | 0.0015 | 0.0022 | 0 | NULL | NULL | NULL | 13 | 0 | 0 | 0 | 0 | 28 | 25 | 0 | 0 | 0 | 0 | 0 | 68 | 0 | 1490 | 132 | 0 |  |  |  | 0 | 989.36 | 0
7A05588 | 低合金 | HRB400D | 1677 | 0.00044 |  | 0.00042 |  | 0.002 | 71450 | [5 empty] | 0.478 |  | 0.006 | 0.014 | NULL | 0.031 | 0.0039 | 0.0017 | 0.0021 | 0 | NULL | NULL | NULL | 13 | 0 | 0 | 0 | 0 | 29 | 50 | 0 | 0 | 0 | 0 | 0 | 85 | 0 | 1550 | 132 | 0 |  |  |  | 0 | 1029.2 | 0
7A05587 | 低合金 | HRB400D | 1650 | 0 |  | 0 |  | 0 | 72100 | [5 empty] | 0.471 |  | 0.005 | 0.011 | NULL | 0.03 | 0.0036 | 0.0014 | 0.0019 | 0 | NULL | NULL | NULL | 13 | 0 | 0 | 0 | 0 | 29 | 25 | 0 | 0 | 0 | 0 | 0 | 68 | 0 | 1510 | 132 | 0 |  |  |  | 0 | 1002.64 | 0
7A05586 | 低合金 | HRB400D | 1653 | 0.00062 |  | 0.00034 |  | 0 | 72100 | [5 empty] | 0.467 |  | 0.005 | 0.014 | NULL | 0.031 | 0.0055 | 0.0032 | 0.0021 | 0 | NULL | NULL | NULL | 13 | 0 | 0 | 0 | 0 | 28 | 25 | 0 | 0 | 0 | 0 | 0 | 68 | 0 | 1500 | 132 | 0 |  |  |  | 0 | 996 | 0
7A05585 | 低合金 | HRB400D | 1704 | 0.00077 |  | 0.00025 |  | 0.002 | 70500 | [5 empty] | 0.482 |  | 0.049 | 0.014 | NULL | 0.03 | 0.0044 | 0.0022 | 0.0055 | 0 | NULL | NULL | NULL | 13 | 0 | 0 | 0 | 0 | 29 | 25 | 0 | 0 | 0 | 0 | 0 | 68 | 0 | 1510 | 132 | 0 |  |  |  | 0 | 1002.64 | 0
7A05584 | 低合金 | HRB400D | 1656 | 0.00072 |  | 0.00032 |  | 0.002 | 73100 | [5 empty] | 0.472 |  | 0.006 | 0.012 | NULL | 0.03 | 0.0035 | 0.0013 | 0.0025 | 0 | NULL | NULL | NULL | 13 | 0 | 0 | 0 | 0 | 29 | 25 | 0 | 0 | 0 | 0 | 0 | 68 | 0 | 1480 | 132 | 0 |  |  |  | 0 | 982.72 | 0
7A05583 | 低合金 | HRB400B | 1658 | 0.00029 |  | 0.00032 |  | 0.002 | 72500 | [5 empty] | 0.458 |  | 0.006 | 0.013 | NULL | 0.034 | 0.0037 | 0.0015 | 0.0022 | 0 | NULL | NULL | NULL | 6 | 0 | 0 | 0 | 0 | 40 | 50 | 0 | 0 | 0 | 0 | 0 | 85 | 0 | 1490 | 132 | 0 |  |  |  | 0 | 989.36 | 0
7A05582 | 低合金 | HRB400B | 1645 | 0.00065 |  | 0.00035 |  | 0.002 | 71950 | [5 empty] | 0.468 |  | 0.005 | 0.012 | NULL | 0.031 | 0.0037 | 0.0015 | 0.0018 | 0 | NULL | NULL | NULL | 6 | 0 | 0 | 38 | 0 | 0 | 25 | 0 | 0 | 0 | 0 | 0 | 68 | 0 | 1450 | 132 | 0 |  |  |  | 0 | 962.8 | 0
7A05581 | 低合金 | HRB400B | 1686 | 0.0006 |  | 0.0003 |  | 0.001 | 72850 | [5 empty] | 0.46 |  | 0.004 | 0.01 | NULL | 0.034 | 0.0054 | 0.0031 | 0.0033 | 0 | NULL | NULL | NULL | 44 | 0 | 0 | 0 | 0 | 0 | 50 | 0 | 0 | 0 | 0 | 0 | 85 | 0 | 1460 | 132 | 0 |  |  |  | 0 | 969.44 | 0
7A05580 | 低合金 | HRB400D | 1691 | 0.00055 |  | 0.00024 |  | 0.001 | 71400 | [5 empty] | 0.465 |  | 0.008 | 0.013 | NULL | 0.03 | 0.0066 | 0.0042 | 0.002 | 0 | NULL | NULL | NULL | 12 | 0 | 0 | 28 | 0 | 0 | 25 | 0 | 0 | 0 | 0 | 0 | 85 | 0 | 1440 | 132 | 0 |  |  |  | 0 | 956.16 | 0
7A05579 | 低合金 | HRB400D | 1698 | 0.00068 |  | 0.00033 |  | 0.001 | 71600 | [5 empty] | 0.462 |  | 0.008 | 0.017 | NULL | 0.031 | 0.0047 | 0.0025 | 0.003 | 0 | NULL | NULL | NULL | 13 | 0 | 0 | 28 | 0 | 0 | 25 | 0 | 0 | 0 | 0 | 0 | 68 | 0 | 1450 | 132 | 0 |  |  |  | 0 | 962.8 | 0
7A05578 | 低合金 | HRB400D | 1663 | 0.00043 |  | 0.0004 |  | 0.002 | 70150 | [5 empty] | 0.46 |  | 0.004 | 0.012 | NULL | 0.031 | 0.0046 | 0.0023 | 0.0023 | 0 | NULL | NULL | NULL | 13 | 0 | 0 | 29 | 0 | 0 | 25 | 0 | 0 | 0 | 0 | 0 | 85 | 0 | 1470 | 132 | 0 |  |  |  | 0 | 976.08 | 0
7A05577 | 低合金 | HRB400D | 1688 | 0.00067 |  | 0.00029 |  | 0.002 | 73400 | [5 empty] | 0.465 |  | 0.005 | 0.012 | NULL | 0.032 | 0.0038 | 0.0015 | 0.0021 | 0 | NULL | NULL | NULL | 12 | 0 | 0 | 28 | 0 | 0 | 25 | 0 | 0 | 0 | 0 | 0 | 68 | 0 | 1420 | 132 | 0 |  |  |  | 0 | 942.88 | 0
7A05576 | 低合金 | HRB400B | 1677 | 0.00072 |  | 0.00027 |  | 0.002 | 71700 | [5 empty] | 0.469 |  | 0.006 | 0.012 | NULL | 0.032 | 0.0038 | 0.0016 | 0.0019 | 0 | NULL | NULL | NULL | 6 | 0 | 0 | 40 | 0 | 0 | 25 | 0 | 0 | 0 | 0 | 0 | 68 | 0 | 1460 | 132 | 0 |  |  |  | 0 | 969.44 | 0
7A05575 | 低合金 | HRB400D | 1677 | 0.00058 |  | 0.00027 |  | 0.002 | 75150 | [5 empty] | 0.476 |  | 0.006 | 0.013 | NULL | 0.03 | 0.0791 | 0.0653 | 0.002 | 0 | NULL | NULL | NULL | 14 | 0 | 0 | 0 | 0 | 30 | 25 | 0 | 0 | 0 | 0 | 0 | 85 | 0 | 1402 | 88 | 0 |  |  |  | 0 | 930.928 | 0
7A05574 | 低合金 | HRB400D | 1676 | 0.00103 |  | 0.00024 |  | 0.002 | 72350 | [5 empty] | 0.454 |  | 0.006 | 0.012 | NULL | 0.03 | 0.0036 | 0.0014 | 0.0026 | 0 | NULL | NULL | NULL | 14 | 0 | 0 | 0 | 0 | 30 | 0 | 0 | 0 | 0 | 0 | 0 | 51 | 0 | 1448 | 88 | 20 |  |  |  | 0 | 961.472 | 0
7A05573 | 低合金 | HRB400D | 1666 | 0.00071 |  | 0.00025 |  | 0.002 | 73900 | [5 empty] | 0.454 |  | 0.008 | 0.018 | NULL | 0.029 | 0.0037 | 0.0015 | 0.0026 | 0 | NULL | NULL | NULL | 14 | 0 | 0 | 0 | 0 | 30 | 25 | 0 | 0 | 0 | 0 | 0 | 68 | 0 | 1445 | 88 | 0 |  |  |  | 0 | 959.48 | 0
7A05572 | 低合金 | HRB400D | 1682 | 0.00063 |  | 0.00037 |  | 0 | 73450 | [5 empty] | 0.487 |  | 0.009 | 0.018 | NULL | 0.031 | 0.0037 | 0.0015 | 0.0032 | 0 | NULL | NULL | NULL | 14 | 0 | 0 | 0 | 0 | 30 | 25 | 0 | 0 | 0 | 0 | 0 | 68 | 0 | 1403 | 88 | 0 |  |  |  | 0 | 931.592 | 0
7A05571 | 低合金 | HRB400D | 1672 | 0.00072 |  | 0.0002 |  | 0.002 | 71500 | [5 empty] | 0.46 |  | 0.007 | 0.014 | NULL | 0.031 | 0.0038 | 0.0016 | 0.0031 | 0 | NULL | NULL | NULL | 14 | 0 | 0 | 0 | 0 | 30 | 25 | 0 | 0 | 0 | 0 | 0 | 68 | 0 | 1372 | 88 | 0 |  |  |  | 0 | 911.008 | 0
7A05570 | 低合金 | HRB400D | 1646 | 0.0007 |  | 0.00027 |  | 0.002 | 70500 | [5 empty] | 0.492 |  | 0.01 | 0.021 | NULL | 0.031 | 0.0038 | 0.0016 | 0.003 | 0 | NULL | NULL | NULL | 14 | 0 | 0 | 0 | 0 | 30 | 25 | 0 | 0 | 0 | 0 | 0 | 68 | 0 | 1512 | 88 | 0 |  |  |  | 0 | 1003.968 | 0
7A05569 | 低合金 | HRB400D | 1672 | 0.00068 |  | 0.00036 |  | 0.002 | 74350 | [5 empty] | 0.48 |  | 0.008 | 0.018 | NULL | 0.03 | 0.0035 | 0.0013 | 0.0033 | 0 | NULL | NULL | NULL | 14 | 0 | 0 | 0 | 0 | 30 | 25 | 0 | 0 | 0 | 0 | 0 | 85 | 0 | 1389 | 88 | 0 |  |  |  | 0 | 922.296 | 0
7A05568 | 低合金 | HRB400D | 1658 | 0.00073 |  | 0.00026 |  | 0.002 | 76100 | [5 empty] | 0.463 |  | 0.006 | 0.013 | NULL | 0.031 | 0.0037 | 0.0015 | 0.0028 | 0 | NULL | NULL | NULL | 14 | 0 | 0 | 0 | 0 | 32 | 25 | 0 | 0 | 0 | 0 | 0 | 68 | 0 | 1490 | 77 | 0 |  |  |  | 0 | 989.36 | 0
7A05567 | 低合金 | HRB400D | 1678 | 0.00061 |  | 0.00029 |  | 0.002 | 75050 | [5 empty] | 0.459 |  | 0.005 | 0.013 | NULL | 0.029 | 0.0035 | 0.0013 | 0.0015 | 0 | NULL | NULL | NULL | 14 | 0 | 0 | 0 | 0 | 30 | 25 | 0 | 0 | 0 | 0 | 0 | 68 | 0 | 1446 | 88 | 0 |  |  |  | 0 | 960.144 | 0
7A05566 | 低合金 | HRB400D | 1666 | 0.00072 |  | 0.00026 |  | 0.002 | 75700 | [5 empty] | 0.464 |  | 0.005 | 0.012 | NULL | 0.03 | 0.0038 | 0.0016 | 0.0022 | 0 | NULL | NULL | NULL | 14 | 0 | 0 | 0 | 0 | 30 | 25 | 0 | 0 | 0 | 0 | 0 | 68 | 0 | 1464 | 88 | 0 |  |  |  | 0 | 972.096 | 0
7A05565 | 低合金 | HRB400D | 1804 | 0.00074 |  | 0.00027 |  | 0.002 | 75800 | [5 empty] | 0.479 |  | 0.006 | 0.012 | NULL | 0.032 | 0.0036 | 0.0014 | 0.0019 | 0 | NULL | NULL | NULL | 14 | 0 | 0 | 0 | 0 | 30 | 25 | 0 | 0 | 0 | 0 | 0 | 68 | 0 | 1457 | 88 | 0 |  |  |  | 0 | 967.448 | 0
7A05564 | 低合金 | HRB400D | 1686 | 0.00091 |  | 0.00024 |  | 0.002 | 71750 | [5 empty] | 0.464 |  | 0.005 | 0.013 | NULL | 0.029 | 0.0037 | 0.0015 | 0.0022 | 0 | NULL | NULL | NULL | 14 | 0 | 0 | 0 | 0 | 30 | 0 | 0 | 0 | 0 | 0 | 0 | 51 | 0 | 1434 | 88 | 20 |  |  |  | 0 | 952.176 | 0
7A05563 | 低合金 | HRB400D | 1674 | 0.00081 |  | 0.00024 |  | 0.002 | 73550 | [5 empty] | 0.459 |  | 0.007 | 0.012 | NULL | 0.03 | 0.0043 | 0.0021 | 0.0025 | 0 | NULL | NULL | NULL | 14 | 0 | 0 | 0 | 0 | 30 | 0 | 0 | 0 | 0 | 0 | 0 | 68 | 0 | 1448 | 88 | 20 |  |  |  | 0 | 961.472 | 0
7A05562 | 低合金 | HRB400D | 1674 | 0.00078 |  | 0.00031 |  | 0.002 | 71600 | [5 empty] | 0.476 |  | 0.007 | 0.016 | NULL | 0.03 | 0.0039 | 0.0016 | 0.0034 | 0 | NULL | NULL | NULL | 14 | 0 | 0 | 0 | 0 | 30 | 25 | 0 | 0 | 0 | 0 | 0 | 68 | 0 | 1453 | 88 | 0 |  |  |  | 0 | 964.792 | 0
7A05561 | 低合金 | HRB400D | 1666 | 0.00092 |  | 0.00028 |  | 0.002 | 72700 | [5 empty] | 0.477 |  | 0.009 | 0.018 | NULL | 0.032 | 0.0039 | 0.0017 | 0.0032 | 0 | NULL | NULL | NULL | 14 | 0 | 0 | 0 | 0 | 30 | 0 | 0 | 0 | 0 | 0 | 0 | 51 | 0 | 1444 | 88 | 20 |  |  |  | 0 | 958.816 | 0
7A05560 | 低合金 | HRB400D | 1689 | 0.00066 |  | 0.00037 |  | 0.002 | 71450 | [5 empty] | 0.468 |  | 0.007 | 0.014 | NULL | 0.031 | 0.0039 | 0.0017 | 0.0023 | 0 | NULL | NULL | NULL | 13 | 0 | 0 | 0 | 0 | 30 | 25 | 0 | 0 | 0 | 0 | 0 | 66 | 0 | 1450 | 132 | 0 |  |  |  | 0 | 962.8 | 0
7A05559 | 低合金 | HRB400B | 1720 | 0.00027 |  | 0.0003 |  | 0 | 73100 | [5 empty] | 0.463 |  | 0.006 | 0.013 | NULL | 0.032 | 0.0049 | 0.0026 | 0.0023 | 0 | NULL | NULL | NULL | 40 | 0 | 0 | 0 | 0 | 0 | 75 | 0 | 0 | 0 | 0 | 0 | 94 | 0 | 1550 | 0 | 0 |  |  |  | 0 | 1029.2 | 0
7A05558 | 低合金 | HRB400B | 1663 | 0.00028 |  | 0.00033 |  | 0.002 | 75800 | [5 empty] | 0.451 |  | 0.007 | 0.016 | NULL | 0.034 | 0.0036 | 0.0014 | 0.0031 | 0 | NULL | NULL | NULL | 0 | 0 | 0 | 0 | 0 | 40 | 75 | 0 | 0 | 0 | 0 | 0 | 94 | 0 | 1420 | 0 | 0 |  |  |  | 0 | 942.88 | 0
7A05557 | 低合金 | HRB400B | 1650 | 0.00018 |  | 0.00039 |  | 0.001 | 73350 | [5 empty] | 0.445 |  | 0.005 | 0.011 | NULL | 0.033 | 0.0038 | 0.0016 | 0.0036 | 0 | NULL | NULL | NULL | 7 | 0 | 0 | 0 | 0 | 40 | 25 | 0 | 0 | 0 | 0 | 0 | 94 | 0 | 1420 | 0 | 0 |  |  |  | 0 | 942.88 | 0
7A05556 | 低合金 | HRB400B | 1800 | 0.00051 |  | 0.00029 |  | 0.001 | 66000 | [5 empty] | 0.454 |  | 0.004 | 0.009 | NULL | 0.032 | 0.0037 | 0.0015 | 0.0017 | 0 | NULL | NULL | NULL | 7 | 0 | 0 | 0 | 0 | 40 | 25 | 0 | 0 | 0 | 0 | 0 | 75 | 0 | 1450 | 0 | 0 |  |  |  | 0 | 962.8 | 0
7A05555 | 低合金 | HRB400B | 1671 | 0.0005 |  | 0.00021 |  | 0.001 | 72600 | [5 empty] | 0.459 |  | 0.006 | 0.011 | NULL | 0.034 | 0.0037 | 0.0015 | 0.0027 | 0 | NULL | NULL | NULL | 6 | 0 | 0 | 0 | 0 | 40 | 50 | 0 | 0 | 0 | 0 | 0 | 85 | 0 | 1420 | 0 | 0 |  |  |  | 0 | 942.88 | 0
7A05554 | 低合金 | HRB400B | 1645 | 0.00055 |  | 0.00037 |  | 0.001 | 70700 | [5 empty] | 0.459 |  | 0.006 | 0.014 | NULL | 0.034 | 0.0038 | 0.0016 | 0.0026 | 0 | NULL | NULL | NULL | 8 | 0 | 0 | 0 | 0 | 40 | 50 | 0 | 0 | 0 | 0 | 0 | 78 | 0 | 1450 | 132 | 0 |  |  |  | 0 | 962.8 | 0
7A05553 | 低合金 | HRB400B | 1661 | 0.00066 |  | 0.00041 |  | 0.002 | 72300 | [5 empty] | 0.453 |  | 0.006 | 0.013 | NULL | 0.035 | 0.0037 | 0.0015 | 0.0041 | 0 | NULL | NULL | NULL | 7 | 0 | 0 | 0 | 0 | 40 | 25 | 0 | 0 | 0 | 0 | 0 | 68 | 0 | 1480 | 132 | 0 |  |  |  | 0 | 982.72 | 0
7A05552 | 低合金 | HRB400B | 1688 | 0.00074 |  | 0.0003 |  | 0.002 | 73500 | [5 empty] | 0.45 |  | 0.005 | 0.012 | NULL | 0.034 | 0.0036 | 0.0014 | 0.0035 | 0 | NULL | NULL | NULL | 7 | 0 | 0 | 0 | 0 | 39 | 25 | 0 | 0 | 0 | 0 | 0 | 0 | 0 | 1360 | 132 | 0 |  |  |  | 0 | 903.04 | 0
7A05551 | 低合金 | HRB400B | 1676 | 0.00051 |  | 0.00026 |  | 0.002 | 70950 | [5 empty] | 0.461 |  | 0.006 | 0.015 | NULL | 0.033 | 0.0049 | 0.0026 | 0.0027 | 0 | NULL | NULL | NULL | 7 | 0 | 0 | 0 | 0 | 40 | 50 | 0 | 0 | 0 | 0 | 0 | 80 | 0 | 1520 | 132 | 0 |  |  |  | 0 | 1009.28 | 0
7A05550 | 低合金 | HRB400B | 1678 | 0.00095 |  | 0.0003 |  | 0.002 | 76250 | [5 empty] | 0.465 |  | 0.007 | 0.014 | NULL | 0.035 | 0.0036 | 0.0014 | 0.0027 | 0 | NULL | NULL | NULL | 7 | 0 | 0 | 0 | 0 | 40 | 0 | 0 | 0 | 0 | 0 | 0 | 55 | 0 | 1460 | 132 | 20 |  |  |  | 0 | 969.44 | 0
7A05549 | 低合金 | HRB400B | 1662 | 0.0004 |  | 0.00035 |  | 0.002 | 72800 | [5 empty] | 0.466 |  | 0.007 | 0.013 | NULL | 0.033 | 0.0035 | 0.0013 | 0.0016 | 0 | NULL | NULL | NULL | 7 | 0 | 0 | 0 | 0 | 40 | 50 | 0 | 0 | 0 | 0 | 0 | 85 | 0 | 1510 | 132 | 0 |  |  |  | 0 | 1002.64 | 0
7A05548 | 低合金 | HRB400B | 1655 | 0.00023 |  | 0.00041 |  | 0.002 | 72450 | [5 empty] | 0.461 |  | 0.006 | 0.012 | NULL | 0.033 | 0.0036 | 0.0014 | 0.0018 | 0 | NULL | NULL | NULL | 7 | 0 | 0 | 0 | 0 | 40 | 50 | 0 | 0 | 0 | 0 | 0 | 92 | 0 | 1520 | 132 | 0 |  |  |  | 0 | 1009.28 | 0
7A05547 | 低合金 | HRB400B | 1671 | 0.00026 |  | 0.00036 |  | 0.002 | 73550 | [5 empty] | 0.457 |  | 0.005 | 0.012 | NULL | 0.033 | 0.0069 | 0.0045 | 0.0027 | 0 | NULL | NULL | NULL | 7 | 0 | 0 | 0 | 0 | 40 | 50 | 0 | 0 | 0 | 0 | 0 | 90 | 0 | 1540 | 132 | 0 |  |  |  | 0 | 1022.56 | 0
7A05546 | 低合金 | HRB400B | 1653 | 0.00016 |  | 0.00042 |  | 0.002 | 74950 | [5 empty] | 0.456 |  | 0.005 | 0.012 | NULL | 0.034 | 0.0036 | 0.0015 | 0.0037 | 0 | NULL | NULL | NULL | 7 | 0 | 0 | 0 | 0 | 39 | 50 | 0 | 0 | 0 | 0 | 0 | 90 | 0 | 1480 | 132 | 0 |  |  |  | 0 | 982.72 | 0
7A05545 | 低合金 | HRB400B | 1660 | 0.00073 |  | 0.00033 |  | 0.002 | 71450 | [5 empty] | 0.474 |  | 0.004 | 0.011 | NULL | 0.035 | 0.0036 | 0.0014 | 0.0032 | 0 | NULL | NULL | NULL | 6 | 0 | 0 | 0 | 0 | 40 | 25 | 0 | 0 | 0 | 0 | 0 | 68 | 0 | 1440 | 132 | 0 |  |  |  | 0 | 956.16 | 0
7A05544 | 低合金 | HRB400B | 1659 | 0.00074 |  | 0.00038 |  | 0.002 | 70350 | [5 empty] | 0.447 |  | 0.005 | 0.011 | NULL | 0.033 | 0.0036 | 0.0014 | 0.0032 | 0 | NULL | NULL | NULL | 6 | 0 | 0 | 0 | 0 | 41 | 25 | 0 | 0 | 0 | 0 | 0 | 68 | 0 | 1460 | 132 | 0 |  |  |  | 0 | 969.44 | 0
7A05543 | 低合金 | HRB400B | 1672 | 0.00034 |  | 0.00029 |  | 0.002 | 72700 | [5 empty] | 0.468 |  | 0.005 | 0.011 | NULL | 0.033 | 0.0049 | 0.0027 | 0.004 | 0 | NULL | NULL | NULL | 7 | 0 | 0 | 0 | 0 | 42 | 50 | 0 | 0 | 0 | 0 | 0 | 90 | 0 | 1590 | 132 | 0 |  |  |  | 0 | 1055.76 | 0
7A05542 | 低合金 | HRB400B | 1639 | 0.00047 |  | 0.00034 |  | 0.002 | 74500 | [5 empty] | 0.475 |  | 0.006 | 0.013 | NULL | 0.034 | 0.0036 | 0.0014 | 0.0032 | 0 | NULL | NULL | NULL | 6 | 0 | 0 | 0 | 0 | 41 | 25 | 0 | 0 | 0 | 0 | 0 | 85 | 0 | 1500 | 132 | 0 |  |  |  | 0 | 996 | 0
7A05541 | 低合金 | HRB400B | 1658 | 0.00043 |  | 0.00036 |  | 0.001 | 69750 | [5 empty] | 0.47 |  | 0.006 | 0.013 | NULL | 0.035 | 0.0039 | 0.0017 | 0.003 | 0 | NULL | NULL | NULL | 6 | 0 | 0 | 0 | 0 | 40 | 50 | 0 | 0 | 0 | 0 | 0 | 85 | 0 | 1480 | 132 | 0 |  |  |  | 0 | 982.72 | 0
7A05540 | 低合金 | HRB400B | 1662 | 0.00057 |  | 0.00025 |  | 0.001 | 68650 | [5 empty] | 0.476 |  | 0.005 | 0.012 | NULL | 0.035 | 0.0037 | 0.0015 | 0.0032 | 0 | NULL | NULL | NULL | 7 | 0 | 0 | 0 | 0 | 41 | 25 | 0 | 0 | 0 | 0 | 0 | 80 | 0 | 1500 | 132 | 0 |  |  |  | 0 | 996 | 0
7A05539 | 低合金 | HRB400B | 1688 | 0.00071 |  | 0.00023 |  | 0.001 | 70050 | [5 empty] | 0.472 |  | 0.006 | 0.012 | NULL | 0.035 | 0.0038 | 0.0016 | 0.0026 | 0 | NULL | NULL | NULL | 7 | 0 | 0 | 0 | 0 | 42 | 25 | 0 | 0 | 0 | 0 | 0 | 68 | 0 | 1460 | 132 | 0 |  |  |  | 0 | 969.44 | 0
7A05538 | 低合金 | HRB400B | 1708 | 0.0007 |  | 0.00022 |  | 0.002 | 71000 | [5 empty] | 0.467 |  | 0.005 | 0.011 | NULL | 0.034 | 0.0059 | 0.0036 | 0.0022 | 0 | NULL | NULL | NULL | 7 | 0 | 0 | 40 | 0 | 0 | 25 | 0 | 0 | 0 | 0 | 0 | 68 | 0 | 1460 | 132 | 0 |  |  |  | 0 | 969.44 | 0
7A05537 | 低合金 | HRB400B | 1687 | 0.00068 |  | 0.00029 |  | 0.001 | 70600 | [5 empty] | 0.456 |  | 0.007 | 0.015 | NULL | 0.034 | 0.0034 | 0.0013 | 0.003 | 0 | NULL | NULL | NULL | 6 | 0 | 0 | 39 | 0 | 0 | 25 | 0 | 0 | 0 | 0 | 0 | 68 | 0 | 1420 | 132 | 0 |  |  |  | 0 | 942.88 | 0
7A05536 | 低合金 | HRB400B | 1697 | 0.00078 |  | 0.00026 |  | 0.001 | 68550 | [5 empty] | 0.459 |  | 0.005 | 0.011 | NULL | 0.033 | 0.0037 | 0.0015 | 0.0024 | 0 | NULL | NULL | NULL | 6 | 0 | 0 | 39 | 0 | 0 | 25 | 0 | 0 | 0 | 0 | 0 | 68 | 0 | 1380 | 132 | 0 |  |  |  | 0 | 916.32 | 0
7A05535 | 低合金 | HRB400B | 0 | 0.00086 |  | 0.00024 |  | 0.002 | 70700 | [5 empty] | 0.466 |  | 0.006 | 0.011 | NULL | 0.033 | 0.0042 | 0.002 | 0.0026 | 0 | NULL | NULL | NULL | 45 | 0 | 0 | 0 | 0 | 0 | 50 | 0 | 0 | 0 | 0 | 0 | 90 | 0 | 1520 | 132 | 0 |  |  |  | 0 | 1009.28 | 0
7A05534 | 低合金 | HRB400B | 1691 | 0.00052 |  | 0.00028 |  | 0.002 | 73150 | [5 empty] | 0.453 |  | 0.006 | 0.013 | NULL | 0.034 | 0.0047 | 0.0025 | 0.0022 | 0 | NULL | NULL | NULL | 6 | 0 | 0 | 39 | 0 | 0 | 50 | 0 | 0 | 0 | 0 | 0 | 85 | 0 | 1420 | 132 | 0 |  |  |  | 0 | 942.88 | 0
7A05533 | 低合金 | HRB400B | 1695 | 0.00075 |  | 0.00031 |  | 0.002 | 72500 | [5 empty] | 0.462 |  | 0.005 | 0.013 | NULL | 0.04 | 0.0049 | 0.0026 | 0.0026 | 0 | NULL | NULL | NULL | 42 | 0 | 0 | 0 | 0 | 0 | 25 | 0 | 0 | 0 | 0 | 0 | 68 | 0 | 1300 | 132 | 0 |  |  |  | 0 | 863.2 | 0
7A05532 | 低合金 | HRB400B | 1707 | 0.00079 |  | 0.0003 |  | 0.002 | 66350 | [5 empty] | 0.458 |  | 0.007 | 0.015 | NULL | 0.033 | 0.0036 | 0.0014 | 0.0022 | 0 | NULL | NULL | NULL | 6 | 0 | 0 | 39 | 0 | 0 | 25 | 0 | 0 | 0 | 0 | 0 | 68 | 0 | 1420 | 132 | 0 |  |  |  | 0 | 942.88 | 0
7A05531 | 低合金 | HRB400B | 1654 | 0.00042 |  | 0.00036 |  | 0.002 | 71150 | [5 empty] | 0.47 |  | 0.005 | 0.014 | NULL | 0.034 | 0.0045 | 0.0023 | 0.0018 | 0 | NULL | NULL | NULL | 6 | 0 | 0 | 37 | 0 | 0 | 50 | 0 | 0 | 0 | 0 | 0 | 85 | 0 | 1450 | 132 | 0 |  |  |  | 0 | 962.8 | 0
7A05530 | 低合金 | HRB400B | 1698 | 0.00071 |  | 0.00029 |  | 0.002 | 67850 | [5 empty] | 0.474 |  | 0.005 | 0.013 | NULL | 0.034 | 0.0037 | 0.0015 | 0.0029 | 0 | NULL | NULL | NULL | 7 | 0 | 0 | 0 | 0 | 40 | 0 | 25 | 0 | 0 | 0 | 0 | 75 | 0 | 1380 | 88 | 0 |  |  |  | 0 | 916.32 | 0
7A05529 | 低合金 | HRB400B | 1678 | 0.00066 |  | 0.00021 |  | 0.002 | 70050 | [5 empty] | 0.463 |  | 0.007 | 0.014 | NULL | 0.034 | 0.0038 | 0.0016 | 0.0021 | 0 | NULL | NULL | NULL | 6 | 0 | 0 | 0 | 0 | 35 | 0 | 25 | 0 | 0 | 0 | 0 | 75 | 0 | 1200 | 88 | 0 |  |  |  | 0 | 796.8 | 0
7A05528 | 低合金 | HRB400B | 1655 | 0.00053 |  | 0.00028 |  | 0.002 | 59450 | [5 empty] | 0.467 |  | 0.005 | 0.013 | NULL | 0.035 | 0.0042 | 0.002 | 0.0025 | 0 | NULL | NULL | NULL | 7 | 0 | 0 | 0 | 0 | 40 | 0 | 50 | 0 | 0 | 0 | 0 | 93 | 0 | 1440 | 88 | 0 |  |  |  | 0 | 956.16 | 0
7A05527 | 低合金 | HRB400B | 1656 | 0.00051 |  | 0.00028 |  | 0.002 | 70600 | [5 empty] | 0.457 |  | 0.006 | 0.013 | NULL | 0.036 | 0.0039 | 0.0017 | 0.0025 | 0 | NULL | NULL | NULL | 5 | 0 | 0 | 0 | 0 | 39 | 0 | 50 | 0 | 0 | 0 | 0 | 102 | 0 | 1360 | 88 | 0 |  |  |  | 0 | 903.04 | 0
7A05526 | 低合金 | HRB400B | 1671 | 0.00073 |  | 0.00024 |  | 0.002 | 67150 | [5 empty] | 0.454 |  | 0.005 | 0.013 | NULL | 0.033 | 0.0035 | 0.0013 | 0.003 | 0 | NULL | NULL | NULL | 8 | 0 | 0 | 0 | 0 | 40 | 0 | 25 | 0 | 0 | 0 | 0 | 75 | 0 | 1480 | 88 | 0 |  |  |  | 0 | 982.72 | 0
7A05525 | 低合金 | HRB400B | 1661 | 0.00052 |  | 0.00029 |  | 0.003 | 75300 | [5 empty] | 0.453 |  | 0.004 | 0.013 | NULL | 0.034 | 0.0054 | 0.0031 | 0.0029 | 0 | NULL | NULL | NULL | 7 | 0 | 0 | 0 | 0 | 40 | 0 | 50 | 0 | 0 | 0 | 0 | 93 | 0 | 1440 | 88 | 0 |  |  |  | 0 | 956.16 | 0
7A05524 | 低合金 | HRB400B | 1672 | 0.00043 |  | 0.00028 |  | 0.002 | 77400 | [5 empty] | 0.455 |  | 0.005 | 0.012 | NULL | 0.032 | 0.0043 | 0.0021 | 0.0028 | 0 | NULL | NULL | NULL | 7 | 0 | 0 | 0 | 0 | 40 | 0 | 50 | 0 | 0 | 0 | 0 | 90 | 0 | 1500 | 88 | 0 |  |  |  | 0 | 996 | 0
7A05523 | 低合金 | HRB400B | 1629 | 0.00061 |  | 0.00033 |  | 0.002 | 74650 | [5 empty] | 0.45 |  | 0.006 | 0.015 | NULL | 0.034 | 0.0037 | 0.0015 | 0.0029 | 0 | NULL | NULL | NULL | 6 | 0 | 0 | 0 | 0 | 39 | 0 | 25 | 0 | 0 | 0 | 0 | 73 | 0 | 1330 | 88 | 0 |  |  |  | 0 | 883.12 | 0
7A05522 | 低合金 | HRB400B | 0 | 0.00057 |  | 0.00038 |  | 0.002 | 69200 | [5 empty] | 0.455 |  | 0.005 | 0.013 | NULL | 0.033 | 0.0036 | 0.0014 | 0.0022 | 0 | NULL | NULL | NULL | 7 | 0 | 0 | 0 | 0 | 40 | 0 | 50 | 0 | 0 | 0 | 0 | 85 | 0 | 1470 | 88 | 0 |  |  |  | 0 | 976.08 | 0
7A05521 | 低合金 | HRB400B | 1655 | 0.00063 |  | 0.00037 |  | 0.002 | 73550 | [5 empty] | 0.465 |  | 0.005 | 0.012 | NULL | 0.033 | 0.0059 | 0.0036 | 0.0026 | 0 | NULL | NULL | NULL | 7 | 0 | 0 | 0 | 0 | 40 | 0 | 25 | 0 | 0 | 0 | 0 | 85 | 0 | 1480 | 88 | 0 |  |  |  | 0 | 982.72 | 0
7A05520 | 低合金 | HRB400B | 1666 | 0.00024 |  | 0.0004 |  | 0.002 | 72250 | [5 empty] | 0.45 |  | 0.009 | 0.011 | NULL | 0.033 | 0.0043 | 0.0021 | 0.0028 | 0 | NULL | NULL | NULL | 7 | 0 | 0 | 0 | 0 | 40 | 0 | 50 | 0 | 0 | 0 | 0 | 110 | 0 | 1510 | 88 | 0 |  |  |  | 0 | 1002.64 | 0
7A05519 | 低合金 | HRB400B | 1640 | 0.0003 |  | 0.00033 |  | 0.002 | 70950 | [5 empty] | 0.45 |  | 0.006 | 0.011 | NULL | 0.034 | 0.0044 | 0.0021 | 0.0028 | 0 | NULL | NULL | NULL | 7 | 0 | 0 | 0 | 0 | 40 | 0 | 75 | 0 | 0 | 0 | 0 | 110 | 0 | 1500 | 88 | 0 |  |  |  | 0 | 996 | 0
7A05518 | 低合金 | HRB400B | 1674 | 0.00045 |  | 0.00022 |  | 0.002 | 72150 | [5 empty] | 0.462 |  | 0.006 | 0.016 | NULL | 0.034 | 0.0077 | 0.0054 | 0.0039 | 0 | NULL | NULL | NULL | 7 | 0 | 0 | 0 | 0 | 40 | 0 | 50 | 0 | 0 | 0 | 0 | 95 | 0 | 1440 | 88 | 0 |  |  |  | 0 | 956.16 | 0
7A05517 | 低合金 | HRB400B | 1674 | 0.00043 |  | 0.00023 |  | 0.001 | 70800 | [5 empty] | 0.476 |  | 0.007 | 0.017 | NULL | 0.034 | 0.0052 | 0.003 | 0.0028 | 0 | NULL | NULL | NULL | 7 | 0 | 0 | 0 | 0 | 40 | 0 | 50 | 0 | 0 | 0 | 0 | 95 | 0 | 1510 | 132 | 0 |  |  |  | 0 | 1002.64 | 0
7A05516 | 低合金 | HRB400B | 1647 | 0.00045 |  | 0.00031 |  | 0.001 | 72350 | [5 empty] | 0.466 |  | 0.007 | 0.015 | NULL | 0.034 | 0.0088 | 0.0064 | 0.0027 | 0 | NULL | NULL | NULL | 6 | 0 | 0 | 0 | 0 | 40 | 0 | 50 | 0 | 0 | 0 | 0 | 85 | 0 | 1520 | 132 | 0 |  |  |  | 0 | 1009.28 | 0
7A05515 | 低合金 | HRB400B | 1666 | 0.00033 |  | 0.00021 |  | 0.001 | 70950 | [5 empty] | 0.458 |  | 0.008 | 0.016 | NULL | 0.035 | 0.0043 | 0.0021 | 0.0028 | 0 | NULL | NULL | NULL | 6 | 0 | 0 | 0 | 0 | 40 | 50 | 0 | 0 | 0 | 0 | 0 | 85 | 0 | 1441 | 88 | 0 |  |  |  | 0 | 956.824 | 0
7A05514 | 低合金 | HRB400D | 1715 | 0.00068 |  | 0.00021 |  | 0 | 71200 | [5 empty] | 0.486 |  | 0.008 | 0.017 | NULL | 0.034 | 0.005 | 0.0028 | 0.0038 | 0 | NULL | NULL | NULL | 42 | 0 | 0 | 0 | 0 | 0 | 0 | 50 | 0 | 0 | 0 | 0 | 68 | 0 | 1450 | 132 | 0 |  |  |  | 0 | 962.8 | 0
7A05513 | 低合金 | HRB400D | 1656 | 0.00079 |  | 0.0003 |  | 0.001 | 63600 | [5 empty] | 0.473 |  | 0.003 | 0.016 | 0 | 0.031 | 0.0047 | 0.0029 | 0 | 0.001 | NULL | NULL | NULL | 40 | 0 | 0 | 0 | 0 | 0 | 0 | 50 | 0 | 0 | 0 | 0 | 68 | 0 | 1519 | 132 | 0 |  |  |  | 0 | 1008.616 | 0
7A05512 | 低合金 | HRB400D | 1684 | 0.00072 |  | 0.00032 |  | 0.001 | 72950 | [5 empty] | 0.46 |  | 0.004 | 0.012 | 0 | 0.03 | 0.0049 | 0.0031 | 0 | 0.001 | NULL | NULL | NULL | 42 | 0 | 0 | 0 | 0 | 0 | 0 | 50 | 0 | 0 | 0 | 0 | 68 | 0 | 1615 | 132 | 0 |  |  |  | 0 | 1072.36 | 0
7A05511 | 低合金 | HRB400D | 1658 | 9e-05 |  | 0.00025 |  | 0.001 | 76850 | [5 empty] | 0.464 |  | 0.002 | 0.016 | 0 | 0.032 | 0.0045 | 0.0028 | 0 | 0.001 | NULL | NULL | NULL | 43 | 0 | 0 | 0 | 0 | 0 | 25 | 0 | 0 | 0 | 0 | 0 | 42 | 0 | 1540 | 132 | 0 |  |  |  | 0 | 1022.56 | 0
7A05510 | 低合金 | HRB400B | 1684 | 0.00089 |  | 0.00025 |  | 0.001 | 68600 | [5 empty] | 0.469 |  | 0.004 | 0.015 | 0 | 0.035 | 0.0077 | 0.0048 | 0.0004 | 0.001 | NULL | NULL | NULL | 6 | 0 | 0 | 0 | 0 | 40 | 25 | 0 | 0 | 0 | 0 | 0 | 61 | 0 | 1400 | 88 | 0 |  |  |  | 0 | 929.6 | 0
7A05509 | 低合金 | HRB400B | 1666 | 0.00077 |  | 0.00037 |  | 0.001 | 67950 | [5 empty] | 0.457 |  | 0.004 | 0.016 | 0 | 0.032 | 0.005 | 0.0031 | 0 | 0 | NULL | NULL | NULL | 7 | 0 | 0 | 0 | 0 | 40 | 25 | 0 | 0 | 0 | 0 | 0 | 68 | 0 | 1500 | 88 | 0 |  |  |  | 0 | 996 | 0
7A05508 | 低合金 | HRB400B | 1647 | 0.00086 |  | 0.00036 |  | 0.001 | 70000 | [5 empty] | 0.446 |  | 0.004 | 0.013 | 0 | 0.032 | 0.0046 | 0.0029 | 0.0004 | 0 | NULL | NULL | NULL | 7 | 0 | 0 | 0 | 0 | 40 | 0 | 0 | 0 | 0 | 0 | 0 | 68 | 0 | 1483 | 88 | 20 |  |  |  | 0 | 984.712 | 0
7A05507 | 低合金 | HRB400B | 1661 | 0.00083 |  | 0.00023 |  | 0.001 | 75050 | [5 empty] | 0.46 |  | 0.007 | 0.016 | 0 | 0.032 | 0.0051 | 0.0032 | 0.0026 | 0.001 | NULL | NULL | NULL | 6 | 0 | 0 | 0 | 0 | 40 | 0 | 0 | 0 | 0 | 0 | 0 | 68 | 0 | 1427 | 88 | 20 |  |  |  | 0 | 947.528 | 0
7A05506 | 低合金 | HRB400B | 1664 | 0.00066 |  | 0.00025 |  | 0.002 | 72150 | [5 empty] | 0.456 |  | 0.005 | 0.017 | 0 | 0.033 | 0.0046 | 0.0029 | 0 | 0.001 | NULL | NULL | NULL | 46 | 0 | 0 | 0 | 0 | 0 | 0 | 50 | 0 | 0 | 0 | 0 | 85 | 0 | 1474 | 88 | 0 |  |  |  | 0 | 978.736 | 0
7A05505 | 低合金 | HRB400B | 1679 | 0.0008 |  | 0.00037 |  | 0.002 | 70100 | [5 empty] | 0.471 |  | 0.006 | 0.018 | 0 | 0.035 | 0.0053 | 0.0033 | 0.0036 | 0.002 | NULL | NULL | NULL | 45 | 0 | 0 | 0 | 0 | 0 | 0 | 25 | 0 | 0 | 0 | 0 | 68 | 0 | 1520 | 132 | 0 |  |  |  | 0 | 1009.28 | 0
7A05504 | 低合金 | HRB400B | 1671 | 0.00066 |  | 0.00024 |  | 0.001 | 72850 | [5 empty] | 0.479 |  | 0.009 | 0.017 | 0 | 0.036 | 0.0061 | 0.0038 | 0.0032 | 0.002 | NULL | NULL | NULL | 46 | 0 | 0 | 0 | 0 | 0 | 0 | 50 | 0 | 0 | 0 | 0 | 68 | 0 | 1474 | 132 | 0 |  |  |  | 0 | 978.736 | 0
7A05503 | 低合金 | HRB400B | 1642 | 0.00062 |  | 0.00031 |  | 0.002 | 71900 | [5 empty] | 0.481 |  | 0.008 | 0.017 | 0 | 0.036 | 0.0053 | 0.0033 | 0.0032 | 0.001 | NULL | NULL | NULL | 46 | 0 | 0 | 0 | 0 | 0 | 0 | 50 | 0 | 0 | 0 | 0 | 85 | 0 | 1476 | 88 | 0 |  |  |  | 0 | 980.064 | 0
7A05502 | 低合金 | HRB400B | 1684 | 0.00092 |  | 0.00027 |  | 0.001 | 71300 | [5 empty] | 0.46 |  | 0.006 | 0.015 | 0 | 0.036 | 0.0051 | 0.0032 | 0.0012 | 0.001 | NULL | NULL | NULL | 45 | 0 | 0 | 0 | 0 | 0 | 0 | 25 | 0 | 0 | 0 | 0 | 51 | 0 | 1500 | 132 | 0 |  |  |  | 0 | 996 | 0
7A05501 | 低合金 | HRB400B | 1671 | 0.00072 |  | 0.00024 |  | 0.001 | 70750 | [5 empty] | 0.467 |  | 0.005 | 0.016 | 0 | 0.035 | 0.0049 | 0.0031 | 0.0012 | 0.001 | NULL | NULL | NULL | 45 | 0 | 0 | 0 | 0 | 0 | 0 | 50 | 0 | 0 | 0 | 0 | 68 | 0 | 1448 | 88 | 0 |  |  |  | 0 | 961.472 | 0
7A05500 | 低合金 | HRB400B | 1677 | 0.00026 |  | 0.00025 |  | 0.001 | 70850 | [5 empty] | 0.48 |  | 0.006 | 0.014 | 0 | 0.036 | 0.0077 | 0.0048 | 0.0034 | 0.002 | NULL | NULL | NULL | 43 | 0 | 0 | 0 | 0 | 0 | 0 | 100 | 0 | 0 | 0 | 0 | 95 | 0 | 1500 | 132 | 0 |  |  |  | 0 | 996 | 0
7A05499 | 低合金 | HRB400B | 1657 | 0.0005 |  | 0.0003 |  | 0 | 71500 | [5 empty] | 0.476 |  | 0.001 | 0.013 | 0 | 0.034 | 0.0047 | 0.003 | 0.0024 | 0.002 | NULL | NULL | NULL | 45 | 0 | 0 | 0 | 0 | 0 | 0 | 75 | 0 | 0 | 0 | 0 | 85 | 0 | 1500 | 0 | 0 |  |  |  | 0 | 996 | 0
7A05498 | 低合金 | HRB400B | 1673 | 0.00057 |  | 0.00026 |  | 0 | 72450 | [5 empty] | 0.479 |  | 0.008 | 0.015 | 0 | 0.035 | 0.0058 | 0.0036 | 0.0014 | 0.001 | NULL | NULL | NULL | 39 | 0 | 0 | 0 | 0 | 0 | 0 | 75 | 0 | 0 | 0 | 0 | 62 | 0 | 1300 | 132 | 0 |  |  |  | 0 | 863.2 | 0
7A05497 | 低合金 | HRB400B | 1683 | 0.0003 |  | 0.00022 |  | 0.001 | 62800 | [5 empty] | 0.477 |  | 0.003 | 0.016 | 0 | 0.035 | 0.0049 | 0.0031 | 0 | 0.001 | NULL | NULL | NULL | 45 | 0 | 0 | 0 | 0 | 0 | 0 | 100 | 0 | 0 | 0 | 0 | 95 | 0 | 1450 | 132 | 0 |  |  |  | 0 | 962.8 | 0
7A05496 | 低合金 | HRB400B | 1708 | 0.00054 |  | 0.00023 |  | 0.001 | 71750 | [5 empty] | 0.487 |  | 0.003 | 0.013 | 0 | 0.035 | 0.0049 | 0.0031 | 0 | 0.002 | NULL | NULL | NULL | 45 | 0 | 0 | 0 | 0 | 0 | 0 | 75 | 0 | 0 | 0 | 0 | 78 | 0 | 1500 | 132 | 0 |  |  |  | 0 | 996 | 0
7A05495 | 低合金 | HRB400B | 1681 | 0.00061 |  | 0.00022 |  | 0.001 | 71150 | [5 empty] | 0.486 |  | 0.002 | 0.014 | 0 | 0.035 | 0.0049 | 0.003 | 0 | 0.001 | NULL | NULL | NULL | 45 | 0 | 0 | 0 | 0 | 0 | 0 | 50 | 0 | 0 | 0 | 0 | 75 | 0 | 1500 | 132 | 0 |  |  |  | 0 | 996 | 0
7A05494 | 低合金 | HRB400B | 0 | 0.0004 |  | 0.00011 |  | 0.001 | 70550 | [5 empty] | 0.493 |  | 0.003 | 0.016 | 0 | 0.036 | 0.0047 | 0.0029 | 0 | 0.001 | NULL | NULL | NULL | 45 | 0 | 0 | 0 | 0 | 0 | 0 | 75 | 0 | 0 | 0 | 0 | 90 | 0 | 1500 | 132 | 0 |  |  |  | 0 | 996 | 0
7A05493 | 低合金 | HRB400B | 1695 | 0.00042 |  | 0.00017 |  | 0.001 | 69700 | [5 empty] | 0.482 |  | 0.005 | 0.015 | 0 | 0.037 | 0.005 | 0.0031 | 0.0005 | 0 | NULL | NULL | NULL | 46 | 0 | 0 | 0 | 0 | 0 | 0 | 100 | 0 | 0 | 0 | 0 | 95 | 0 | 1520 | 132 | 0 |  |  |  | 0 | 1009.28 | 0
7A05492 | 低合金 | HRB400B | 1679 | 0.00018 |  | 0.00025 |  | 0.001 | 68900 | [5 empty] | 0.466 |  | 0.002 | 0.015 | 0 | 0.032 | 0.005 | 0.0031 | 0 | 0.001 | NULL | NULL | NULL | 7 | 0 | 0 | 0 | 0 | 39 | 0 | 50 | 0 | 0 | 0 | 0 | 95 | 0 | 1520 | 110 | 0 |  |  |  | 0 | 1009.28 | 0
7A05491 | 低合金 | HRB400B | 1709 | 6e-05 |  | 0.0002 |  | 0.001 | 71950 | [5 empty] | 0.473 |  | 0.003 | 0.016 | 0 | 0.036 | 0.0046 | 0.0029 | 0 | 0.001 | NULL | NULL | NULL | 46 | 0 | 0 | 0 | 0 | 0 | 0 | 50 | 0 | 0 | 0 | 0 | 92 | 0 | 1510 | 132 | 0 |  |  |  | 0 | 1002.64 | 0
7A05490 | 低合金 | HRB400B | 1646 | 0.00025 |  | 0.00028 |  | 0.001 | 69600 | [5 empty] | 0.445 |  | 0.002 | 0.015 | 0 | 0.033 | 0.0047 | 0.0029 | 0.0004 | 0 | NULL | NULL | NULL | 7 | 0 | 0 | 0 | 0 | 40 | 0 | 50 | 0 | 0 | 0 | 0 | 105 | 0 | 1520 | 88 | 0 |  |  |  | 0 | 1009.28 | 0
7A05489 | 低合金 | HRB400B | 1584 | 0.0002 |  | 0.00027 |  | 0.001 | 73300 | [5 empty] | 0.457 |  | 0.005 | 0.016 | 0 | 0.035 | 0.0055 | 0.0034 | 0.0004 | 0 | NULL | NULL | NULL | 7 | 0 | 0 | 0 | 0 | 40 | 0 | 50 | 0 | 0 | 0 | 0 | 105 | 0 | 1490 | 88 | 0 |  |  |  | 0 | 989.36 | 0
7A05488 | 低合金 | HRB400B | 1677 | 0.00044 |  | 0.00023 |  | 0.001 | 70000 | [5 empty] | 0.483 |  | 0.004 | 0.016 | 0 | 0.034 | 0.0049 | 0.003 | 0.0018 | 0.001 | NULL | NULL | NULL | 6 | 0 | 0 | 0 | 0 | 39 | 0 | 25 | 0 | 0 | 0 | 0 | 90 | 0 | 1380 | 88 | 0 |  |  |  | 0 | 916.32 | 0
7A05487 | 低合金 | HRB400B | 1645 | 0.00041 |  | 0.00026 |  | 0.001 | 67750 | [5 empty] | 0.455 |  | 0.005 | 0.016 | 0 | 0.033 | 0.0048 | 0.003 | 0.0016 | 0.001 | NULL | NULL | NULL | 7 | 0 | 0 | 0 | 0 | 40 | 0 | 50 | 0 | 0 | 0 | 0 | 98 | 0 | 1450 | 88 | 0 |  |  |  | 0 | 962.8 | 0
7A05486 | 低合金 | HRB400B | 1682 | 0.00071 |  | 0.00022 |  | 0.001 | 71850 | [5 empty] | 0.466 |  | 0.008 | 0.014 | 0 | 0.033 | 0.0049 | 0.0031 | 0.0019 | 0.001 | NULL | NULL | NULL | 6 | 0 | 0 | 0 | 0 | 40 | 0 | 25 | 0 | 0 | 0 | 0 | 75 | 0 | 1400 | 88 | 0 |  |  |  | 0 | 929.6 | 0
7A05485 | 低合金 | HRB400B | 1686 | 0.00046 |  | 0.00021 |  | 0 | 71000 | [5 empty] | 0.455 |  | 0.007 | 0.014 | 0 | 0.033 | 0.0047 | 0.003 | 0.0031 | 0.001 | NULL | NULL | NULL | 6 | 0 | 0 | 0 | 0 | 40 | 0 | 50 | 0 | 0 | 0 | 0 | 90 | 0 | 1380 | 88 | 0 |  |  |  | 0 | 916.32 | 0
7A05484 | 低合金 | HRB400B | 1676 | 0.00053 |  | 0.00025 |  | 0.002 | 63400 | [5 empty] | 0.468 |  | 0.009 | 0.02 | NULL | 0.035 | 0.0058 | 0.0035 | 0.0039 | 0 | NULL | NULL | NULL | 7 | 0 | 0 | 0 | 0 | 40 | 0 | 50 | 0 | 0 | 0 | 0 | 90 | 0 | 1450 | 88 | 0 |  |  |  | 0 | 962.8 | 0
7A05483 | 低合金 | HRB400B | 1651 | 0.0006 |  | 0.0003 |  | 0.002 | 75850 | [5 empty] | 0.452 |  | 0.006 | 0.016 | 0 | 0.033 | 0.0049 | 0.003 | 0.001 | 0.001 | NULL | NULL | NULL | 17 | 0 | 0 | 0 | 0 | 32 | 0 | 25 | 0 | 0 | 0 | 0 | 92 | 0 | 1540 | 88 | 0 |  |  |  | 0 | 1022.56 | 0
7A05482 | 低合金 | HRB400B | 1689 | 0.00037 |  | 0.00024 |  | 0.002 | 77100 | [5 empty] | 0.453 |  | 0.009 | 0.021 | NULL | 0.033 | 0.0037 | 0.0015 | 0.0039 | 0 | NULL | NULL | NULL | 15 | 0 | 0 | 0 | 0 | 31 | 0 | 50 | 0 | 0 | 0 | 0 | 95 | 0 | 1460 | 88 | 0 |  |  |  | 0 | 969.44 | 0
7A05481 | 低合金 | HRB400B | 1684 | 0.00051 |  | 0.00024 |  | 0.001 | 72100 | [5 empty] | 0.469 |  | 0.007 | 0.014 | NULL | 0.032 | 0.0037 | 0.0015 | 0.0029 | 0 | NULL | NULL | NULL | 15 | 0 | 0 | 0 | 0 | 32 | 0 | 25 | 0 | 0 | 0 | 0 | 92 | 0 | 1510 | 88 | 0 |  |  |  | 0 | 1002.64 | 0
7A05480 | 低合金 | HRB400B | 1668 | 0.00062 |  | 0.00018 |  | 0.001 | 67300 | [5 empty] | 0.461 |  | 0.007 | 0.015 | NULL | 0.034 | 0.0067 | 0.0044 | 0.0044 | 0.001 | NULL | NULL | NULL | 15 | 0 | 0 | 0 | 0 | 32 | 0 | 25 | 0 | 0 | 0 | 0 | 80 | 0 | 1500 | 88 | 0 |  |  |  | 0 | 996 | 0
7A05479 | 低合金 | HRB400B | 1669 | 0.00023 |  | 0.00019 |  | 0.001 | 74100 | [5 empty] | 0.456 |  | 0.008 | 0.017 | NULL | 0.034 | 0.0504 | 0.0434 | 0.0041 | 0 | NULL | NULL | NULL | 17 | 0 | 0 | 0 | 0 | 30 | 0 | 50 | 0 | 0 | 0 | 0 | 102 | 0 | 1580 | 88 | 0 |  |  |  | 0 | 1049.12 | 0
7A05478 | 低合金 | HRB400B | 1679 | 0.00065 |  | 0.00023 |  | 0 | 71800 | [5 empty] | 0.467 |  | 0.007 | 0.015 | NULL | 0.032 | 0.0077 | 0.0053 | 0.0039 | 0 | NULL | NULL | NULL | 17 | 0 | 0 | 0 | 0 | 30 | 0 | 25 | 0 | 0 | 0 | 0 | 75 | 0 | 1580 | 88 | 0 |  |  |  | 0 | 1049.12 | 0
7A05477 | 低合金 | HRB400B | 1663 | 0.00055 |  | 0.0003 |  | 0.002 | 76700 | [5 empty] | 0.452 |  | 0.011 | 0.015 | NULL | 0.032 | 0.5616 | 0.461 | 0.0048 | 0.001 | NULL | NULL | NULL | 16 | 0 | 0 | 0 | 0 | 30 | 0 | 25 | 0 | 0 | 0 | 0 | 85 | 0 | 1510 | 88 | 0 |  |  |  | 0 | 1002.64 | 0
7A05476 | 低合金 | HRB400B | 1667 | 0.00046 |  | 0.0002 |  | 0.002 | 76050 | [5 empty] | 0.47 |  | 0.008 | 0.016 | NULL | 0.033 | 0.0057 | 0.0034 | 0.0043 | 0 | NULL | NULL | NULL | 16 | 0 | 0 | 0 | 0 | 30 | 0 | 50 | 0 | 0 | 0 | 0 | 95 | 0 | 1520 | 88 | 0 |  |  |  | 0 | 1009.28 | 0
7A05475 | 低合金 | HRB400B | 1716 | 0.00049 |  | 0.00017 |  | 0.001 | 73100 | [5 empty] | 0.469 |  | 0.008 | 0.018 | NULL | 0.034 | 0.0036 | 0.0014 | 0.0033 | 0 | NULL | NULL | NULL | 7 | 0 | 0 | 0 | 0 | 40 | 0 | 50 | 0 | 0 | 0 | 0 | 95 | 0 | 1510 | 88 | 0 |  |  |  | 0 | 1002.64 | 0
7A05474 | 低合金 | HRB400B | 1677 | 0.00065 |  | 0.00019 |  | 0.001 | 70350 | [5 empty] | 0.485 |  | 0.008 | 0.017 | NULL | 0.034 | 0.005 | 0.0028 | 0.0036 | 0 | NULL | NULL | NULL | 6 | 0 | 0 | 0 | 0 | 40 | 0 | 25 | 0 | 0 | 0 | 0 | 85 | 0 | 1430 | 88 | 0 |  |  |  | 0 | 949.52 | 0
7A05473 | 低合金 | HRB400B | 1698 | 0.00054 |  | 0.00019 |  | 0.001 | 68900 | [5 empty] | 0.458 |  | 0.01 | 0.018 | NULL | 0.032 | 0.0043 | 0.0021 | 0.0025 | 0 | NULL | NULL | NULL | 6 | 0 | 0 | 0 | 0 | 40 | 0 | 50 | 0 | 0 | 0 | 0 | 95 | 0 | 1500 | 88 | 0 |  |  |  | 0 | 996 | 0
7A05472 | 低合金 | HRB400B | 1674 | 0.00082 |  | 0.00023 |  | 0.001 | 72250 | [5 empty] | 0.467 |  | 0.007 | 0.013 | NULL | 0.035 | 0.0038 | 0.0016 | 0.0019 | 0 | NULL | NULL | NULL | 12 | 0 | 0 | 0 | 0 | 30 | 0 | 0 | 0 | 0 | 0 | 0 | 68 | 0 | 1320 | 88 | 20 |  |  |  | 0 | 876.48 | 0
7A05471 | 低合金 | HRB400B | 1686 | 0.00099 |  | 0.00037 |  | 0 | 67600 | [5 empty] | 0.463 |  | 0.008 | 0.014 | NULL | 0.036 | 0.0037 | 0.0015 | 0.0019 | 0 | NULL | NULL | NULL | 12 | 0 | 0 | 0 | 0 | 30 | 0 | 0 | 0 | 0 | 0 | 0 | 34 | 0 | 2725 | 88 | 20 |  |  |  | 0 | 1809.4 | 0
7A05470 | 低合金 | HRB400B | 1679 | 0.00065 |  | 0.00023 |  | 0.001 | 65500 | [5 empty] | 0.466 |  | 0.005 | 0.009 | NULL | 0.034 | 0.0265 | 0.0234 | 0.0022 | 0 | NULL | NULL | NULL | 14 | 0 | 0 | 0 | 0 | 32 | 25 | 0 | 0 | 0 | 0 | 0 | 68 | 0 | 1505 | 88 | 0 |  |  |  | 0 | 999.32 | 0
7A05469 | 低合金 | HRB400B | 1676 | 0.00092 |  | 0.00019 |  | 0 | 67950 | [5 empty] | 0.472 |  | 0.01 | 0.019 | NULL | 0.032 | 0.0576 | 0.0488 | 0.004 | 0 | NULL | NULL | NULL | 14 | 0 | 0 | 0 | 0 | 32 | 0 | 0 | 0 | 0 | 0 | 0 | 51 | 0 | 1496 | 88 | 20 |  |  |  | 0 | 993.344 | 0
7A05468 | 低合金 | HRB400B | 1678 | 0.00082 |  | 0.00032 |  | 0.001 | 75150 | [5 empty] | 0.475 |  | 0.011 | 0.019 | NULL | 0.033 | 0.1026 | 0.0832 | 0.0036 | 0 | NULL | NULL | NULL | 14 | 0 | 0 | 0 | 0 | 32 | 0 | 0 | 0 | 0 | 0 | 0 | 68 | 0 | 1438 | 88 | 20 |  |  |  | 0 | 954.832 | 0
7A05467 | 低合金 | HRB400B | 1676 | 0.00078 |  | 0.0002 |  | 0.001 | 72500 | [5 empty] | 0.452 |  | 0.01 | 0.019 | NULL | 0.035 | 0.0038 | 0.0016 | 0.0031 | 0 | NULL | NULL | NULL | 6 | 0 | 0 | 0 | 0 | 40 | 0 | 0 | 0 | 0 | 0 | 0 | 68 | 0 | 1406 | 88 | 20 |  |  |  | 0 | 933.584 | 0
7A05466 | 低合金 | HRB400B | 1670 | 0.00068 |  | 0.00026 |  | 0.001 | 72250 | [5 empty] | 0.451 |  | 0.011 | 0.016 | NULL | 0.033 | 0.0053 | 0.003 | 0.0032 | 0 | NULL | NULL | NULL | 6 | 0 | 0 | 0 | 0 | 40 | 25 | 0 | 0 | 0 | 0 | 0 | 85 | 0 | 1450 | 88 | 0 |  |  |  | 0 | 962.8 | 0
7A05465 | 低合金 | HRB400B | 1688 | 0.00081 |  | 0.00023 |  | 0 | 74250 | [5 empty] | 0.455 |  | 0.006 | 0.01 | NULL | 0.033 | 0.0037 | 0.0015 | 0.0017 | 0 | NULL | NULL | NULL | 6 | 0 | 0 | 0 | 0 | 40 | 0 | 0 | 0 | 0 | 0 | 0 | 68 | 0 | 1398 | 88 | 20 |  |  |  | 0 | 928.272 | 0
7A05464 | 低合金 | HRB400B | 1677 | 0.00099 |  | 0.0002 |  | 0.001 | 70350 | [5 empty] | 0.457 |  | 0.01 | 0.018 | NULL | 0.034 | 0.0035 | 0.0014 | 0.0028 | 0 | NULL | NULL | NULL | 6 | 0 | 0 | 0 | 0 | 40 | 0 | 0 | 0 | 0 | 0 | 0 | 51 | 0 | 1415 | 88 | 20 |  |  |  | 0 | 939.56 | 0
7A05463 | 低合金 | HRB400B | 1678 | 0.00066 |  | 0.00023 |  | 0.001 | 71200 | [5 empty] | 0.449 |  | 0.011 | 0.016 | NULL | 0.034 | 0.0037 | 0.0015 | 0.0033 | 0 | NULL | NULL | NULL | 6 | 0 | 0 | 0 | 0 | 40 | 25 | 0 | 0 | 0 | 0 | 0 | 68 | 0 | 1418 | 88 | 0 |  |  |  | 0 | 941.552 | 0
7A05462 | 低合金 | HRB400B | 1691 | 0.00099 |  | 0.00027 |  | 0 | 70950 | [5 empty] | 0.467 |  | 0.011 | 0.02 | NULL | 0.033 | 0.0037 | 0.0015 | 0.0028 | 0 | NULL | NULL | NULL | 6 | 0 | 0 | 0 | 0 | 40 | 0 | 0 | 0 | 0 | 0 | 0 | 51 | 0 | 1424 | 88 | 20 |  |  |  | 0 | 945.536 | 0
7A05461 | 低合金 | HRB400B | 1687 | 0.00072 |  | 0.00028 |  | 0.001 | 70550 | [5 empty] | 0.457 |  | 0.011 | 0.018 | NULL | 0.033 | 0.0045 | 0.0023 | 0.003 | 0 | NULL | NULL | NULL | 6 | 0 | 0 | 0 | 0 | 40 | 25 | 0 | 0 | 0 | 0 | 0 | 68 | 0 | 1499 | 88 | 0 |  |  |  | 0 | 995.336 | 0
7A05460 | 低合金 | HRB400B | 1651 | 0.0008 |  | 0.00019 |  | 0.001 | 72200 | [5 empty] | 0.461 |  | 0.011 | 0.022 | NULL | 0.032 | 0.0035 | 0.0013 | 0.0029 | 0 | NULL | NULL | NULL | 6 | 0 | 0 | 0 | 0 | 40 | 0 | 0 | 0 | 0 | 0 | 0 | 68 | 0 | 1490 | 88 | 20 |  |  |  | 0 | 989.36 | 0
7A05459 | 低合金 | HRB400B | 1656 | 0.00088 |  | 0.00031 |  | 0 | 72850 | [5 empty] | 0.452 |  | 0.014 | 0.023 | NULL | 0.033 | 0.0044 | 0.0022 | 0.0025 | 0 | NULL | NULL | NULL | 7 | 0 | 0 | 0 | 0 | 40 | 0 | 0 | 0 | 0 | 0 | 0 | 68 | 0 | 1482 | 88 | 20 |  |  |  | 0 | 984.048 | 0
7A05458 | 低合金 | HRB400B | 1682 | 0.0009 |  | 0.00024 |  | 0 | 75900 | [5 empty] | 0.461 |  | 0.011 | 0.016 | NULL | 0.035 | 0.0036 | 0.0014 | 0.0034 | 0 | NULL | NULL | NULL | 6 | 0 | 0 | 0 | 0 | 38 | 0 | 0 | 0 | 0 | 0 | 0 | 51 | 0 | 1380 | 88 | 20 |  |  |  | 0 | 916.32 | 0
7A05457 | 低合金 | HRB400B | 1668 | 0.00021 |  | 0.00027 |  | 0.001 | 63000 | [5 empty] | 0.467 |  | 0.009 | 0.017 | NULL | 0.035 | 0.0053 | 0.0031 | 0.0019 | 0 | NULL | NULL | NULL | 5 | 0 | 0 | 0 | 0 | 40 | 75 | 0 | 0 | 0 | 0 | 0 | 90 | 0 | 1500 | 0 | 0 |  |  |  | 0 | 996 | 0
7A05456 | 低合金 | HRB400B | 1672 | 0.0001 |  | 0.00023 |  | 0 | 68950 | [5 empty] | 0.477 |  | 0.019 | 0.025 | NULL | 0.04 | 0.0035 | 0.0014 | 0.004 | 0 | NULL | NULL | NULL | 5 | 0 | 0 | 0 | 0 | 40 | 75 | 0 | 0 | 0 | 0 | 0 | 94 | 0 | 1400 | 0 | 0 |  |  |  | 0 | 929.6 | 0
7A05455 | 低合金 | HRB400B | 1689 | 0.00061 |  | 0.00025 |  | 0.001 | 62250 | [5 empty] | 0.467 |  | 0.009 | 0.017 | NULL | 0.033 | 0.0053 | 0.003 | 0.0031 | 0 | NULL | NULL | NULL | 7 | 0 | 0 | 0 | 0 | 40 | 25 | 0 | 0 | 0 | 0 | 0 | 85 | 0 | 1500 | 0 | 0 |  |  |  | 0 | 996 | 0
7A05454 | 低合金 | HRB400B | 1671 | 0.00051 |  | 0.00023 |  | 0.001 | 72700 | [5 empty] | 0.459 |  | 0.008 | 0.014 | NULL | 0.034 | 0.0036 | 0.0014 | 0.0038 | 0 | NULL | NULL | NULL | 7 | 0 | 0 | 0 | 0 | 40 | 75 | 0 | 0 | 0 | 0 | 0 | 102 | 0 | 1500 | 0 | 0 |  |  |  | 0 | 996 | 0
7A05453 | 低合金 | HRB400B | 1693 | 0.00069 |  | 0.0003 |  | 0.001 | 76400 | [5 empty] | 0.46 |  | 0.009 | 0.02 | NULL | 0.034 | 0.0041 | 0.0019 | 0.0029 | 0 | NULL | NULL | NULL | 7 | 0 | 0 | 0 | 0 | 40 | 25 | 0 | 0 | 0 | 0 | 0 | 68 | 0 | 1500 | 0 | 0 |  |  |  | 0 | 996 | 0
7A05452 | 低合金 | HRB400B | 1680 | 0.0002 |  | 0.00027 |  | 0.001 | 71100 | [5 empty] | 0.494 |  | 0.011 | 0.021 | NULL | 0.036 | 0.0045 | 0.0023 | 0.0051 | 0 | NULL | NULL | NULL | 7 | 0 | 0 | 40 | 0 | 0 | 75 | 0 | 0 | 0 | 0 | 0 | 94 | 0 | 1500 | 0 | 0 |  |  |  | 0 | 996 | 0
7A05451 | 低合金 | HRB400B | 0 | 0.00057 |  | 0.00025 |  | 0.001 | 68150 | [5 empty] | 0.461 |  | 0.009 | 0.016 | NULL | 0.032 | 0.0043 | 0.002 | 0.0029 | 0 | NULL | NULL | NULL | 7 | 0 | 0 | 0 | 0 | 40 | 25 | 0 | 0 | 0 | 0 | 0 | 85 | 0 | 1500 | 0 | 0 |  |  |  | 0 | 996 | 0
7A05450 | 低合金 | HRB400B | 1666 | 0.00015 |  | 0.00022 |  | 0.001 | 75300 | [5 empty] | 0.461 |  | 0.01 | 0.02 | NULL | 0.034 | 0.005 | 0.0027 | 0.0037 | 0 | NULL | NULL | NULL | 7 | 0 | 0 | 0 | 0 | 40 | 0 | 0 | 0 | 0 | 0 | 0 | 95 | 0 | 1500 | 88 | 0 |  |  |  | 0 | 996 | 0
7A05449 | 低合金 | HRB400B | 1672 | 0.00035 |  | 0.00032 |  | 0.001 | 67400 | [5 empty] | 0.475 |  | 0.01 | 0.025 | NULL | 0.033 | 0.0038 | 0.0016 | 0.0025 | 0 | NULL | NULL | NULL | 6 | 0 | 0 | 0 | 0 | 39 | 0 | 50 | 0 | 0 | 0 | 0 | 95 | 0 | 1450 | 88 | 0 |  |  |  | 0 | 962.8 | 0
7A05448 | 低合金 | HRB400B | 1683 | 0.00016 |  | 0.00031 |  | 0.001 | 77650 | [5 empty] | 0.457 |  | 0.01 | 0.023 | 0 | 0.035 | 0.0037 | 0.0015 | 0.0019 | 0 | NULL | NULL | 0 | 46 | 0 | 0 | 0 | 0 | 0 | 0 | 100 | 0 | 0 | 0 | 0 | 95 | 0 | 1580 | 132 | 0 |  |  |  | 0 | 1049.12 | 0
7A05447 | 低合金 | HRB400B | 1659 | 0.00023 |  | 0.00033 |  | 0.001 | 71200 | [5 empty] | 0.476 |  | 0.009 | 0.023 | NULL | 0.036 | 0.0044 | 0.0021 | 0.0026 | 0 | NULL | NULL | NULL | 46 | 0 | 0 | 0 | 0 | 0 | 0 | 100 | 0 | 0 | 0 | 0 | 95 | 0 | 1610 | 132 | 0 |  |  |  | 0 | 1069.04 | 0
7A05446 | 低合金 | HRB400B | 1666 | 0.00044 |  | 0.0003 |  | 0.001 | 73300 | [5 empty] | 0.486 |  | 0.01 | 0.021 | NULL | 0.035 | 0.0043 | 0.0021 | 0.0027 | 0 | NULL | NULL | NULL | 46 | 0 | 0 | 0 | 0 | 0 | 0 | 75 | 0 | 0 | 0 | 0 | 90 | 0 | 1600 | 132 | 0 |  |  |  | 0 | 1062.4 | 0
7A05445 | 低合金 | HRB400B | 1653 | 0.00035 |  | 0.00029 |  | 0.001 | 73650 | [5 empty] | 0.476 |  | 0.008 | 0.016 | NULL | 0.035 | 0.0045 | 0.0023 | 0.0025 | 0 | NULL | NULL | NULL | 50 | 0 | 0 | 0 | 0 | 0 | 0 | 75 | 0 | 0 | 0 | 0 | 92 | 0 | 1700 | 132 | 0 |  |  |  | 0 | 1128.8 | 0
7A05444 | 低合金 | HRB400B | 1683 | 0.00021 |  | 0.00027 |  | 0.001 | 78350 | [5 empty] | 0.48 |  | 0.008 | 0.016 | NULL | 0.035 | 0.0038 | 0.0016 | 0.0034 | 0 | NULL | NULL | NULL | 46 | 0 | 0 | 0 | 0 | 0 | 0 | 100 | 0 | 0 | 0 | 0 | 95 | 0 | 1590 | 132 | 0 |  |  |  | 0 | 1055.76 | 0
7A05443 | 低合金 | HRB400B | 1661 | 0.00015 |  | 0.0003 |  | 0.001 | 71150 | [5 empty] | 0.486 |  | 0.009 | 0.018 | NULL | 0.036 | 0.0037 | 0.0015 | 0.0047 | 0 | NULL | NULL | NULL | 45 | 0 | 0 | 0 | 0 | 0 | 0 | 100 | 0 | 0 | 0 | 0 | 95 | 0 | 1590 | 132 | 0 |  |  |  | 0 | 1055.76 | 0
7A05442 | 低合金 | HRB400B | 1637 | 0.00052 |  | 0.00037 |  | 0.001 | 70600 | [5 empty] | 0.46 |  | 0.009 | 0.017 | NULL | 0.035 | 0.0037 | 0.0015 | 0.0029 | 0 | NULL | NULL | NULL | 45 | 0 | 0 | 0 | 0 | 0 | 50 | 0 | 0 | 0 | 0 | 0 | 85 | 0 | 1560 | 132 | 0 |  |  |  | 0 | 1035.84 | 0
7A05441 | 低合金 | HRB400B | 1651 | 0.00052 |  | 0.00028 |  | 0 | 71600 | [5 empty] | 0.481 |  | 0.009 | 0.019 | NULL | 0.037 | 0.0052 | 0.0029 | 0.0028 | 0 | NULL | NULL | NULL | 41 | 0 | 0 | 0 | 0 | 0 | 50 | 0 | 0 | 0 | 0 | 0 | 68 | 0 | 1450 | 132 | 0 |  |  |  | 0 | 962.8 | 0
7A05440 | 低合金 | HRB400B | 1732 | 0.00062 |  | 0.00031 |  | 0.003 | 63050 | [5 empty] | 0.474 |  | 0.007 | 0.014 | NULL | 0.035 | 0.0039 | 0.0016 | 0.0023 | 0 | NULL | NULL | NULL | 43 | 0 | 0 | 0 | 0 | 0 | 50 | 0 | 0 | 0 | 0 | 0 | 85 | 0 | 1500 | 132 | 0 |  |  |  | 0 | 996 | 0
7A05439 | 低合金 | HRB400B | 1650 | 0.00083 |  | 0.00035 |  | 0.003 | 67950 | [5 empty] | 0.473 |  | 0.009 | 0.019 | NULL | 0.033 | 0.0037 | 0.0015 | 0.0031 | 0 | NULL | NULL | NULL | 48 | 0 | 0 | 0 | 0 | 0 | 0 | 50 | 0 | 0 | 0 | 0 | 68 | 0 | 1680 | 132 | 0 |  |  |  | 0 | 1115.52 | 0
7A05438 | 低合金 | HRB400B | 1600 | 0.001 |  | 0.00037 |  | 0 | 74650 | [5 empty] | 0.471 |  | 0.011 | 0.021 | NULL | 0.035 | 0.0043 | 0.002 | 0.0036 | 0 | NULL | NULL | NULL | 15 | 0 | 0 | 0 | 0 | 30 | 50 | 0 | 0 | 0 | 0 | 0 | 85 | 0 | 1580 | 132 | 0 |  |  |  | 0 | 1049.12 | 0
7A05437 | 低合金 | HRB400B | 1659 | 0.00051 |  | 0.00043 |  | 0.002 | 67700 | [5 empty] | 0.464 |  | 0.008 | 0.016 | NULL | 0.033 | 0.0037 | 0.0015 | 0.0027 | 0 | NULL | NULL | NULL | 15 | 0 | 0 | 0 | 0 | 32 | 50 | 0 | 0 | 0 | 0 | 0 | 90 | 0 | 1590 | 132 | 0 |  |  |  | 0 | 1055.76 | 0
7A05436 | 低合金 | HRB400B | 1699 | 0.00013 |  | 0.00034 |  | 0.002 | 71800 | [5 empty] | 0.463 |  | 0.008 | 0.016 | NULL | 0.034 | 0.0037 | 0.0015 | 0.0035 | 0 | NULL | NULL | NULL | 15 | 0 | 0 | 0 | 0 | 33 | 50 | 0 | 0 | 0 | 0 | 0 | 90 | 0 | 1630 | 132 | 0 |  |  |  | 0 | 1082.32 | 0
7A05435 | 低合金 | HRB400B | 1699 | 0.00056 |  | 0.00029 |  | 0.002 | 73700 | [5 empty] | 0.468 |  | 0.007 | 0.017 | NULL | 0.034 | 0.0042 | 0.002 | 0.0029 | 0 | NULL | NULL | NULL | 44 | 0 | 0 | 0 | 0 | 0 | 50 | 0 | 0 | 0 | 0 | 0 | 85 | 0 | 1520 | 132 | 0 |  |  |  | 0 | 1009.28 | 0
7A05434 | 低合金 | HRB400B | 1652 | 0.00085 |  | 0.00033 |  | 0.002 | 70100 | [5 empty] | 0.458 |  | 0.008 | 0.018 | NULL | 0.035 | 0.572 | 0.4699 | 0.0041 | 0 | NULL | NULL | NULL | 44 | 0 | 0 | 0 | 0 | 0 | 0 | 25 | 0 | 0 | 0 | 0 | 51 | 0 | 1460 | 132 | 0 |  |  |  | 0 | 969.44 | 0
7A05433 | 低合金 | HRB400B | 1660 | 0.00067 |  | 0.0003 |  | 0.002 | 69000 | [5 empty] | 0.462 |  | 0.008 | 0.015 | NULL | 0.035 | 0.0043 | 0.002 | 0.0026 | 0 | NULL | NULL | NULL | 46 | 0 | 0 | 0 | 0 | 0 | 0 | 25 | 0 | 0 | 0 | 0 | 68 | 0 | 1510 | 132 | 0 |  |  |  | 0 | 1002.64 | 0
7A05432 | 低合金 | HRB400B | 1689 | 0.00071 |  | 0.00046 |  | 0.004 | 70300 | [5 empty] | 0.451 |  | 0.009 | 0.016 | NULL | 0.037 | 0.0055 | 0.0032 | 0.0031 | 0 | NULL | NULL | NULL | 45 | 0 | 0 | 0 | 0 | 0 | 0 | 25 | 0 | 0 | 0 | 0 | 68 | 0 | 1450 | 132 | 0 |  |  |  | 0 | 962.8 | 0
7A05431 | 低合金 | HRB400B | 1646 | 0.00027 |  | 0.0003 |  | 0.003 | 66900 | [5 empty] | 0.455 |  | 0.009 | 0.017 | NULL | 0.035 | 0.0038 | 0.0016 | 0.0036 | 0 | NULL | NULL | NULL | 6 | 0 | 0 | 40 | 0 | 0 | 50 | 0 | 0 | 0 | 0 | 0 | 85 | 0 | 1560 | 132 | 0 |  |  |  | 0 | 1035.84 | 0
7A05430 | 低合金 | HRB400B | 1667 | 0.00018 |  | 0.00029 |  | 0.002 | 70500 | [5 empty] | 0.47 |  | 0.009 | 0.016 | NULL | 0.036 | 0.0036 | 0.0014 | 0.0029 | 0 | NULL | NULL | NULL | 6 | 0 | 0 | 38 | 0 | 0 | 50 | 0 | 0 | 0 | 0 | 0 | 82 | 0 | 1500 | 132 | 0 |  |  |  | 0 | 996 | 0
7A05429 | 低合金 | HRB400B | 1657 | 0.00021 |  | 0.00029 |  | 0.002 | 69250 | [5 empty] | 0.468 |  | 0.007 | 0.014 | NULL | 0.036 | 0.0036 | 0.0014 | 0.0029 | 0 | NULL | NULL | NULL | 6 | 0 | 0 | 38 | 0 | 0 | 50 | 0 | 0 | 0 | 0 | 0 | 85 | 0 | 1500 | 88 | 0 |  |  |  | 0 | 996 | 0
7A05428 | 低合金 | HRB400B | 1651 | 0.00045 |  | 0.00031 |  | 0.001 | 70700 | [5 empty] | 0.472 |  | 0.008 | 0.014 | NULL | 0.034 | 0.0039 | 0.0017 | 0.0026 | 0 | NULL | NULL | NULL | 7 | 0 | 0 | 0 | 0 | 40 | 0 | 50 | 0 | 0 | 0 | 0 | 85 | 0 | 1430 | 132 | 0 |  |  |  | 0 | 949.52 | 0
7A05427 | 低合金 | HRB400B | 1667 | 0.00061 |  | 0.00027 |  | 0.001 | 69900 | [5 empty] | 0.461 |  | 0.008 | 0.015 | NULL | 0.036 | 0.004 | 0.0018 | 0.0028 | 0 | NULL | NULL | NULL | 5 | 0 | 0 | 0 | 0 | 39 | 0 | 25 | 0 | 0 | 0 | 0 | 68 | 0 | 1370 | 132 | 0 |  |  |  | 0 | 909.68 | 0
7A05426 | 低合金 | HRB400B | 1663 | 0.00055 |  | 0.0002 |  | 0.002 | 67800 | [5 empty] | 0.465 |  | 0.008 | 0.016 | NULL | 0.034 | 0.0037 | 0.0015 | 0.0034 | 0 | NULL | NULL | NULL | 6 | 0 | 0 | 0 | 0 | 40 | 0 | 25 | 0 | 0 | 0 | 0 | 80 | 0 | 1470 | 132 | 0 |  |  |  | 0 | 976.08 | 0
7A05425 | 低合金 | HRB400B | 1639 | 0.00066 |  | 0.00026 |  | 0.002 | 72350 | [5 empty] | 0.455 |  | 0.008 | 0.015 | NULL | 0.036 | 0.0118 | 0.0092 | 0.0039 | 0.001 | NULL | NULL | NULL | 6 | 0 | 0 | 0 | 0 | 40 | 0 | 25 | 0 | 0 | 0 | 0 | 75 | 0 | 1430 | 132 | 0 |  |  |  | 0 | 949.52 | 0
7A05424 | 低合金 | HRB400B | 1601 | 0.00038 |  | 0.00028 |  | 0.002 | 70600 | [5 empty] | 0.456 |  | 0.009 | 0.014 | NULL | 0.036 | 0.0043 | 0.0021 | 0.0031 | 0 | NULL | NULL | NULL | 7 | 0 | 0 | 0 | 0 | 40 | 0 | 50 | 0 | 0 | 0 | 0 | 75 | 0 | 1490 | 132 | 0 |  |  |  | 0 | 989.36 | 0
7A05423 | 低合金 | HRB400B | 1713 | 0.00022 |  | 0.0002 |  | 0 | 69000 | [5 empty] | 0.492 |  | 0.007 | 0.015 | NULL | 0.037 | 0.0045 | 0.0023 | 0.0035 | 0 | NULL | NULL | NULL | 45 | 0 | 0 | 0 | 0 | 0 | 0 | 75 | 0 | 0 | 0 | 0 | 92 | 0 | 1570 | 132 | 0 |  |  |  | 0 | 1042.48 | 0
7A05422 | 低合金 | HRB400B | 1632 | 0.0006 |  | 0.00029 |  | 0.003 | 68200 | [5 empty] | 0.478 |  | 0.01 | 0.016 | NULL | 0.035 | 0.0044 | 0.0022 | 0.0036 | 0 | NULL | NULL | NULL | 44 | 0 | 0 | 0 | 0 | 0 | 0 | 50 | 0 | 0 | 0 | 0 | 75 | 0 | 1500 | 132 | 0 |  |  |  | 0 | 996 | 0
7A05421 | 低合金 | HRB400B | 1682 | 0.00078 |  | 0.00022 |  | 0.003 | 71050 | [5 empty] | 0.479 |  | 0.009 | 0.014 | NULL | 0.035 | 0.0038 | 0.0016 | 0.0037 | 0 | NULL | NULL | NULL | 45 | 0 | 0 | 0 | 0 | 0 | 0 | 25 | 0 | 0 | 0 | 0 | 60 | 0 | 1510 | 132 | 0 |  |  |  | 0 | 1002.64 | 0
7A05420 | 低合金 | HRB400B | 1673 | 0.00065 |  | 0.00023 |  | 0.003 | 71250 | [5 empty] | 0.478 |  | 0.012 | 0.017 | NULL | 0.034 | 0.0055 | 0.0032 | 0.0035 | 0 | NULL | NULL | NULL | 45 | 0 | 0 | 0 | 0 | 0 | 0 | 50 | 0 | 0 | 0 | 0 | 75 | 0 | 1550 | 132 | 0 |  |  |  | 0 | 1029.2 | 0
7A05419 | 低合金 | HRB400B | 1634 | 0.00072 |  | 0.00035 |  | 0.001 | 73250 | [5 empty] | 0.46 |  | 0.009 | 0.017 | NULL | 0.035 | 0.0054 | 0.0031 | 0.0033 | 0 | NULL | NULL | NULL | 44 | 0 | 0 | 0 | 0 | 0 | 0 | 50 | 0 | 0 | 0 | 0 | 60 | 0 | 1550 | 132 | 0 |  |  |  | 0 | 1029.2 | 0
7A05418 | 低合金 | HRB400B | 1650 | 0.00065 |  | 0.00024 |  | 0.002 | 71100 | [5 empty] | 0.478 |  | 0.007 | 0.015 | NULL | 0.036 | 0.0045 | 0.0023 | 0.0031 | 0 | NULL | NULL | NULL | 44 | 0 | 0 | 0 | 0 | 0 | 0 | 25 | 0 | 0 | 0 | 0 | 68 | 0 | 1550 | 132 | 0 |  |  |  | 0 | 1029.2 | 0
7A05417 | 低合金 | HRB400B | 1683 | 0.00067 |  | 0.0003 |  | 0.002 | 67200 | [5 empty] | 0.456 |  | 0.008 | 0.015 | NULL | 0.033 | 0.0045 | 0.0022 | 0.0044 | 0 | NULL | NULL | NULL | 15 | 0 | 0 | 0 | 0 | 30 | 0 | 25 | 0 | 0 | 0 | 0 | 75 | 0 | 1520 | 132 | 0 |  |  |  | 0 | 1009.28 | 0
7A05416 | 低合金 | HRB400B | 1680 | 0.00058 |  | 0.00035 |  | 0.003 | 74100 | [5 empty] | 0.475 |  | 0.009 | 0.018 | NULL | 0.035 | 0.0044 | 0.0022 | 0.003 | 0 | NULL | NULL | NULL | 6 | 0 | 0 | 0 | 0 | 40 | 0 | 25 | 0 | 0 | 0 | 0 | 75 | 0 | 1420 | 132 | 0 |  |  |  | 0 | 942.88 | 0
7A05415 | 低合金 | HRB400B | 0 | 0.00037 |  | 0.00018 |  | 0 | 71850 | [5 empty] | 0.463 |  | 0.007 | 0.014 | NULL | 0.036 | 0.0037 | 0.0015 | 0.0028 | 0 | NULL | NULL | NULL | 40 | 0 | 0 | 0 | 0 | 0 | 0 | 50 | 0 | 0 | 0 | 0 | 68 | 0 | 1350 | 132 | 0 |  |  |  | 0 | 896.4 | 0
7A05414 | 低合金 | HRB400B | 1631 | 0.00031 |  | 0.0002 |  | 0.002 | 84950 | [5 empty] | 0.459 |  | 0.01 | 0.017 | NULL | 0.035 | 0.0038 | 0.0016 | 0.0032 | 0 | NULL | NULL | NULL | 6 | 0 | 0 | 0 | 0 | 40 | 0 | 50 | 0 | 0 | 0 | 0 | 90 | 0 | 1500 | 132 | 0 |  |  |  | 0 | 996 | 0
7A05413 | 低合金 | HRB400B | 1683 | 0.00072 |  | 0.00021 |  | 0.002 | 64500 | [5 empty] | 0.468 |  | 0.008 | 0.014 | NULL | 0.036 | 0.0037 | 0.0015 | 0.0023 | 0 | NULL | NULL | NULL | 7 | 0 | 0 | 0 | 0 | 40 | 25 | 0 | 0 | 0 | 0 | 0 | 68 | 0 | 1520 | 88 | 0 |  |  |  | 0 | 1009.28 | 0
7A05412 | 低合金 | HRB400B | 1800 | 0.00088 |  | 0.00031 |  | 0 | 72850 | [5 empty] | 0.466 |  | 0.008 | 0.015 | NULL | 0.034 | 0.0036 | 0.0014 | 0.0026 | 0 | NULL | NULL | NULL | 6 | 0 | 0 | 0 | 0 | 38 | 25 | 0 | 0 | 0 | 0 | 0 | 51 | 0 | 1439 | 88 | 20 |  |  |  | 0 | 955.496 | 0
7A05411 | 低合金 | HRB400B | 1679 | 0.00072 |  | 0.00027 |  | 0 | 72200 | [5 empty] | 0.448 |  | 0.008 | 0.015 | NULL | 0.035 | 0.0037 | 0.0015 | 0.0024 | 0 | NULL | NULL | NULL | 7 | 0 | 0 | 0 | 0 | 40 | 25 | 0 | 0 | 0 | 0 | 0 | 68 | 0 | 1429 | 88 | 0 |  |  |  | 0 | 948.856 | 0
7A05410 | 低合金 | HRB400D | 1651 | 0.00059 |  | 0.00038 |  | 0.002 | #VALUE! | [5 empty] | 0.466 |  | 0.009 | 0.017 | NULL | 0.03 | 0.0045 | 0.0023 | 0.0036 | 0 | NULL | NULL | NULL | 7 | 0 | 0 | 0 | 0 | 40 | 25 | 0 | 0 | 0 | 0 | 0 | 85 | 0 | 1449 | 88 | 0 |  |  |  | #VALUE! | 962.136 | #VALUE!
7A05409 | 低合金 | HRB400D | 1682 | 0.00128 |  | 0.00025 |  | 0.002 | 72250 | [5 empty] | 0.46 |  | 0.008 | 0.016 | NULL | 0.03 | 0.0043 | 0.0021 | 0.0027 | 0 | NULL | NULL | NULL | 12 | 0 | 0 | 0 | 0 | 28 | 25 | 0 | 0 | 0 | 0 | 0 | 34 | 0 | 1416 | 88 | 20 |  |  |  | 0 | 940.224 | 0
7A05408 | 低合金 | HRB400D | 1684 | 0.00055 |  | 0.00021 |  | 0.002 | 73550 | [5 empty] | 0.464 |  | 0.006 | 0.015 | NULL | 0.035 | 0.0045 | 0.0023 | 0.0023 | 0 | NULL | NULL | NULL | 13 | 0 | 0 | 0 | 0 | 30 | 25 | 0 | 0 | 0 | 0 | 0 | 85 | 0 | 1391 | 88 | 0 |  |  |  | 0 | 923.624 | 0
7A05407 | 低合金 | HRB400B | 1679 | 0.00074 |  | 0.00024 |  | 0.002 | 72500 | [5 empty] | 0.455 |  | 0.006 | 0.013 | NULL | 0.033 | 0.0034 | 0.0012 | 0.0024 | 0 | NULL | NULL | NULL | 6 | 0 | 0 | 0 | 0 | 36 | 25 | 0 | 0 | 0 | 0 | 0 | 68 | 0 | 1338 | 88 | 0 |  |  |  | 0 | 888.432 | 0
7A05406 | 低合金 | HRB400D | 1684 | 0.00065 |  | 0.00024 |  | 0.002 | 69450 | [5 empty] | 0.478 |  | 0.008 | 0.016 | NULL | 0.032 | 0.0037 | 0.0015 | 0.0022 | 0 | NULL | NULL | NULL | 13 | 0 | 0 | 0 | 0 | 30 | 25 | 0 | 0 | 0 | 0 | 0 | 85 | 0 | 1380 | 88 | 0 |  |  |  | 0 | 916.32 | 0
7A05405 | 低合金 | HRB400D | 1656 | 0.00066 |  | 0.00029 |  | 0.002 | 71300 | [5 empty] | 0.45 |  | 0.008 | 0.015 | NULL | 0.03 | 0.0037 | 0.0015 | 0.0031 | 0 | NULL | NULL | NULL | 13 | 0 | 0 | 0 | 0 | 40 | 25 | 0 | 0 | 0 | 0 | 0 | 68 | 0 | 1438 | 88 | 0 |  |  |  | 0 | 954.832 | 0
7A05404 | 低合金 | HRB400D | 1678 | 0.00079 |  | 0.00025 |  | 0.002 | 71800 | [5 empty] | 0.451 |  | 0.008 | 0.017 | NULL | 0.03 | 0.0043 | 0.0021 | 0.003 | 0 | NULL | NULL | NULL | 13 | 0 | 0 | 0 | 0 | 30 | 0 | 0 | 0 | 0 | 0 | 0 | 68 | 0 | 1411 | 88 | 20 |  |  |  | 0 | 936.904 | 0
7A05403 | 低合金 | HRB400D | 1651 | 0.00092 |  | 0.00025 |  | 0.002 | 69200 | [5 empty] | 0.454 |  | 0.01 | 0.02 | NULL | 0.031 | 0.0036 | 0.0014 | 0.0026 | 0 | NULL | NULL | NULL | 13 | 0 | 0 | 0 | 0 | 30 | 0 | 0 | 0 | 0 | 0 | 0 | 51 | 0 | 1419 | 88 | 20 |  |  |  | 0 | 942.216 | 0
7A05402 | 低合金 | HRB400D | 1683 | 0.00046 |  | 0.00026 |  | 0.001 | 71800 | [5 empty] | 0.477 |  | 0.01 | 0.023 | NULL | 0.03 | 0.0039 | 0.0017 | 0.0024 | 0 | NULL | NULL | NULL | 11 | 0 | 0 | 0 | 0 | 28 | 50 | 0 | 0 | 0 | 0 | 0 | 68 | 0 | 1255 | 88 | 0 |  |  |  | 0 | 833.32 | 0
7A05401 | 低合金 | HRB400D | 1668 | 0.00069 |  | 0.00032 |  | 0.001 | 66600 | [5 empty] | 0.463 |  | 0.01 | 0.022 | NULL | 0.031 | 0.0045 | 0.0022 | 0.0026 | 0 | NULL | NULL | NULL | 12 | 0 | 0 | 0 | 0 | 28 | 25 | 0 | 0 | 0 | 0 | 0 | 68 | 0 | 1424 | 88 | 0 |  |  |  | 0 | 945.536 | 0
7A05400 | 低合金 | HRB400D | 1694 | 0.00075 |  | 0.00037 |  | 0.001 | 72150 | [5 empty] | 0.464 |  | 0.01 | 0.022 | NULL | 0.032 | 0.0053 | 0.003 | 0.0026 | 0 | NULL | NULL | NULL | 13 | 0 | 0 | 0 | 0 | 28 | 25 | 0 | 0 | 0 | 0 | 0 | 68 | 0 | 1440 | 88 | 0 |  |  |  | 0 | 956.16 | 0
7A05399 | 低合金 | HRB400D | 1641 | 0.00039 |  | 0.00031 |  | 0.001 | 72400 | [5 empty] | 0.477 |  | 0.011 | 0.024 | NULL | 0.031 | 0.0039 | 0.0017 | 0.0025 | 0 | NULL | NULL | NULL | 13 | 0 | 0 | 0 | 0 | 28 | 50 | 0 | 0 | 0 | 0 | 0 | 90 | 0 | 1460 | 88 | 0 |  |  |  | 0 | 969.44 | 0
7A05398 | 低合金 | HRB400D | 1714 | 0.0012 |  | 0.00021 |  | 0.001 | 73200 | [5 empty] | 0.474 |  | 0.008 | 0.02 | NULL | 0.032 | 0.0049 | 0.0026 | 0.0027 | 0 | NULL | NULL | NULL | 0 | 0 | 0 | 0 | 0 | 28 | 25 | 0 | 0 | 0 | 0 | 0 | 51 | 0 | 12 | 88 | 0 |  |  |  | 0 | 7.968 | 0
7A05397 | 低合金 | HRB400D | 1680 | 0.0007 |  | 0.00033 |  | 0.001 | 75550 | [5 empty] | 0.462 |  | 0.009 | 0.022 | NULL | 0.031 | 0.0039 | 0.0017 | 0.0027 | 0 | NULL | NULL | NULL | 14 | 0 | 0 | 0 | 0 | 31 | 50 | 0 | 0 | 0 | 0 | 0 | 85 | 0 | 1490 | 88 | 0 |  |  |  | 0 | 989.36 | 0
7A05396 | 低合金 | HRB400D | 1640 | 0.00068 |  | 0.00036 |  | 0.001 | 79850 | [5 empty] | 0.458 |  | 0.009 | 0.026 | NULL | 0.03 | 0.0039 | 0.0017 | 0.0026 | 0 | NULL | NULL | NULL | 12 | 0 | 0 | 0 | 0 | 29 | 25 | 0 | 0 | 0 | 0 | 0 | 68 | 0 | 1430 | 88 | 0 |  |  |  | 0 | 949.52 | 0
7A05395 | 低合金 | HRB400D | 1643 | 0.00083 |  | 0.00033 |  | 0.001 | 73550 | [5 empty] | 0.457 |  | 0.008 | 0.021 | NULL | 0.029 | 0.0036 | 0.0014 | 0.0034 | 0 | NULL | NULL | NULL | 12 | 0 | 0 | 0 | 0 | 29 | 25 | 0 | 0 | 0 | 0 | 0 | 63 | 0 | 1440 | 88 | 0 |  |  |  | 0 | 956.16 | 0
7A05394 | 低合金 | HRB400D | 1661 | 0.0006 |  | 0.00028 |  | 0.001 | 74300 | [5 empty] | 0.456 |  | 0.007 | 0.018 | NULL | 0.031 | 0.0055 | 0.0033 | 0.0029 | 0 | NULL | NULL | NULL | 12 | 0 | 0 | 0 | 0 | 28 | 50 | 0 | 0 | 0 | 0 | 0 | 85 | 0 | 1460 | 88 | 0 |  |  |  | 0 | 969.44 | 0
7A05393 | 低合金 | HRB400D | 1691 | 0.00057 |  | 0.00023 |  | 0.001 | 71700 | [5 empty] | 0.471 |  | 0.007 | 0.017 | NULL | 0.032 | 0.0036 | 0.0014 | 0.0038 | 0 | NULL | NULL | NULL | 13 | 0 | 0 | 0 | 0 | 30 | 25 | 0 | 0 | 0 | 0 | 0 | 85 | 0 | 1520 | 88 | 0 |  |  |  | 0 | 1009.28 | 0
7A05392 | 低合金 | HRB400D | 1704 | 0.00065 |  | 0.00022 |  | 0.001 | 75300 | [5 empty] | 0.483 |  | 0.009 | 0.015 | NULL | 0.032 | 0.0046 | 0.0024 | 0.004 | 0 | NULL | NULL | NULL | 13 | 0 | 0 | 28 | 0 | 0 | 25 | 0 | 0 | 0 | 0 | 0 | 85 | 0 | 1440 | 88 | 0 |  |  |  | 0 | 956.16 | 0
7A05391 | 低合金 | HRB400B | 1698 | 0.00066 |  | 0.00025 |  | 0.001 | 71500 | [5 empty] | 0.453 |  | 0.008 | 0.018 | NULL | 0.034 | 0.0046 | 0.0024 | 0.0031 | 0 | NULL | NULL | NULL | 6 | 0 | 0 | 38 | 0 | 0 | 50 | 0 | 0 | 0 | 0 | 0 | 85 | 0 | 1420 | 88 | 0 |  |  |  | 0 | 942.88 | 0
7A05390 | 低合金 | HRB400D | 1666 | 0.00049 |  | 0.00027 |  | 0.001 | 69450 | [5 empty] | 0.478 |  | 0.008 | 0.021 | NULL | 0.035 | 0.0051 | 0.0028 | 0.0028 | 0 | NULL | NULL | NULL | 6 | 0 | 0 | 38 | 0 | 0 | 50 | 0 | 0 | 0 | 0 | 0 | 90 | 0 | 1460 | 88 | 0 |  |  |  | 0 | 969.44 | 0
7A05389 | 低合金 | HRB400D | 1664 | 0.00068 |  | 0.00026 |  | 0.001 | 69300 | [5 empty] | 0.471 |  | 0.007 | 0.017 | NULL | 0.031 | 0.0038 | 0.0016 | 0.003 | 0 | NULL | NULL | NULL | 13 | 0 | 0 | 28 | 0 | 0 | 25 | 0 | 0 | 0 | 0 | 0 | 68 | 0 | 1380 | 88 | 0 |  |  |  | 0 | 916.32 | 0
7A05388 | 低合金 | HRB400D | 1677 | 0.00056 |  | 0.00026 |  | 0.001 | 72000 | [5 empty] | 0.47 |  | 0.007 | 0.017 | NULL | 0.031 | 0.0045 | 0.0023 | 0.0032 | 0 | NULL | NULL | NULL | 13 | 0 | 0 | 29 | 0 | 0 | 0 | 25 | 0 | 0 | 0 | 0 | 85 | 0 | 1500 | 88 | 0 |  |  |  | 0 | 996 | 0
7A05387 | 低合金 | HRB400D | 1656 | 0.0011 |  | 0.00026 |  | 0.001 | 71950 | [5 empty] | 0.469 |  | 0.007 | 0.017 | NULL | 0.032 | 0.0034 | 0.0012 | 0.0035 | 0 | NULL | NULL | NULL | 13 | 0 | 0 | 29 | 0 | 0 | 0 | 0 | 0 | 0 | 0 | 0 | 51 | 0 | 1390 | 88 | 20 |  |  |  | 0 | 922.96 | 0
7A05386 | 低合金 | HRB400D | 1674 | 0.00142 |  | 0.0003 |  | 0.001 | 72750 | [5 empty] | 0.463 |  | 0.008 | 0.018 | NULL | 0.033 | 0.0036 | 0.0014 | 0.0029 | 0 | NULL | NULL | NULL | 42 | 0 | 0 | 0 | 0 | 0 | 25 | 0 | 0 | 0 | 0 | 0 | 34 | 0 | 1460 | 88 | 0 |  |  |  | 0 | 969.44 | 0
7A05385 | 低合金 | HRB400B | 1665 | 0.00057 |  | 0.00035 |  | 0.001 | 70700 | [5 empty] | 0.463 |  | 0.008 | 0.015 | NULL | 0.034 | 0.0047 | 0.0024 | 0.0028 | 0 | NULL | NULL | NULL | 6 | 0 | 0 | 0 | 0 | 39 | 0 | 50 | 0 | 0 | 0 | 0 | 85 | 0 | 1330 | 88 | 0 |  |  |  | 0 | 883.12 | 0
7A05384 | 低合金 | HRB400B | 1645 | 0.00086 |  | 0.00029 |  | 0.001 | 65100 | [5 empty] | 0.46 |  | 0.006 | 0.015 | NULL | 0.032 | 0.0045 | 0.0022 | 0.0029 | 0 | NULL | NULL | NULL | 7 | 0 | 0 | 0 | 0 | 40 | 0 | 25 | 0 | 0 | 0 | 0 | 68 | 0 | 1400 | 88 | 0 |  |  |  | 0 | 929.6 | 0
7A05383 | 低合金 | HRB400B | 1660 | 0.00059 |  | 0.00029 |  | 0.001 | 69050 | [5 empty] | 0.464 |  | 0.007 | 0.013 | NULL | 0.035 | 0.0043 | 0.0021 | 0.0043 | 0 | NULL | NULL | NULL | 6 | 0 | 0 | 0 | 0 | 39 | 0 | 25 | 0 | 0 | 0 | 0 | 92 | 0 | 1330 | 88 | 0 |  |  |  | 0 | 883.12 | 0
7A05382 | 低合金 | HRB400B | 1649 | 0.00053 |  | 0.00034 |  | 0.001 | 65050 | [5 empty] | 0.46 |  | 0.006 | 0.013 | NULL | 0.034 | 0.0045 | 0.0023 | 0.0039 | 0 | NULL | NULL | NULL | 7 | 0 | 0 | 0 | 0 | 39 | 0 | 50 | 0 | 0 | 0 | 0 | 95 | 0 | 1370 | 88 | 0 |  |  |  | 0 | 909.68 | 0
7A05381 | 低合金 | HRB400B | 1678 | 0.00066 |  | 0.00035 |  | 0.002 | 66050 | [5 empty] | 0.46 |  | 0.006 | 0.015 | NULL | 0.033 | 0.0037 | 0.0015 | 0.0038 | 0 | NULL | NULL | NULL | 7 | 0 | 0 | 0 | 0 | 40 | 0 | 25 | 0 | 0 | 0 | 0 | 90 | 0 | 1410 | 88 | 0 |  |  |  | 0 | 936.24 | 0
7A05380 | 低合金 | HRB400B | 1677 | 0.00067 |  | 0.00031 |  | 0.001 | 72800 | [5 empty] | 0.459 |  | 0.005 | 0.014 | NULL | 0.033 | 0.0074 | 0.0051 | 0.0024 | 0 | NULL | NULL | NULL | 7 | 0 | 0 | 0 | 0 | 40 | 0 | 25 | 0 | 0 | 0 | 0 | 85 | 0 | 1410 | 88 | 0 |  |  |  | 0 | 936.24 | 0
7A05379 | 低合金 | HRB400B | 1664 | 0.00021 |  | 0.00029 |  | 0.001 | 73100 | [5 empty] | 0.47 |  | 0.007 | 0.016 | NULL | 0.033 | 0.0038 | 0.0016 | 0.003 | 0 | NULL | NULL | NULL | 7 | 0 | 0 | 0 | 0 | 40 | 0 | 50 | 0 | 0 | 0 | 0 | 110 | 0 | 1490 | 88 | 0 |  |  |  | 0 | 989.36 | 0
7A05378 | 低合金 | HRB400B | 1653 | 0.00065 |  | 0.00034 |  | 0.001 | 68500 | [5 empty] | 0.463 |  | 0.006 | 0.015 | NULL | 0.035 | 0.0035 | 0.0013 | 0.0032 | 0 | NULL | NULL | NULL | 9 | 0 | 0 | 0 | 0 | 43 | 0 | 25 | 0 | 0 | 0 | 0 | 90 | 0 | 1520 | 88 | 0 |  |  |  | 0 | 1009.28 | 0
7A05377 | 低合金 | HRB400B | 1635 | 0.00037 |  | 0.00029 |  | 0.001 | 74100 | [5 empty] | 0.461 |  | 0.006 | 0.016 | NULL | 0.033 | 0.0074 | 0.0051 | 0.0036 | 0 | NULL | NULL | NULL | 7 | 0 | 0 | 0 | 0 | 40 | 0 | 50 | 0 | 0 | 0 | 0 | 110 | 0 | 1480 | 88 | 0 |  |  |  | 0 | 982.72 | 0
7A05376 | 低合金 | HRB400B | 1644 | 0.00062 |  | 0.0003 |  | 0.002 | 71400 | [5 empty] | 0.464 |  | 0.008 | 0.032 | NULL | 0.036 | 0.0037 | 0.0015 | 0.0036 | 0 | NULL | NULL | NULL | 6 | 0 | 0 | 0 | 0 | 40 | 0 | 50 | 0 | 0 | 0 | 0 | 75 | 0 | 1400 | 88 | 0 |  |  |  | 0 | 929.6 | 0
7A05375 | 低合金 | HRB400B | 1674 | 0.00046 |  | 0.00028 |  | 0.002 | 70250 | [5 empty] | 0.47 |  | 0.008 | 0.017 | NULL | 0.032 | 0.0037 | 0.0015 | 0.003 | 0 | NULL | NULL | NULL | 7 | 0 | 0 | 0 | 0 | 40 | 0 | 50 | 0 | 0 | 0 | 0 | 95 | 0 | 1510 | 88 | 0 |  |  |  | 0 | 1002.64 | 0
7A05374 | 低合金 | HRB400B | 1653 | 0.00066 |  | 0.00035 |  | 0.002 | 75500 | [5 empty] | 0.452 |  | 0.007 | 0.024 | NULL | 0.033 | 0.0039 | 0.0017 | 0.004 | 0 | NULL | NULL | NULL | 6 | 0 | 0 | 0 | 0 | 40 | 0 | 25 | 0 | 0 | 0 | 0 | 75 | 0 | 1450 | 88 | 0 |  |  |  | 0 | 962.8 | 0
7A05373 | 低合金 | HRB400B | 1639 | 0.0005 |  | 0.00034 |  | 0.002 | 71350 | [5 empty] | 0.454 |  | 0.008 | 0.026 | NULL | 0.033 | 0.0042 | 0.002 | 0.0039 | 0 | NULL | NULL | NULL | 7 | 0 | 0 | 0 | 0 | 40 | 0 | 50 | 0 | 0 | 0 | 0 | 95 | 0 | 1490 | 88 | 0 |  |  |  | 0 | 989.36 | 0
7A05372 | 低合金 | HRB400B | 1651 | 0.0005 |  | 0.00027 |  | 0.001 | 65400 | [5 empty] | 0.466 |  | 0.01 | 0.026 | NULL | 0.033 | 0.0036 | 0.0014 | 0.004 | 0 | NULL | NULL | NULL | 6 | 0 | 0 | 0 | 0 | 40 | 0 | 50 | 0 | 0 | 0 | 0 | 95 | 0 | 1470 | 88 | 0 |  |  |  | 0 | 976.08 | 0
7A05371 | 低合金 | HRB400B | 1650 | 0.00024 |  | 0.00036 |  | 0.001 | 70000 | [5 empty] | 0.454 |  | 0.009 | 0.024 | NULL | 0.031 | 0.0037 | 0.0015 | 0.0029 | 0 | NULL | NULL | NULL | 6 | 0 | 0 | 0 | 0 | 40 | 0 | 50 | 0 | 0 | 0 | 0 | 119 | 0 | 1570 | 88 | 0 |  |  |  | 0 | 1042.48 | 0
7A05370 | 低合金 | HRB400B | 1674 | 0.00073 |  | 0.00027 |  | 0.001 | 76500 | [5 empty] | 0.474 |  | 0.008 | 0.027 | NULL | 0.034 | 0.0078 | 0.0054 | 0.0042 | 0 | NULL | NULL | NULL | 6 | 0 | 0 | 0 | 0 | 40 | 25 | 0 | 0 | 0 | 0 | 0 | 68 | 0 | 1361 | 88 | 0 |  |  |  | 0 | 903.704 | 0
7A05369 | 低合金 | HRB400B | 1656 | 0.00058 |  | 0.00027 |  | 0.001 | 70400 | [5 empty] | 0.471 |  | 0.008 | 0.028 | NULL | 0.033 | 0.004 | 0.0018 | 0.0029 | 0 | NULL | NULL | NULL | 6 | 0 | 0 | 0 | 0 | 40 | 25 | 0 | 0 | 0 | 0 | 0 | 85 | 0 | 1403 | 88 | 0 |  |  |  | 0 | 931.592 | 0
7A05368 | 低合金 | HRB400B | 1689 | 0.00081 |  | 0.00031 |  | -0.001 | 70300 | [5 empty] | 0.47 |  | 0.01 | 0.026 | NULL | 0.034 | 0.0073 | 0.0049 | 0.0034 | 0 | NULL | NULL | NULL | 7 | 0 | 0 | 0 | 0 | 40 | 50 | 0 | 0 | 0 | 0 | 0 | 85 | 0 | 1366 | 88 | 0 |  |  |  | 0 | 907.024 | 0
7A05367 | 低合金 | HRB400D | 1658 | 0.00049 |  | 0.00032 |  | 0.001 | 73050 | [5 empty] | 0.461 |  | 0.01 | 0.034 | NULL | 0.03 | 0.0039 | 0.0017 | 0.0037 | 0 | NULL | NULL | NULL | 13 | 0 | 0 | 0 | 0 | 30 | 50 | 0 | 0 | 0 | 0 | 0 | 85 | 0 | 1459 | 88 | 0 |  |  |  | 0 | 968.776 | 0
7A05366 | 低合金 | HRB400D | 1666 | 0.00079 |  | 0.0003 |  | 0.001 | 72450 | [5 empty] | 0.452 |  | 0.009 | 0.028 | NULL | 0.031 | 0.0038 | 0.0016 | 0.0034 | 0 | NULL | NULL | NULL | 13 | 0 | 0 | 0 | 0 | 31 | 25 | 0 | 0 | 0 | 0 | 0 | 68 | 0 | 1551 | 88 | 0 |  |  |  | 0 | 1029.864 | 0
7A05365 | 低合金 | HRB400D | 1684 | 0.00083 |  | 0.00026 |  | 0.002 | 78250 | [5 empty] | 0.477 |  | 0.01 | 0.028 | NULL | 0.031 | 0.0035 | 0.0013 | 0.0031 | 0 | NULL | NULL | NULL | 13 | 0 | 0 | 0 | 0 | 30 | 0 | 0 | 0 | 0 | 0 | 0 | 68 | 0 | 1446 | 88 | 20 |  |  |  | 0 | 960.144 | 0
7A05364 | 低合金 | HRB400D | 1649 | 0.00083 |  | 0.00033 |  | 0.002 | 67350 | [5 empty] | 0.46 |  | 0.01 | 0.024 | NULL | 0.031 | 0.0036 | 0.0014 | 0.0033 | 0 | NULL | NULL | NULL | 13 | 0 | 0 | 0 | 0 | 30 | 0 | 0 | 0 | 0 | 0 | 0 | 68 | 0 | 1497 | 88 | 20 |  |  |  | 0 | 994.008 | 0
7A05363 | 低合金 | HRB400D | 1638 | 0.00053 |  | 0.00031 |  | 0.002 | 73450 | [5 empty] | 0.458 |  | 0.008 | 0.022 | NULL | 0.031 | 0.0035 | 0.0013 | 0.0033 | 0 | NULL | NULL | NULL | 12 | 0 | 0 | 0 | 0 | 28 | 25 | 0 | 0 | 0 | 0 | 0 | 68 | 0 | 1398 | 88 | 0 |  |  |  | 0 | 928.272 | 0
7A05362 | 低合金 | HRB400B | 1628 | 0.00064 |  | 0.00029 |  | 0.001 | 69650 | [5 empty] | 0.451 |  | 0.008 | 0.02 | NULL | 0.031 | 0.0035 | 0.0013 | 0.0031 | 0 | NULL | NULL | NULL | 12 | 0 | 0 | 0 | 0 | 28 | 25 | 0 | 0 | 0 | 0 | 0 | 85 | 0 | 1423 | 88 | 0 |  |  |  | 0 | 944.872 | 0
7A05361 | 低合金 | HRB400B | 1666 | 0.00069 |  | 0.00033 |  | 0.001 | 70650 | [5 empty] | 0.462 |  | 0.01 | 0.024 | NULL | 0.034 | 0.0035 | 0.0013 | 0.0033 | 0 | NULL | NULL | NULL | 6 | 0 | 0 | 0 | 0 | 40 | 25 | 0 | 0 | 0 | 0 | 0 | 68 | 0 | 1420 | 88 | 0 |  |  |  | 0 | 942.88 | 0
7A05360 | 低合金 | HRB400B | 1660 | 0.00071 |  | 0.00022 |  | 0.001 | 75500 | [5 empty] | 0.452 |  | 0.009 | 0.021 | NULL | 0.034 | 0.0037 | 0.0015 | 0.0035 | 0 | NULL | NULL | NULL | 6 | 0 | 0 | 0 | 0 | 40 | 25 | 0 | 0 | 0 | 0 | 0 | 68 | 0 | 1441 | 88 | 0 |  |  |  | 0 | 956.824 | 0
7A05359 | 低合金 | HRB400B | 1645 | 0.00065 |  | 0.00022 |  | 0.001 | 70100 | [5 empty] | 0.461 |  | 0.007 | 0.019 | NULL | 0.033 | 0.0045 | 0.0022 | 0.0023 | 0 | NULL | NULL | NULL | 6 | 0 | 0 | 0 | 0 | 40 | 25 | 0 | 0 | 0 | 0 | 0 | 68 | 0 | 1430 | 88 | 0 |  |  |  | 0 | 949.52 | 0
7A05358 | 低合金 | HRB400B | 1657 | 0.00079 |  | 0.00024 |  | 0.001 | 67550 | [5 empty] | 0.461 |  | 0.008 | 0.015 | NULL | 0.033 | 0.0117 | 0.0091 | 0.0038 | 0 | NULL | NULL | NULL | 6 | 0 | 0 | 0 | 0 | 40 | 25 | 0 | 0 | 0 | 0 | 0 | 68 | 0 | 1430 | 88 | 0 |  |  |  | 0 | 949.52 | 0
7A05357 | 低合金 | HRB400B | 1692 | 0.00046 |  | 0.00023 |  | 0.002 | 72000 | [5 empty] | 0.468 |  | 0.008 | 0.017 | NULL | 0.035 | 0.0059 | 0.0036 | 0.0027 | 0 | NULL | NULL | NULL | 6 | 0 | 0 | 0 | 0 | 40 | 50 | 0 | 0 | 0 | 0 | 0 | 85 | 0 | 1361 | 88 | 0 |  |  |  | 0 | 903.704 | 0
7A05356 | 低合金 | HRB400B | 1665 | 0.00072 |  | 0.00024 |  | 0.002 | 70500 | [5 empty] | 0.467 |  | 0.009 | 0.024 | NULL | 0.034 | 0.004 | 0.0018 | 0.0038 | 0 | NULL | NULL | NULL | 6 | 0 | 0 | 0 | 0 | 40 | 25 | 0 | 0 | 0 | 0 | 0 | 68 | 0 | 1399 | 88 | 0 |  |  |  | 0 | 928.936 | 0
7A05355 | 低合金 | HRB400D | 1693 | 9e-05 |  | 0.00025 |  | 0.002 | 73600 | [5 empty] | 0.478 |  | 0.01 | 0.024 | NULL | 0.032 | 0.0038 | 0.0016 | 0.0034 | 0 | NULL | NULL | NULL | 40 | 0 | 0 | 0 | 0 | 0 | 0 | 100 | 0 | 0 | 0 | 0 | 95 | 0 | 1500 | 132 | 0 |  |  |  | 0 | 996 | 0
7A05354 | 低合金 | HRB400D | 1711 | 0.00015 |  | 0.00022 |  | 0 | 76100 | [5 empty] | 0.462 |  | 0.013 | 0.024 | NULL | 0.033 | 0.0062 | 0.0039 | 0.0041 | 0 | NULL | NULL | NULL | 42 | 0 | 0 | 0 | 0 | 0 | 0 | 100 | 0 | 0 | 0 | 0 | 95 | 0 | 1500 | 132 | 0 |  |  |  | 0 | 996 | 0
7A05353 | 低合金 | HRB400B | 0 | 0.00036 |  | 0.00027 |  | 0.001 | 71000 | [5 empty] | 0.456 |  | 0.009 | 0.023 | NULL | 0.034 | 0.0039 | 0.0017 | 0.0024 | 0 | NULL | NULL | NULL | 6 | 0 | 0 | 0 | 0 | 40 | 50 | 0 | 0 | 0 | 0 | 0 | 93 | 0 | 1400 | 0 | 0 |  |  |  | 0 | 929.6 | 0
7A05352 | 低合金 | HRB400B | 0 | 0.00053 |  | 0.0003 |  | 0.001 | 73600 | [5 empty] | 0.476 |  | 0.01 | 0.021 | NULL | 0.034 | 0.0037 | 0.0015 | 0.0028 | 0 | NULL | NULL | NULL | 8 | 0 | 0 | 0 | 0 | 40 | 25 | 0 | 0 | 0 | 0 | 0 | 93 | 0 | 1530 | 0 | 0 |  |  |  | 0 | 1015.92 | 0
7A05351 | 低合金 | HRB400B | 1662 | 0.00071 |  | 0.00026 |  | 0.001 | 78350 | [5 empty] | 0.467 |  | 0.008 | 0.022 | NULL | 0.035 | 0.0035 | 0.0013 | 0.0037 | 0 | NULL | NULL | NULL | 7 | 0 | 0 | 0 | 0 | 40 | 0 | 0 | 0 | 0 | 0 | 0 | 75 | 0 | 1500 | 0 | 20 |  |  |  | 0 | 996 | 0
7A05350 | 低合金 | Q235A | 1664 | 0.00079 |  | 0.00024 |  | 0.001 | 72750 | [5 empty] | NULL |  | 0.011 | 0.02 | NULL | 0.002 | 0.0037 | 0.0016 | 0.003 | 0 | NULL | NULL | 0.0001 | 0 | 0 | 0 | 0 | 0 | 0 | 0 | 75 | 0 | 0 | 150 | 0 | 38 | 0 | 700 | 0 | 0 |  |  |  | 0 | 464.8 | 0
7A05349 | 低合金 | Q235A | 1672 | 0.00064 |  | 0.00022 |  | 0.002 | 74600 | [5 empty] | NULL |  | 0.01 | 0.017 | NULL | 0.002 | 0.0036 | 0.0015 | 0.002 | 0 | NULL | NULL | 0.0001 | 0 | 142 | 0 | 0 | 0 | 0 | 0 | 75 | 0 | 0 | 0 | 0 | 48 | 0 | 803 | 0 | 0 |  |  |  | 0 | 533.192 | 0
7A05348 | 低合金 | Q235A | 1699 | 0.00027 |  | 0.0003 |  | 0.002 | 76050 | [5 empty] | NULL |  | 0.011 | 0.026 | NULL | 0.003 | 0.0038 | 0.0017 | 0.003 | 0 | NULL | NULL | 0.0002 | 0 | 0 | 0 | 0 | 0 | 0 | 0 | 100 | 0 | 0 | 140 | 0 | 70 | 0 | 770 | 0 | 0 |  |  |  | 0 | 511.28 | 0
7A05347 | 低合金 | Q235A | 1674 | 0.0006 |  | 0.00024 |  | 0 | 72850 | [5 empty] | 0 |  | 0.013 | 0.023 | 0 | 0.001 | 0.0045 | 0.0024 | 0.003 | 0 | NULL | NULL | 0.0002 | 0 | 152 | 0 | 0 | 0 | 0 | 0 | 75 | 0 | 0 | 0 | 0 | 60 | 0 | 845 | 0 | 0 |  |  |  | 0 | 561.08 | 0
7A05346 | 低合金 | Q235A | 1681 | 0.00046 |  | 0.00026 |  | 0 | 79350 | [5 empty] | NULL |  | 0.01 | 0.017 | NULL | 0.002 | 0.0037 | 0.0016 | 0.003 | 0 | NULL | NULL | 0.0001 | 0 | 140 | 0 | 0 | 0 | 0 | 0 | 100 | 0 | 0 | 0 | 0 | 60 | 0 | 772 | 0 | 0 |  |  |  | 0 | 512.608 | 0
7A05345 | 低合金 | Q235A | 1681 | 0.00042 |  | 0.00021 |  | 0.002 | 72350 | [5 empty] | NULL |  | 0.01 | 0.016 | NULL | 0.002 | 0.0037 | 0.0016 | 0.003 | 0 | NULL | NULL | 0.0001 | 0 | 146 | 0 | 0 | 0 | 0 | 0 | 100 | 0 | 0 | 0 | 0 | 68 | 0 | 760 | 0 | 0 |  |  |  | 0 | 504.64 | 0
7A05344 | 低合金 | Q235A | 1667 | 0.00042 |  | 0.00025 |  | 0.002 | 70400 | [5 empty] | NULL |  | 0.009 | 0.017 | NULL | 0.002 | 0.0043 | 0.0021 | 0.003 | 0 | NULL | NULL | 0.0001 | 0 | 0 | 0 | 0 | 0 | 0 | 0 | 100 | 0 | 0 | 140 | 0 | 68 | 0 | 780 | 0 | 0 |  |  |  | 0 | 517.92 | 0
7A05343 | 普碳 | Q235 | 1683 | 0.00046 |  | 0.00029 |  | 0.002 | 67950 | [5 empty] | 0 |  | 0.01 | 0.02 | 0 | 0.002 | 0.0057 | 0.0036 | 0.002 | 0 | NULL | NULL | 0.0002 | 0 | 0 | 0 | 0 | 0 | 0 | 0 | 100 | 0 | 0 | 130 | 0 | 56 | 0 | 760 | 0 | 0 |  |  |  | 0 | 504.64 | 0
7A05342 | 普碳 | Q235 | 0 | 0.00103 |  | 0.00022 |  | 0.002 | 69900 | [5 empty] | NULL |  | 0.012 | 0.018 | NULL | 0.003 | 0.0036 | 0.0015 | 0.003 | 0 | NULL | NULL | 0.0001 | 0 | 133 | 0 | 0 | 0 | 0 | 0 | 50 | 0 | 0 | 0 | 0 | 5 | 0 | 780 | 0 | 0 |  |  |  | 0 | 517.92 | 0
7A05341 | 普碳 | HRB400B | 1655 | 0.00071 |  | 0.00025 |  | 0.002 | 75100 | [5 empty] | 0.461 |  | 0.008 | 0.017 | NULL | 0.031 | 0.0047 | 0.0025 | 0.0033 | 0 | NULL | NULL | NULL | 8 | 0 | 0 | 0 | 0 | 40 | 25 | 0 | 0 | 0 | 0 | 0 | 68 | 0 | 1520 | 88 | 0 |  |  |  | 0 | 1009.28 | 0
7A05340 | 普碳 | HRB400B | 1686 | 0.00071 |  | 0.00025 |  | 0.002 | 71300 | [5 empty] | 0.469 |  | 0.007 | 0.027 | NULL | 0.032 | 0.0037 | 0.0015 | 0.0027 | 0 | NULL | NULL | NULL | 6 | 0 | 0 | 0 | 0 | 40 | 25 | 0 | 0 | 0 | 0 | 0 | 72 | 0 | 1490 | 88 | 0 |  |  |  | 0 | 989.36 | 0
7A05339 | 普碳 | HRB400B | 1697 | 0.00082 |  | 0.00026 |  | 0.002 | 68900 | [5 empty] | 0.468 |  | 0.008 | 0.018 | NULL | 0.032 | 0.0044 | 0.0022 | 0.0045 | 0 | NULL | NULL | NULL | 5 | 0 | 0 | 0 | 0 | 40 | 25 | 0 | 0 | 0 | 0 | 0 | 56 | 0 | 1390 | 88 | 0 |  |  |  | 0 | 922.96 | 0
7A05338 | 普碳 | HRB400B | 1642 | 0.0009 |  | 0.00045 |  | 0.002 | 69100 | [5 empty] | 0.464 |  | 0.008 | 0.025 | NULL | 0.032 | 0.0043 | 0.0021 | 0.0042 | 0 | NULL | NULL | NULL | 7 | 0 | 0 | 0 | 0 | 40 | 50 | 0 | 0 | 0 | 0 | 0 | 85 | 0 | 1550 | 88 | 0 |  |  |  | 0 | 1029.2 | 0
7A05337 | 普碳 | HRB400B | 1693 | 0.00059 |  | 0.00024 |  | 0.002 | 72850 | [5 empty] | 0.457 |  | 0.007 | 0.019 | NULL | 0.032 | 0.0042 | 0.0019 | 0.0039 | 0 | NULL | NULL | NULL | 6 | 0 | 0 | 0 | 0 | 39 | 25 | 0 | 0 | 0 | 0 | 0 | 68 | 0 | 1420 | 88 | 0 |  |  |  | 0 | 942.88 | 0
7A05336 | 普碳 | Q235 | 1708 | 0.00069 |  | 0.0002 |  | 0.001 | 72550 | [5 empty] | NULL |  | 0.009 | 0.014 | NULL | 0.002 | 0.0044 | 0.0023 | 0.003 | 0 | NULL | NULL | 0.0001 | 0 | 0 | 0 | 0 | 0 | 0 | 0 | 75 | 0 | 0 | 130 | 0 | 34 | 0 | 760 | 0 | 0 |  |  |  | 0 | 504.64 | 0
7A05335 | 普碳 | Q235 | 1734 | 0.00035 |  | 0.0002 |  | 0.001 | 72900 | [5 empty] | NULL |  | 0.008 | 0.015 | NULL | 0.003 | 0.0039 | 0.0018 | 0.003 | 0 | NULL | NULL | 0 | 0 | 110 | 0 | 0 | 0 | 0 | 0 | 100 | 0 | 0 | 0 | 0 | 80 | 0 | 730 | 0 | 0 |  |  |  | 0 | 484.72 | 0
7A05334 | 低合金 | HRB400B | 1658 | 0.00106 |  | 0.00023 |  | 0.001 | 71300 | [5 empty] | 0.469 |  | 0.008 | 0.021 | NULL | 0.035 | 0.0038 | 0.0016 | 0.0043 | 0 | NULL | NULL | NULL | 47 | 0 | 0 | 0 | 0 | 0 | 25 | 0 | 0 | 0 | 0 | 0 | 41 | 0 | 1500 | 132 | 0 |  |  |  | 0 | 996 | 0
7A05333 | 低合金 | HRB400B | 1656 | 0.00068 |  | 0.00024 |  | 0.001 | 75450 | [5 empty] | 0.483 |  | 0.011 | 0.024 | NULL | 0.036 | 0.0049 | 0.0026 | 0.0055 | 0 | NULL | NULL | NULL | 46 | 0 | 0 | 0 | 0 | 0 | 25 | 0 | 0 | 0 | 0 | 0 | 68 | 0 | 1460 | 132 | 0 |  |  |  | 0 | 969.44 | 0
7A05332 | 低合金 | HRB400B | 1663 | 0.00057 |  | 0.00036 |  | 0.001 | 72600 | [5 empty] | 0.457 |  | 0.009 | 0.026 | NULL | 0.034 | 0.0054 | 0.0031 | 0.0041 | 0 | NULL | NULL | NULL | 47 | 0 | 0 | 0 | 0 | 0 | 75 | 0 | 0 | 0 | 0 | 0 | 102 | 0 | 1600 | 88 | 0 |  |  |  | 0 | 1062.4 | 0
7A05331 | 低合金 | HRB500D | 1656 | 0.00074 |  | 0.00023 |  | 0.002 | 74000 | [5 empty] | 0.495 |  | 0.01 | 0.038 | NULL | 0.073 | 0.0056 | 0.0035 | 0.004 | 0 | NULL | NULL | 0.0004 | 0 | 0 | 67 | 0 | 0 | 0 | 0 | 50 | 0 | 0 | 200 | 0 | 102 | 0 | 1580 | 0 | 0 |  |  |  | 0 | 1049.12 | 0
7A05330 | 低合金 | HRB400D | 0 | 0.00101 |  | 0.0002 |  | 0.002 | 71800 | [5 empty] | 0.453 |  | 0.009 | 0.027 | NULL | 0.031 | 0.0649 | 0.0544 | 0.0043 | 0 | NULL | NULL | NULL | 14 | 0 | 0 | 30 | 0 | 0 | 25 | 0 | 0 | 0 | 0 | 0 | 60 | 0 | 1470 | 88 | 0 |  |  |  | 0 | 976.08 | 0
7A05329 | 普碳 | HRB400D | 1676 | 0.00104 |  | 0.00023 |  | 0.002 | 67700 | [5 empty] | 0.468 |  | 0.009 | 0.031 | NULL | 0.031 | 0.0047 | 0.0025 | 0.0033 | 0 | NULL | NULL | NULL | 13 | 0 | 0 | 30 | 0 | 0 | 25 | 0 | 0 | 0 | 0 | 0 | 51 | 0 | 1460 | 88 | 0 |  |  |  | 0 | 969.44 | 0
7A05328 | 普碳 | HRB400D | 1660 | 0.00067 |  | 0.00025 |  | 0.002 | 70200 | [5 empty] | 0.461 |  | 0.008 | 0.033 | NULL | 0.032 | 0.3656 | 0.2946 | 0.0043 | 0 | NULL | NULL | NULL | 13 | 0 | 0 | 0 | 0 | 30 | 0 | 25 | 0 | 0 | 0 | 0 | 80 | 0 | 1470 | 88 | 0 |  |  |  | 0 | 976.08 | 0
7A05327 | 低合金 | HRB400D | 1667 | 0.00072 |  | 0.00022 |  | 0.002 | 73650 | [5 empty] | 0.462 |  | 0.009 | 0.022 | NULL | 0.03 | 0.0046 | 0.0023 | 0.0039 | 0 | NULL | NULL | NULL | 12 | 0 | 0 | 0 | 0 | 30 | 0 | 25 | 0 | 0 | 0 | 0 | 75 | 0 | 1430 | 88 | 0 |  |  |  | 0 | 949.52 | 0
7A05326 | 低合金 | HRB400D | 1656 | 0.00068 |  | 0.00027 |  | 0.001 | 70800 | [5 empty] | 0.455 |  | 0.01 | 0.022 | NULL | 0.029 | 0.0036 | 0.0014 | 0.0041 | 0.001 | NULL | NULL | NULL | 13 | 0 | 0 | 0 | 0 | 30 | 0 | 25 | 0 | 0 | 0 | 0 | 80 | 0 | 1470 | 88 | 0 |  |  |  | 0 | 976.08 | 0
7A05325 | 低合金 | HRB400D | 1668 | 0.00051 |  | 0.00026 |  | 0.001 | 64000 | [5 empty] | 0.473 |  | 0.01 | 0.026 | NULL | 0.03 | 0.0039 | 0.0017 | 0.0046 | 0 | NULL | NULL | NULL | 12 | 0 | 0 | 0 | 0 | 30 | 0 | 50 | 0 | 0 | 0 | 0 | 92 | 0 | 1440 | 88 | 0 |  |  |  | 0 | 956.16 | 0
7A05324 | 低合金 | HRB400D | 1658 | 0.00064 |  | 0.00041 |  | 0.001 | 68000 | [5 empty] | 0.466 |  | 0.01 | 0.024 | NULL | 0.029 | 0.0066 | 0.0043 | 0.003 | 0 | NULL | NULL | NULL | 13 | 0 | 0 | 0 | 0 | 31 | 0 | 25 | 0 | 0 | 0 | 0 | 90 | 0 | 1540 | 88 | 0 |  |  |  | 0 | 1022.56 | 0
7A05323 | 低合金 | HRB400D | 1633 | 0.00059 |  | 0.00032 |  | 0.001 | 76700 | [5 empty] | 0.459 |  | 0.012 | 0.023 | NULL | 0.03 | 0.1001 | 0.0813 | 0.0051 | 0 | NULL | NULL | NULL | 13 | 0 | 0 | 0 | 0 | 31 | 0 | 50 | 0 | 0 | 0 | 0 | 90 | 0 | 1570 | 88 | 0 |  |  |  | 0 | 1042.48 | 0
7A05322 | 低合金 | HRB400D | 1666 | 0.00041 |  | 0.0002 |  | 0.001 | 73050 | [5 empty] | 0.463 |  | 0.006 | 0.013 | NULL | 0.029 | 0.0033 | 0.0011 | 0.0043 | 0 | NULL | NULL | NULL | 13 | 0 | 0 | 0 | 0 | 30 | 0 | 50 | 0 | 0 | 0 | 0 | 110 | 0 | 1480 | 88 | 0 |  |  |  | 0 | 982.72 | 0
7A05321 | 低合金 | HRB400D | 1800 | 0.00079 |  | 0.00018 |  | 0.001 | 72150 | [5 empty] | 0.456 |  | 0.009 | 0.024 | NULL | 0.032 | 0.0036 | 0.0014 | 0.0052 | 0 | NULL | NULL | NULL | 12 | 0 | 0 | 0 | 0 | 30 | 0 | 0 | 0 | 0 | 0 | 0 | 68 | 0 | 1370 | 88 | 20 |  |  |  | 0 | 909.68 | 0
7A05320 | 低合金 | HRB400D | 1644 | 0.00113 |  | 0.00032 |  | 0.001 | 68400 | [5 empty] | 0.475 |  | 0.009 | 0.022 | 0 | 0.033 | 0.0057 | 0.0036 | 0.0021 | 0.001 | NULL | NULL | NULL | 13 | 0 | 0 | 0 | 0 | 30 | 0 | 25 | 0 | 0 | 0 | 0 | 90 | 0 | 1510 | 88 | 0 |  |  |  | 0 | 1002.64 | 0
7A05319 | 低合金 | HRB400D | 1640 | 0.00057 |  | 0.00033 |  | 0.001 | 73250 | [5 empty] | 0.489 |  | 0.006 | 0.02 | 0 | 0.032 | 0.0052 | 0.0032 | 0 | 0.001 | NULL | NULL | NULL | 13 | 0 | 0 | 0 | 0 | 30 | 0 | 25 | 0 | 0 | 0 | 0 | 90 | 0 | 1500 | 88 | 0 |  |  |  | 0 | 996 | 0
7A05318 | 低合金 | HRB400D | 0 | 0.00104 |  | 0.00032 |  | 0.001 | 70950 | [5 empty] | 0.451 |  | 0.005 | 0.02 | 0 | 0.034 | 0.0039 | 0.0025 | 0 | 0.001 | NULL | NULL | NULL | 49 | 0 | 0 | 0 | 0 | 0 | 0 | 0 | 0 | 0 | 0 | 0 | 60 | 0 | 1600 | 88 | 20 |  |  |  | 0 | 1062.4 | 0
7A05317 | 低合金 | HRB400B | 1651 | 0.0005 |  | 0.00026 |  | 0.001 | 81250 | [5 empty] | 0.469 |  | 0.004 | 0.014 | 0 | 0.033 | 0.0043 | 0.0027 | 0 | 0 | NULL | NULL | NULL | 16 | 0 | 0 | 0 | 0 | 30 | 0 | 50 | 0 | 0 | 0 | 0 | 60 | 0 | 1480 | 88 | 0 |  |  |  | 0 | 982.72 | 0
7A05316 | 低合金 | HRB400B | 1689 | 0.0009 |  | 0.00023 |  | 0.001 | 78200 | [5 empty] | 0.458 |  | 0.005 | 0.019 | 0 | 0.035 | 0.0045 | 0.0028 | 0 | 0.001 | NULL | NULL | NULL | 15 | 0 | 0 | 0 | 0 | 30 | 0 | 0 | 0 | 0 | 0 | 0 | 60 | 0 | 1470 | 88 | 20 |  |  |  | 0 | 976.08 | 0
7A05315 | 低合金 | HRB400B | 1662 | 0.00074 |  | 0.00021 |  | 0.001 | 72450 | [5 empty] | 0.468 |  | 0.007 | 0.02 | 0 | 0.035 | 0.005 | 0.0031 | 0 | 0.001 | NULL | NULL | NULL | 17 | 0 | 0 | 0 | 0 | 32 | 0 | 25 | 0 | 0 | 0 | 0 | 75 | 0 | 1580 | 88 | 0 |  |  |  | 0 | 1049.12 | 0
7A05314 | 低合金 | HRB400B | 1630 | 0.00048 |  | 0.00033 |  | 0.001 | 79050 | [5 empty] | 0.485 |  | 0.006 | 0.021 | 0 | 0.036 | 0.0067 | 0.0042 | 0.0009 | 0.001 | NULL | NULL | NULL | 15 | 0 | 0 | 0 | 0 | 30 | 0 | 50 | 0 | 0 | 0 | 0 | 102 | 0 | 1510 | 132 | 0 |  |  |  | 0 | 1002.64 | 0
7A05313 | 低合金 | HRB500B | 1659 | 0.00104 |  | 0.00026 |  | 0.001 | 71800 | [5 empty] | 0.487 |  | 0.009 | 0.02 | NULL | 0.084 | 0.0072 | 0.0053 | 0.0003 | 0.0024 | NULL | NULL | 0.0006 | 0 | 0 | 79 | 0 | 0 | 0 | 0 | 25 | 0 | 0 | 180 | 0 | 68 | 0 | 1500 | 0 | 0 |  |  |  | 0 | 996 | 0
7A05312 | 低合金 | HRB500B | 1654 | 0.00044 |  | 0.00023 |  | 0.001 | 69850 | [5 empty] | 0.495 |  | 0.009 | 0.023 | NULL | 0.083 | 0.0053 | 0.0032 | 0.006 | 0.001 | NULL | NULL | 0.0003 | 0 | 0 | 80 | 0 | 0 | 0 | 0 | 75 | 0 | 0 | 150 | 0 | 119 | 0 | 1500 | 0 | 0 |  |  |  | 0 | 996 | 0
7A05311 | 低合金 | HRB500D | 1662 | 0.00089 |  | 0.00024 |  | 0.001 | 73650 | [5 empty] | 0.487 |  | 0.009 | 0.019 | NULL | 0.082 | 0.0046 | 0.0025 | 0.006 | 0.001 | NULL | NULL | 0.0003 | 0 | 0 | 77 | 0 | 0 | 0 | 0 | 25 | 0 | 0 | 150 | 0 | 85 | 0 | 1500 | 0 | 0 |  |  |  | 0 | 996 | 0
7A05310 | 低合金 | HRB500D | 1642 | 0.00076 |  | 0.00024 |  | 0.001 | 70400 | [5 empty] | 0.492 |  | 0.009 | 0.022 | NULL | 0.082 | 0.0054 | 0.0033 | 0.007 | 0.002 | NULL | NULL | 0.0004 | 0 | 0 | 77 | 0 | 0 | 0 | 0 | 25 | 0 | 0 | 150 | 0 | 92 | 0 | 1500 | 0 | 0 |  |  |  | 0 | 996 | 0
7A05309 | 低合金 | HRB500D | 1683 | 0.00079 |  | 0.00024 |  | 0.001 | 70100 | [5 empty] | 0.491 |  | 0.01 | 0.026 | NULL | 0.081 | 0.0076 | 0.0056 | 0.005 | 0.002 | NULL | NULL | 0.0003 | 0 | 0 | 76 | 0 | 0 | 0 | 0 | 50 | 0 | 0 | 150 | 0 | 92 | 0 | 1500 | 0 | 0 |  |  |  | 0 | 996 | 0
7A05308 | 低合金 | HRB500D | 1671 | 0.00088 |  | 0.00023 |  | 0.001 | 71250 | [5 empty] | 0.487 |  | 0.009 | 0.023 | NULL | 0.083 | 0.0045 | 0.0024 | 0.005 | 0.002 | NULL | NULL | 0.0003 | 0 | 0 | 76 | 0 | 0 | 0 | 0 | 25 | 0 | 0 | 150 | 0 | 85 | 0 | 1500 | 0 | 0 |  |  |  | 0 | 996 | 0
7A05307 | 低合金 | HRB500D | 1686 | 0.00092 |  | 0.00023 |  | 0 | 71450 | [5 empty] | 0.483 |  | 0.009 | 0.026 | NULL | 0.082 | 0.0044 | 0.0023 | 0.005 | 0.001 | NULL | NULL | 0.0003 | 0 | 0 | 76 | 0 | 0 | 0 | 0 | 25 | 0 | 0 | 150 | 0 | 85 | 0 | 1500 | 0 | 0 |  |  |  | 0 | 996 | 0
7A05306 | 低合金 | HRB400B | 1664 | 0.00038 |  | 0.00027 |  | 0.001 | 73700 | [5 empty] | 0.476 |  | 0.01 | 0.025 | NULL | 0.035 | 0.0054 | 0.0031 | 0.0047 | 0 | NULL | NULL | NULL | 15 | 0 | 0 | 0 | 0 | 30 | 50 | 0 | 0 | 0 | 0 | 0 | 85 | 0 | 1430 | 110 | 0 |  |  |  | 0 | 949.52 | 0
7A05305 | 低合金 | HRB400B | 1670 | 0.00061 |  | 0.00032 |  | 0.001 | 74750 | [5 empty] | 0.473 |  | 0.009 | 0.025 | NULL | 0.035 | 0.0042 | 0.002 | 0.0048 | 0.001 | NULL | NULL | NULL | 15 | 0 | 0 | 0 | 0 | 31 | 0 | 25 | 0 | 0 | 0 | 0 | 78 | 0 | 1400 | 88 | 0 |  |  |  | 0 | 929.6 | 0
7A05304 | 低合金 | HRB400B | 1672 | 0.00047 |  | 0.00028 |  | 0.001 | 71750 | [5 empty] | 0.48 |  | 0.009 | 0.029 | NULL | 0.035 | 0.0044 | 0.0022 | 0.0047 | 0.001 | NULL | NULL | NULL | 15 | 0 | 0 | 0 | 0 | 31 | 0 | 50 | 0 | 0 | 0 | 0 | 80 | 0 | 1490 | 132 | 0 |  |  |  | 0 | 989.36 | 0
7A05303 | 低合金 | HRB500D | 1658 | 0.00062 |  | 0.00025 |  | 0.001 | 71900 | [5 empty] | 0.49 |  | 0.01 | 0.024 | NULL | 0.082 | 0.005 | 0.0029 | 0.005 | 0.002 | NULL | NULL | 0.0004 | 0 | 0 | 74 | 0 | 0 | 0 | 0 | 50 | 0 | 0 | 150 | 0 | 102 | 0 | 1500 | 0 | 0 |  |  |  | 0 | 996 | 0
7A05302 | 低合金 | HRB500D | 1670 | 0.0005 |  | 0.00026 |  | 0.001 | 66750 | [5 empty] | 0.486 |  | 0.011 | 0.029 | NULL | 0.082 | 0.0053 | 0.0032 | 0.005 | 0.001 | NULL | NULL | 0.0003 | 0 | 0 | 74 | 0 | 0 | 0 | 0 | 50 | 0 | 0 | 150 | 0 | 112 | 0 | 1560 | 0 | 0 |  |  |  | 0 | 1035.84 | 0
7A05301 | 低合金 | HRB500D | 1684 | 0.00068 |  | 0.00027 |  | 0.001 | 67900 | [5 empty] | 0.477 |  | 0.009 | 0.041 | NULL | 0.082 | 0.0058 | 0.0037 | 0.004 | 0.002 | NULL | NULL | 0.0003 | 0 | 0 | 78 | 0 | 0 | 0 | 0 | 50 | 0 | 0 | 150 | 0 | 100 | 0 | 1570 | 0 | 0 |  |  |  | 0 | 1042.48 | 0
7A05300 | 低合金 | HRB500D | 1692 | 0.00084 |  | 0.00024 |  | 0.001 | 71150 | [5 empty] | 0.488 |  | 0.009 | 0.027 | NULL | 0.084 | 0.0043 | 0.0022 | 0.005 | 0.001 | NULL | NULL | 0.0003 | 0 | 0 | 75 | 0 | 0 | 0 | 0 | 25 | 0 | 0 | 150 | 0 | 90 | 0 | 1510 | 0 | 0 |  |  |  | 0 | 1002.64 | 0
7A05299 | 低合金 | HRB500D | 1668 | 0.00093 |  | 0.00021 |  | 0.001 | 67750 | [5 empty] | 0.499 |  | 0.009 | 0.026 | NULL | 0.085 | 0.0064 | 0.0043 | 0.005 | 0.002 | NULL | NULL | 0.0003 | 0 | 0 | 77 | 0 | 0 | 0 | 0 | 25 | 0 | 0 | 150 | 0 | 90 | 0 | 1570 | 0 | 0 |  |  |  | 0 | 1042.48 | 0
7A05298 | 低合金 | HRB500D | 1663 | 0.00072 |  | 0.00021 |  | 0.001 | 68450 | [5 empty] | 0.479 |  | 0.011 | 0.027 | NULL | 0.081 | 0.0054 | 0.0033 | 0.004 | 0.002 | NULL | NULL | 0.0003 | 0 | 0 | 73 | 0 | 0 | 0 | 0 | 50 | 0 | 0 | 150 | 0 | 85 | 0 | 1500 | 0 | 0 |  |  |  | 0 | 996 | 0
7A05297 | 低合金 | HRB500D | 1639 | 0.00084 |  | 0.00022 |  | 0 | 66450 | [5 empty] | 0.469 |  | 0.008 | 0.023 | NULL | 0.081 | 0.0066 | 0.0045 | 0.004 | 0.001 | NULL | NULL | 0.0003 | 0 | 150 | 78 | 0 | 0 | 0 | 0 | 50 | 0 | 0 | 0 | 0 | 85 | 0 | 1580 | 0 | 0 |  |  |  | 0 | 1049.12 | 0
7A05296 | 低合金 | HRB500D | 1645 | 0.00073 |  | 0.00023 |  | 0.002 | 71350 | [5 empty] | 0.482 |  | 0.009 | 0.026 | NULL | 0.082 | 0.0066 | 0.0045 | 0.005 | 0.001 | NULL | NULL | 0.0004 | 0 | 0 | 73 | 0 | 0 | 0 | 0 | 50 | 0 | 0 | 150 | 0 | 0 | 0 | 1520 | 0 | 0 |  |  |  | 0 | 1009.28 | 0
7A05295 | 低合金 | HRB500D | 1676 | 0.00076 |  | 0.00029 |  | 0.002 | 65500 | [5 empty] | 0.476 |  | 0.01 | 0.024 | NULL | 0.081 | 0.0047 | 0.0026 | 0.005 | 0.001 | NULL | NULL | 0.0005 | 0 | 156 | 77 | 0 | 0 | 0 | 0 | 50 | 0 | 0 | 0 | 0 | 102 | 0 | 1560 | 0 | 0 |  |  |  | 0 | 1035.84 | 0
7A05294 | 低合金 | HRB500D | 1683 | 0.00067 |  | 0.00023 |  | 0 | 69800 | [5 empty] | 0.469 |  | 0.009 | 0.025 | NULL | 0.081 | 0.0059 | 0.0038 | 0.005 | 0.001 | NULL | NULL | 0.0003 | 0 | 163 | 78 | 0 | 0 | 0 | 0 | 50 | 0 | 0 | 0 | 0 | 108 | 0 | 1590 | 0 | 0 |  |  |  | 0 | 1055.76 | 0
7A05293 | 低合金 | HRB500D | 1692 | 0.00062 |  | 0.00036 |  | 0.001 | 71800 | [5 empty] | 0.484 |  | 0.01 | 0.026 | NULL | 0.081 | 0.0052 | 0.0031 | 0.005 | 0.001 | NULL | NULL | 0.0004 | 0 | 160 | 77 | 0 | 0 | 0 | 0 | 50 | 0 | 0 | 0 | 0 | 108 | 0 | 1600 | 0 | 0 |  |  |  | 0 | 1062.4 | 0
7A05292 | 低合金 | HRB500D | 1672 | 0.00091 |  | 0.00028 |  | 0.001 | 70400 | [5 empty] | 0.489 |  | 0.01 | 0.023 | NULL | 0.081 | 0.0052 | 0.0031 | 0.006 | 0.001 | NULL | NULL | 0.0003 | 0 | 0 | 74 | 0 | 0 | 0 | 0 | 50 | 0 | 0 | 180 | 0 | 85 | 0 | 1490 | 0 | 0 |  |  |  | 0 | 989.36 | 0
7A05291 | 低合金 | HRB500D | 1682 | 0.0007 |  | 0.00024 |  | 0.001 | 65850 | [5 empty] | 0.467 |  | 0.011 | 0.025 | NULL | 0.083 | 0.0052 | 0.0031 | 0.005 | 0.001 | NULL | NULL | 0.0003 | 0 | 0 | 77 | 0 | 0 | 0 | 0 | 50 | 0 | 0 | 165 | 0 | 102 | 0 | 1580 | 0 | 0 |  |  |  | 0 | 1049.12 | 0
7A05290 | 低合金 | HRB500D | 0 | 0.00166 |  | 0.00023 |  | 0.001 | 70000 | [5 empty] | 0.471 |  | 0.009 | 0.027 | NULL | 0.083 | 0.0044 | 0.0023 | 0.007 | 0.001 | NULL | NULL | 0.0002 | 0 | 0 | 78 | 0 | 0 | 0 | 0 | 50 | 0 | 0 | 0 | 0 | 119 | 0 | 1600 | 0 | 0 |  |  |  | 0 | 1062.4 | 0
7A05289 | 低合金 | HRB500D | 1704 | 0.00073 |  | 0.00018 |  | 0.002 | 70950 | [5 empty] | 0.493 |  | 0.008 | 0.019 | NULL | 0.084 | 0.0063 | 0.0042 | 0.006 | 0.001 | NULL | NULL | 0.0002 | 0 | 0 | 75 | 0 | 0 | 0 | 0 | 75 | 0 | 0 | 0 | 0 | 120 | 0 | 1580 | 0 | 0 |  |  |  | 0 | 1049.12 | 0
7A05288 | 低合金 | HRB400B | 1640 | 0.0007 |  | 0.00028 |  | 0.001 | 70750 | [5 empty] | 0.454 |  | 0.009 | 0.021 | NULL | 0.035 | 0.0047 | 0.0025 | 0.0053 | 0 | NULL | NULL | NULL | 15 | 0 | 0 | 31 | 0 | 0 | 25 | 0 | 0 | 200 | 0 | 0 | 68 | 0 | 1220 | 88 | 0 |  |  |  | 0 | 942.88 | 0
7A05287 | 低合金 | HRB400B | 1678 | 0.00065 |  | 0.00026 |  | 0.001 | 69800 | [5 empty] | 0.463 |  | 0.006 | 0.016 | NULL | 0.035 | 0.0045 | 0.0023 | 0.0055 | 0 | NULL | NULL | NULL | 14 | 0 | 0 | 30 | 0 | 0 | 25 | 0 | 0 | 300 | 0 | 0 | 68 | 0 | 1180 | 88 | 0 |  |  |  | 0 | 982.72 | 0
7A05286 | 低合金 | HRB400B | 1644 | 0.00069 |  | 0.00022 |  | 0.001 | 71400 | [5 empty] | 0.452 |  | 0.011 | 0.023 | NULL | 0.035 | 0.005 | 0.0027 | 0.0055 | 0 | NULL | NULL | NULL | 15 | 0 | 0 | 32 | 0 | 0 | 25 | 0 | 0 | 200 | 0 | 0 | 72 | 0 | 1270 | 88 | 0 |  |  |  | 0 | 976.08 | 0
7A05285 | 低合金 | HRB400B | 1677 | 0.00073 |  | 0.00023 |  | 0.001 | 76250 | [5 empty] | 0.457 |  | 0.01 | 0.021 | NULL | 0.036 | 0.006 | 0.0037 | 0.0056 | 0 | NULL | NULL | NULL | 15 | 0 | 0 | 32 | 0 | 0 | 25 | 0 | 0 | 200 | 0 | 0 | 72 | 0 | 1300 | 88 | 0 |  |  |  | 0 | 996 | 0
7A05284 | 低合金 | HRB400B | 1660 | 0.0007 |  | 0.00029 |  | 0 | 74900 | [5 empty] | 0.471 |  | 0.009 | 0.019 | NULL | 0.036 | 0.3838 | 0.3098 | 0.007 | 0.001 | NULL | NULL | NULL | 15 | 0 | 0 | 32 | 0 | 0 | 25 | 0 | 0 | 200 | 0 | 0 | 72 | 0 | 1280 | 132 | 0 |  |  |  | 0 | 982.72 | 0
7A05283 | 低合金 | HRB400B | 0 | 0.00094 |  | 0.00023 |  | 0.004 | 81500 | [5 empty] | 0.46 |  | 0.004 | 0.01 | NULL | 0.033 | 0.0055 | 0.0033 | 0.0064 | 0 | NULL | NULL | NULL | 15 | 0 | 0 | 0 | 0 | 325 | 0 | 0 | 0 | 200 | 0 | 0 | 75 | 0 | 1320 | 88 | 20 |  |  |  | 0 | 1009.28 | 0
7A05282 | 低合金 | HRB400B | 1684 | 0.00082 |  | 0.00025 |  | 0.001 | 64000 | [5 empty] | 0.47 |  | 0.005 | 0.01 | NULL | 0.034 | 0.34 | 0.2734 | 0.0074 | 0 | NULL | NULL | NULL | 15 | 0 | 0 | 0 | 0 | 32 | 0 | 0 | 0 | 0 | 0 | 0 | 75 | 0 | 1430 | 88 | 20 |  |  |  | 0 | 949.52 | 0
7A05281 | 低合金 | HRB400B | 1645 | 0.00041 |  | 0.00023 |  | 0.001 | 71750 | [5 empty] | 0.454 |  | 0.005 | 0.013 | 0 | 0.033 | 0.0048 | 0.003 | 0.0009 | 0.001 | NULL | NULL | NULL | 15 | 0 | 0 | 0 | 0 | 32 | 0 | 50 | 0 | 200 | 0 | 0 | 102 | 0 | 1320 | 88 | 0 |  |  |  | 0 | 1009.28 | 0
7A05280 | 低合金 | HRB400B | 1639 | 0.00049 |  | 0.00028 |  | 0.001 | 75450 | [5 empty] | 0.466 |  | 0.008 | 0.016 | NULL | 0.033 | 0.0042 | 0.002 | 0.005 | 0 | NULL | NULL | NULL | 15 | 0 | 0 | 0 | 0 | 32 | 0 | 50 | 0 | 200 | 0 | 0 | 95 | 0 | 1300 | 88 | 0 |  |  |  | 0 | 996 | 0
7A05279 | 低合金 | HRB400B | 1638 | 0.00068 |  | 0.00028 |  | 0.001 | 65100 | [5 empty] | 0.467 |  | 0.008 | 0.017 | NULL | 0.035 | 0.004 | 0.0017 | 0.0046 | 0 | NULL | NULL | NULL | 15 | 0 | 0 | 0 | 0 | 32 | 0 | 25 | 0 | 200 | 0 | 0 | 75 | 0 | 1320 | 88 | 0 |  |  |  | 0 | 1009.28 | 0
7A05278 | 低合金 | HRB400B | 1689 | 0.00031 |  | 0.00025 |  | 0.001 | 76700 | [5 empty] | 0.466 |  | 0.008 | 0.016 | NULL | 0.035 | 0.0052 | 0.003 | 0.0039 | 0 | NULL | NULL | NULL | 15 | 0 | 0 | 0 | 0 | 33 | 0 | 50 | 0 | 200 | 0 | 0 | 110 | 0 | 1350 | 88 | 0 |  |  |  | 0 | 1029.2 | 0
7A05277 | 低合金 | HRB400B | 1643 | 0.00065 |  | 0.00029 |  | 0.001 | 63900 | [5 empty] | 0.464 |  | 0.011 | 0.017 | 0 | 0.034 | 0.0045 | 0.0028 | 0.0056 | 0.002 | NULL | NULL | NULL | 15 | 0 | 0 | 0 | 0 | 32 | 0 | 25 | 0 | 0 | 0 | 0 | 85 | 0 | 1540 | 88 | 0 |  |  |  | 0 | 1022.56 | 0
7A05276 | 低合金 | HRB400B | 1650 | 0.00028 |  | 0.00025 |  | 0 | 65700 | [5 empty] | 0.451 |  | 0.011 | 0.017 | 0 | 0.033 | 0.0042 | 0.0027 | 0.0042 | 0.002 | NULL | NULL | NULL | 15 | 0 | 0 | 0 | 0 | 32 | 0 | 50 | 0 | 200 | 0 | 0 | 102 | 0 | 1310 | 88 | 0 |  |  |  | 0 | 1002.64 | 0
7A05275 | 低合金 | HRB400B | 1688 | 0.00079 |  | 0.00028 |  | 0.001 | 73950 | [5 empty] | 0.458 |  | 0.012 | 0.017 | 0 | 0.034 | 0.0061 | 0.0038 | 0.0046 | 0.001 | NULL | NULL | NULL | 15 | 0 | 0 | 0 | 0 | 32 | 0 | 25 | 0 | 200 | 0 | 0 | 75 | 0 | 1260 | 88 | 0 |  |  |  | 0 | 969.44 | 0
7A05274 | 低合金 | HRB400B | 1656 | 0.00066 |  | 0.00027 |  | 0 | 72650 | [5 empty] | 0.462 |  | 0.011 | 0.017 | 0 | 0.034 | 0.0058 | 0.0036 | 0.004 | 0.001 | NULL | NULL | NULL | 46 | 0 | 0 | 0 | 0 | 0 | 0 | 25 | 0 | 200 | 0 | 0 | 85 | 0 | 1320 | 88 | 0 |  |  |  | 0 | 1009.28 | 0
7A05273 | 低合金 | HRB400B | 1684 | 0.00043 |  | 0.00026 |  | 0 | 74750 | [5 empty] | 0.462 |  | 0.009 | 0.018 | 0 | 0.032 | 0.0051 | 0.0032 | 0.0025 | 0.002 | NULL | NULL | NULL | 45 | 0 | 0 | 0 | 0 | 0 | 0 | 50 | 0 | 200 | 0 | 0 | 95 | 0 | 1350 | 88 | 0 |  |  |  | 0 | 1029.2 | 0
7A05272 | 低合金 | HRB400B | 1688 | 0.00038 |  | 0.00026 |  | 0 | 74950 | [5 empty] | 0.472 |  | 0.013 | 0.025 | 0 | 0.035 | 0.006 | 0.0038 | 0.0036 | 0.001 | NULL | NULL | NULL | 45 | 0 | 0 | 0 | 0 | 0 | 0 | 50 | 0 | 200 | 0 | 0 | 95 | 0 | 1390 | 88 | 0 |  |  |  | 0 | 1055.76 | 0
7A05271 | 低合金 | HRB400B | 1651 | 0.00035 |  | 0.00031 |  | 0.001 | 73000 | [5 empty] | 0.477 |  | 0.011 | 0.021 | 0 | 0.035 | 0.0057 | 0.0035 | 0.0029 | 0.002 | NULL | NULL | NULL | 7 | 0 | 0 | 0 | 0 | 40 | 0 | 50 | 0 | 200 | 0 | 0 | 108 | 0 | 1250 | 88 | 0 |  |  |  | 0 | 962.8 | 0
7A05270 | 低合金 | HRB400B | 1656 | 0.0007 |  | 0.00024 |  | 0.001 | 69700 | [5 empty] | 0.463 |  | 0.016 | 0.02 | 0 | 0.037 | 0.0081 | 0.005 | 0.0063 | 0.002 | NULL | NULL | NULL | 7 | 0 | 0 | 0 | 0 | 40 | 0 | 25 | 0 | 200 | 0 | 0 | 73 | 0 | 1210 | 88 | 0 |  |  |  | 0 | 936.24 | 0
7A05269 | 低合金 | HRB400B | 1651 | 0.00054 |  | 0.00033 |  | 0.001 | 69500 | [5 empty] | 0.462 |  | 0.006 | 0.024 | 0 | 0.035 | 0.0052 | 0.0032 | 0.0018 | 0.001 | NULL | NULL | NULL | 6 | 0 | 0 | 0 | 0 | 40 | 0 | 50 | 0 | 200 | 0 | 0 | 95 | 0 | 1280 | 88 | 0 |  |  |  | 0 | 982.72 | 0
7A05268 | 低合金 | HRB400B | 1658 | 0.00074 |  | 0.00024 |  | 0.001 | 73200 | [5 empty] | 0.465 |  | 0.006 | 0.015 | 0 | 0.034 | 0.005 | 0.0031 | 0.0012 | 0.001 | NULL | NULL | NULL | 6 | 0 | 0 | 0 | 0 | 40 | 0 | 25 | 0 | 0 | 0 | 0 | 75 | 0 | 1400 | 88 | 0 |  |  |  | 0 | 929.6 | 0
7A05267 | 低合金 | HRB400B | 1662 | 0.00066 |  | 0.00026 |  | 0.001 | 69850 | [5 empty] | 0.449 |  | 0.006 | 0.017 | 0 | 0.034 | 0.005 | 0.0031 | 0.0001 | 0.001 | NULL | NULL | NULL | 6 | 0 | 0 | 0 | 0 | 40 | 25 | 0 | 0 | 0 | 0 | 0 | 68 | 0 | 1468 | 88 | 0 |  |  |  | 0 | 974.752 | 0
7A05266 | 低合金 | HRB400B | 1670 | 0.00068 |  | 0.0003 |  | 0.001 | 74400 | [5 empty] | 0.467 |  | 0.011 | 0.014 | 0 | 0.036 | 0.0062 | 0.0039 | 0.0027 | 0.001 | NULL | NULL | NULL | 7 | 0 | 0 | 0 | 0 | 40 | 25 | 0 | 0 | 0 | 0 | 0 | 68 | 0 | 1492 | 88 | 0 |  |  |  | 0 | 990.688 | 0
7A05265 | 低合金 | HRB400B | 1664 | 0.00076 |  | 0.00029 |  | 0.001 | 75950 | [5 empty] | 0.458 |  | 0.009 | 0.018 | NULL | 0.033 | 0.0042 | 0.0019 | 0.0042 | 0 | NULL | NULL | NULL | 6 | 0 | 0 | 0 | 0 | 40 | 25 | 0 | 0 | 0 | 0 | 0 | 68 | 0 | 1467 | 88 | 0 |  |  |  | 0 | 974.088 | 0
7A05264 | 低合金 | HRB400B | 1657 | 0.00072 |  | 0.00035 |  | 0.001 | 74050 | [5 empty] | 0.457 |  | 0.009 | 0.017 | NULL | 0.033 | 0.0048 | 0.0025 | 0.0038 | 0 | NULL | NULL | NULL | 6 | 0 | 0 | 0 | 0 | 40 | 25 | 0 | 0 | 0 | 0 | 0 | 68 | 0 | 1438 | 88 | 0 |  |  |  | 0 | 954.832 | 0
7A05263 | 低合金 | HRB400B | 1661 | 0.00078 |  | 0.00035 |  | 0.001 | 73900 | [5 empty] | 0.454 |  | 0.009 | 0.017 | NULL | 0.033 | 0.0053 | 0.003 | 0.0042 | 0 | NULL | NULL | NULL | 6 | 0 | 0 | 0 | 0 | 40 | 0 | 0 | 0 | 0 | 0 | 0 | 68 | 0 | 1409 | 88 | 20 |  |  |  | 0 | 935.576 | 0
7A05262 | 低合金 | HRB400B | 1663 | 0.00084 |  | 0.00028 |  | 0.001 | 71700 | [5 empty] | 0.47 |  | 0.01 | 0.017 | NULL | 0.036 | 0.0045 | 0.0023 | 0.0036 | 0 | NULL | NULL | NULL | 7 | 0 | 0 | 0 | 0 | 40 | 0 | 0 | 0 | 0 | 0 | 0 | 68 | 0 | 1472 | 88 | 20 |  |  |  | 0 | 977.408 | 0
7A05261 | 低合金 | HRB400B | 1666 | 0.00072 |  | 0.00026 |  | 0.001 | 74100 | [5 empty] | 0.46 |  | 0.011 | 0.021 | NULL | 0.033 | 0.0042 | 0.002 | 0.0041 | 0 | NULL | NULL | NULL | 6 | 0 | 0 | 0 | 0 | 40 | 25 | 0 | 0 | 0 | 0 | 0 | 68 | 0 | 1441 | 88 | 0 |  |  |  | 0 | 956.824 | 0
7A05260 | 低合金 | HRB400B | 1679 | 0.00072 |  | 0.00028 |  | 0.001 | 71600 | [5 empty] | 0.454 |  | 0.009 | 0.018 | NULL | 0.034 | 0.0041 | 0.0019 | 0.0044 | 0 | NULL | NULL | NULL | 14 | 0 | 0 | 0 | 0 | 32 | 25 | 0 | 0 | 0 | 0 | 0 | 68 | 0 | 1431 | 88 | 0 |  |  |  | 0 | 950.184 | 0
7A05259 | 低合金 | HRB400B | 1677 | 0.00089 |  | 0.00028 |  | 0 | 71300 | [5 empty] | 0.464 |  | 0.011 | 0.021 | NULL | 0.034 | 0.0041 | 0.0018 | 0.0042 | 0 | NULL | NULL | NULL | 14 | 0 | 0 | 0 | 0 | 32 | 0 | 0 | 0 | 0 | 0 | 0 | 51 | 0 | 1519 | 88 | 20 |  |  |  | 0 | 1008.616 | 0
7A05258 | 低合金 | HRB400B | 1657 | 0.0006 |  | 0.00033 |  | 0.001 | 74600 | [5 empty] | 0.467 |  | 0.009 | 0.02 | NULL | 0.034 | 0.004 | 0.0018 | 0.0043 | 0 | NULL | NULL | NULL | 14 | 0 | 0 | 0 | 0 | 32 | 25 | 0 | 0 | 0 | 0 | 0 | 68 | 0 | 1427 | 88 | 0 |  |  |  | 0 | 947.528 | 0
7A05257 | 低合金 | HRB400B | 1681 | 0.00067 |  | 0.00028 |  | 0.001 | 72250 | [5 empty] | 0.454 |  | 0.01 | 0.021 | NULL | 0.033 | 0.0047 | 0.0024 | 0.0036 | 0 | NULL | NULL | NULL | 14 | 0 | 0 | 0 | 0 | 32 | 25 | 0 | 0 | 0 | 0 | 0 | 85 | 0 | 1403 | 88 | 0 |  |  |  | 0 | 931.592 | 0
7A05256 | 低合金 | HRB400B | 1656 | 0.00093 |  | 0.00026 |  | 0.001 | 70900 | [5 empty] | 0.454 |  | 0.01 | 0.021 | NULL | 0.034 | 0.0054 | 0.0031 | 0.0037 | 0 | NULL | NULL | NULL | 14 | 0 | 0 | 0 | 0 | 32 | 0 | 0 | 0 | 0 | 0 | 0 | 51 | 0 | 1502 | 88 | 20 |  |  |  | 0 | 997.328 | 0
7A05255 | 低合金 | HRB400B | 1676 | 0.00099 |  | 0.0002 |  | 0.001 | 70200 | [5 empty] | 0.475 |  | 0.011 | 0.021 | NULL | 0.035 | 0.0049 | 0.0026 | 0.0038 | 0 | NULL | NULL | NULL | 14 | 0 | 0 | 0 | 0 | 32 | 0 | 0 | 0 | 0 | 0 | 0 | 51 | 0 | 1400 | 88 | 20 |  |  |  | 0 | 929.6 | 0
7A05254 | 低合金 | HRB400B | 1601 | 0.00041 |  | 0.00032 |  | 0.001 | 69250 | [5 empty] | 0.469 |  | 0.008 | 0.015 | 0 | 0.034 | 0.0049 | 0.0031 | 0.0005 | 0.001 | NULL | NULL | NULL | 14 | 0 | 0 | 0 | 0 | 32 | 50 | 0 | 0 | 0 | 0 | 0 | 85 | 0 | 1394 | 88 | 0 |  |  |  | 0 | 925.616 | 0
7A05253 | 低合金 | HRB400B | 1671 | 0.00087 |  | 0.00029 |  | 0 | 70200 | [5 empty] | 0.461 |  | 0.014 | 0.018 | NULL | 0.035 | 0.0039 | 0.0017 | 0.0036 | 0 | NULL | NULL | NULL | 15 | 0 | 0 | 0 | 0 | 30 | 0 | 0 | 0 | 0 | 0 | 0 | 51 | 0 | 1386 | 88 | 20 |  |  |  | 0 | 920.304 | 0
7A05252 | 低合金 | HRB400B | 1676 | 0.0003 |  | 0.00032 |  | 0 | 70100 | [5 empty] | 0.464 |  | 0.011 | 0.016 | NULL | 0.034 | 0.0042 | 0.002 | 0.0036 | 0 | NULL | NULL | NULL | 15 | 0 | 0 | 0 | 0 | 32 | 50 | 0 | 0 | 0 | 0 | 0 | 94 | 0 | 1520 | 88 | 0 |  |  |  | 0 | 1009.28 | 0
7A05251 | 低合金 | HRB400B | 1660 | 0.00051 |  | 0.00027 |  | 0.002 | 72100 | [5 empty] | 0.475 |  | 0.009 | 0.017 | NULL | 0.035 | 0.0041 | 0.0019 | 0.0038 | 0 | NULL | NULL | NULL | 15 | 0 | 0 | 0 | 0 | 32 | 25 | 0 | 0 | 0 | 0 | 0 | 85 | 0 | 1450 | 88 | 0 |  |  |  | 0 | 962.8 | 0
7A05250 | 低合金 | HRB400B | 1645 | 0.00061 |  | 0.00029 |  | 0.002 | 70900 | [5 empty] | 0.468 |  | 0.014 | 0.018 | NULL | 0.034 | 0.004 | 0.0018 | 0.0036 | 0 | NULL | NULL | NULL | 16 | 0 | 0 | 0 | 0 | 34 | 25 | 0 | 0 | 0 | 0 | 0 | 85 | 0 | 1560 | 88 | 0 |  |  |  | 0 | 1035.84 | 0
7A05249 | 低合金 | HRB400B | 0 | 0.00054 |  | 0.00027 |  | 0.001 | 75300 | [5 empty] | 0.462 |  | 0.009 | 0.012 | NULL | 0.036 | 0.004 | 0.0018 | 0.0036 | 0 | NULL | NULL | NULL | 15 | 0 | 0 | 0 | 0 | 31 | 25 | 0 | 0 | 0 | 0 | 0 | 85 | 0 | 1450 | 88 | 0 |  |  |  | 0 | 962.8 | 0
7A05248 | 低合金 | HRB400B | 1663 | 0.00052 |  | 0.00025 |  | 0.001 | 71900 | [5 empty] | 0.462 |  | 0.008 | 0.018 | NULL | 0.034 | 0.0047 | 0.0025 | 0.0037 | 0 | NULL | NULL | NULL | 15 | 0 | 0 | 0 | 0 | 31 | 25 | 0 | 0 | 0 | 0 | 0 | 92 | 0 | 1460 | 88 | 0 |  |  |  | 0 | 969.44 | 0
7A05247 | 低合金 | HRB400B | 0 | 0.00065 |  | 0.00026 |  | 0.002 | 71400 | [5 empty] | 0.469 |  | 0.008 | 0.018 | NULL | 0.034 | 0.0051 | 0.0029 | 0.0034 | 0 | NULL | NULL | NULL | 15 | 0 | 0 | 0 | 0 | 32 | 25 | 0 | 0 | 0 | 0 | 0 | 76 | 0 | 1440 | 88 | 0 |  |  |  | 0 | 956.16 | 0
7A05246 | 低合金 | HRB400B | 1656 | 0.00056 |  | 0.00026 |  | 0.002 | 72850 | [5 empty] | 0.445 |  | 0.009 | 0.019 | NULL | 0.034 | 0.0042 | 0.002 | 0.0035 | 0 | NULL | NULL | NULL | 15 | 0 | 0 | 0 | 0 | 31 | 25 | 0 | 0 | 0 | 0 | 0 | 85 | 0 | 1460 | 88 | 0 |  |  |  | 0 | 969.44 | 0
7A05245 | 低合金 | HRB400B | 1673 | 0.00044 |  | 0.00029 |  | 0.002 | 72050 | [5 empty] | 0.452 |  | 0.01 | 0.019 | NULL | 0.033 | 0.0047 | 0.0024 | 0.0029 | 0 | NULL | NULL | NULL | 15 | 0 | 0 | 0 | 0 | 32 | 0 | 50 | 0 | 0 | 0 | 0 | 93 | 0 | 0 | 88 | 0 |  |  |  | 0 | 0 | #DIV/0!
7A05244 | 低合金 | HRB400B | 1662 | 0.00052 |  | 0.00028 |  | 0.002 | 72000 | [5 empty] | 0.476 |  | 0.008 | 0.016 | NULL | 0.035 | 0.005 | 0.0027 | 0.0039 | 0 | NULL | NULL | NULL | 14 | 0 | 0 | 0 | 0 | 30 | 0 | 50 | 0 | 0 | 0 | 0 | 78 | 0 | 1450 | 88 | 0 |  |  |  | 0 | 962.8 | 0
7A05243 | 低合金 | HRB400B | 1651 | 0.00063 |  | 0.00032 |  | 0.002 | 64750 | [5 empty] | 0.473 |  | 0.008 | 0.016 | NULL | 0.037 | 0.0049 | 0.0026 | 0.0052 | 0 | NULL | NULL | NULL | 16 | 0 | 0 | 0 | 0 | 33 | 0 | 25 | 0 | 0 | 0 | 0 | 85 | 0 | 1550 | 88 | 0 |  |  |  | 0 | 1029.2 | 0
7A05242 | 低合金 | HRB400B | 1683 | 0.00041 |  | 0.00025 |  | 0.002 | 75400 | [5 empty] | 0.478 |  | 0.007 | 0.013 | NULL | 0.035 | 0.0042 | 0.002 | 0.0035 | 0 | NULL | NULL | NULL | 6 | 0 | 0 | 0 | 0 | 40 | 0 | 50 | 0 | 0 | 0 | 0 | 93 | 0 | 1460 | 88 | 0 |  |  |  | 0 | 969.44 | 0
7A05241 | 低合金 | HRB400B | 1723 | 0.00028 |  | 0.00029 |  | 0.002 | 70650 | [5 empty] | 0.488 |  | 0.007 | 0.016 | NULL | 0.035 | 0.0041 | 0.0018 | 0.003 | 0 | NULL | NULL | NULL | 46 | 0 | 0 | 0 | 0 | 0 | 0 | 50 | 0 | 0 | 0 | 0 | 90 | 0 | 1530 | 132 | 0 |  |  |  | 0 | 1015.92 | 0
7A05240 | 低合金 | HRB400B | 1677 | 0.00048 |  | 0.00029 |  | 0.002 | 71650 | [5 empty] | 0.469 |  | 0.01 | 0.021 | NULL | 0.036 | 0.0051 | 0.0028 | 0.0041 | 0 | NULL | NULL | NULL | 15 | 0 | 0 | 0 | 0 | 32 | 0 | 50 | 0 | 0 | 0 | 0 | 93 | 0 | 1480 | 88 | 0 |  |  |  | 0 | 982.72 | 0
7A05239 | 低合金 | HRB400B | 1663 | 0.00051 |  | 0.00028 |  | 0.002 | 68750 | [5 empty] | 0.466 |  | 0.009 | 0.018 | NULL | 0.034 | 0.0049 | 0.0026 | 0.0028 | 0 | NULL | NULL | NULL | 15 | 0 | 0 | 0 | 0 | 32 | 0 | 50 | 0 | 0 | 0 | 0 | 90 | 0 | 1480 | 88 | 0 |  |  |  | 0 | 982.72 | 0
7A05238 | 低合金 | HRB400B | 1664 | 0.00047 |  | 0.00027 |  | 0.002 | 72750 | [5 empty] | 0.465 |  | 0.008 | 0.017 | NULL | 0.034 | 0.0041 | 0.0019 | 0.003 | 0 | NULL | NULL | NULL | 15 | 0 | 0 | 0 | 0 | 31 | 0 | 50 | 0 | 0 | 0 | 0 | 90 | 0 | 1490 | 88 | 0 |  |  |  | 0 | 989.36 | 0
7A05237 | 低合金 | HRB400B | 1686 | 0.00037 |  | 0.00028 |  | 0.002 | 71500 | [5 empty] | 0.468 |  | 0.009 | 0.018 | NULL | 0.035 | 0.0043 | 0.0021 | 0.0041 | 0 | NULL | NULL | NULL | 15 | 0 | 0 | 0 | 0 | 31 | 50 | 0 | 0 | 0 | 0 | 0 | 85 | 0 | 1490 | 88 | 0 |  |  |  | 0 | 989.36 | 0
7A05236 | 低合金 | HRB400B | 1684 | 0.00077 |  | 0.00032 |  | 0.001 | 69300 | [5 empty] | 0.455 |  | 0.014 | 0.023 | NULL | 0.034 | 0.0049 | 0.0026 | 0.0043 | 0 | NULL | NULL | NULL | 15 | 0 | 0 | 0 | 0 | 32 | 25 | 0 | 0 | 0 | 0 | 0 | 72 | 0 | 1460 | 88 | 0 |  |  |  | 0 | 969.44 | 0
7A05235 | 低合金 | HRB400B | 1660 | 0.00068 |  | 0.00032 |  | 0 | 73150 | [5 empty] | 0.46 |  | 0.007 | 0.015 | NULL | 0.035 | 0.0047 | 0.0025 | 0.0032 | 0 | NULL | NULL | NULL | 15 | 0 | 0 | 0 | 0 | 32 | 25 | 0 | 0 | 0 | 0 | 0 | 72 | 0 | 1480 | 88 | 0 |  |  |  | 0 | 982.72 | 0
7A05234 | 低合金 | HRB400B | 1651 | 0.00042 |  | 0.00031 |  | 0 | 73400 | [5 empty] | 0.454 |  | 0.009 | 0.019 | NULL | 0.033 | 0.0041 | 0.0019 | 0.0033 | 0 | NULL | NULL | NULL | 16 | 0 | 0 | 0 | 0 | 33 | 25 | 0 | 0 | 0 | 0 | 0 | 102 | 0 | 1540 | 88 | 0 |  |  |  | 0 | 1022.56 | 0
7A05233 | 低合金 | HRB400B | 1677 | 0.0005 |  | 0.00034 |  | 0 | 76850 | [5 empty] | 0.475 |  | 0.009 | 0.02 | NULL | 0.035 | 0.0172 | 0.0146 | 0.0037 | 0.003 | NULL | NULL | NULL | 8 | 0 | 0 | 0 | 0 | 40 | 25 | 0 | 0 | 0 | 0 | 0 | 85 | 0 | 1500 | 88 | 0 |  |  |  | 0 | 996 | 0
7A05232 | 低合金 | HRB400B | 1656 | 0.00086 |  | 0.00035 |  | 0 | 75250 | [5 empty] | 0.457 |  | 0.008 | 0.019 | NULL | 0.033 | 0.004 | 0.0018 | 0.0032 | 0 | NULL | NULL | NULL | 46 | 0 | 0 | 0 | 0 | 0 | 25 | 0 | 0 | 0 | 0 | 0 | 68 | 0 | 1440 | 88 | 0 |  |  |  | 0 | 956.16 | 0
7A05231 | 低合金 | HRB400B | 1684 | 0.00076 |  | 0.00031 |  | 0 | 73450 | [5 empty] | 0.478 |  | 0.009 | 0.017 | NULL | 0.035 | 0.3237 | 0.26 | 0.0044 | 0 | NULL | NULL | NULL | 7 | 0 | 0 | 0 | 0 | 40 | 25 | 0 | 0 | 0 | 0 | 0 | 0 | 0 | 1460 | 88 | 0 |  |  |  | 0 | 969.44 | 0
7A05230 | 低合金 | HRB400B | 1697 | 0.00065 |  | 0.00027 |  | 0 | 73000 | [5 empty] | 0.47 |  | 0.01 | 0.021 | NULL | 0.034 | 0.0049 | 0.0026 | 0.0039 | 0 | NULL | NULL | NULL | 6 | 0 | 0 | 0 | 0 | 37 | 25 | 0 | 0 | 0 | 0 | 0 | 56 | 0 | 1360 | 88 | 0 |  |  |  | 0 | 903.04 | 0
7A05229 | 低合金 | HRB400B | 1672 | 0.0008 |  | 0.00029 |  | 0 | 67300 | [5 empty] | 0.461 |  | 0.009 | 0.018 | NULL | 0.035 | 0.0052 | 0.0029 | 0.0051 | 0 | NULL | NULL | NULL | 6 | 0 | 0 | 0 | 0 | 40 | 25 | 0 | 0 | 0 | 0 | 0 | 88 | 0 | 1450 | 88 | 0 |  |  |  | 0 | 962.8 | 0
7A05228 | 低合金 | HRB400B | 1620 | 0.00052 |  | 0.00033 |  | 0 | 72550 | [5 empty] | 0.47 |  | 0.007 | 0.015 | NULL | 0.033 | 0.0039 | 0.0017 | 0.0047 | 0 | NULL | NULL | NULL | 7 | 0 | 0 | 0 | 0 | 40 | 50 | 0 | 0 | 0 | 0 | 0 | 102 | 0 | 1580 | 88 | 0 |  |  |  | 0 | 1049.12 | 0
7A05227 | 低合金 | HRB400B | 1661 | 0.00039 |  | 0.00032 |  | 0 | 72400 | [5 empty] | 0.453 |  | 0.008 | 0.016 | NULL | 0.034 | 0.0043 | 0.0021 | 0.005 | 0 | NULL | NULL | NULL | 6 | 0 | 0 | 0 | 0 | 39 | 25 | 0 | 0 | 0 | 0 | 0 | 85 | 0 | 1430 | 88 | 0 |  |  |  | 0 | 949.52 | 0
7A05226 | 低合金 | HRB400B | 1661 | 0.00069 |  | 0.00025 |  | 0 | 69950 | [5 empty] | 0.451 |  | 0.009 | 0.015 | NULL | 0.033 | 0.0051 | 0.0028 | 0.0062 | 0 | NULL | NULL | NULL | 6 | 0 | 0 | 0 | 0 | 37 | 25 | 0 | 0 | 0 | 0 | 0 | 68 | 0 | 1331 | 88 | 0 |  |  |  | 0 | 883.784 | 0
7A05225 | 低合金 | HRB400B | 1649 | 0.00071 |  | 0.00031 |  | 0 | 67500 | [5 empty] | 0.466 |  | 0.009 | 0.018 | NULL | 0.034 | 0.0051 | 0.0028 | 0.0047 | 0 | NULL | NULL | NULL | 6 | 0 | 0 | 0 | 0 | 40 | 25 | 0 | 0 | 0 | 0 | 0 | 68 | 0 | 1422 | 88 | 0 |  |  |  | 0 | 944.208 | 0
7A05224 | 低合金 | HRB400B | 1640 | 0.00069 |  | 0.00026 |  | 0 | 71600 | [5 empty] | 0.476 |  | 0.009 | 0.016 | NULL | 0.034 | 0.0061 | 0.0038 | 0.0042 | 0 | NULL | NULL | NULL | 7 | 0 | 0 | 0 | 0 | 40 | 25 | 0 | 0 | 0 | 0 | 0 | 68 | 0 | 1422 | 88 | 0 |  |  |  | 0 | 944.208 | 0
7A05223 | 低合金 | HRB400B | 1651 | 0.0007 |  | 0.00033 |  | 0 | 70300 | [5 empty] | 0.466 |  | 0.009 | 0.017 | NULL | 0.034 | 0.0043 | 0.0021 | 0.005 | 0 | NULL | NULL | NULL | 7 | 0 | 0 | 0 | 0 | 40 | 25 | 0 | 0 | 0 | 0 | 0 | 68 | 0 | 1413 | 88 | 0 |  |  |  | 0 | 938.232 | 0
7A05222 | 低合金 | HRB400B | 1676 | 0.00065 |  | 0.00025 |  | 0 | 71050 | [5 empty] | 0.46 |  | 0.009 | 0.018 | NULL | 0.032 | 0.0042 | 0.002 | 0.0035 | 0 | NULL | NULL | NULL | 6 | 0 | 0 | 0 | 0 | 40 | 25 | 0 | 0 | 0 | 0 | 0 | 85 | 0 | 1409 | 88 | 0 |  |  |  | 0 | 935.576 | 0
7A05221 | 低合金 | HRB400B | 1640 | 0.00056 |  | 0.00031 |  | 0 | 69700 | [5 empty] | 0.476 |  | 0.008 | 0.017 | NULL | 0.033 | 0.0054 | 0.0031 | 0.0035 | 0 | NULL | NULL | NULL | 6 | 0 | 0 | 0 | 0 | 38 | 0 | 0 | 0 | 0 | 0 | 0 | 68 | 0 | 1399 | 88 | 20 |  |  |  | 0 | 928.936 | 0
7A05220 | 低合金 | HRB400B | 1672 | 0.00078 |  | 0.00036 |  | 0.001 | 71900 | [5 empty] | 0.457 |  | 0.009 | 0.02 | NULL | 0.033 | 0.0073 | 0.0049 | 0.0036 | 0 | NULL | NULL | NULL | 13 | 0 | 0 | 0 | 0 | 31 | 0 | 0 | 0 | 0 | 0 | 0 | 68 | 0 | 1310 | 88 | 20 |  |  |  | 0 | 869.84 | 0
7A05219 | 低合金 | HRB400B | 1651 | 0.00051 |  | 0.00034 |  | 0.001 | 64550 | [5 empty] | 0.463 |  | 0.006 | 0.009 | NULL | 0.035 | 0.005 | 0.0027 | 0.0025 | 0 | NULL | NULL | NULL | 15 | 0 | 0 | 0 | 0 | 31 | 50 | 0 | 0 | 0 | 0 | 0 | 85 | 0 | 2817 | 88 | 0 |  |  |  | 0 | 1870.488 | 0
7A05218 | 低合金 | HRB400B | 1664 | 0.00067 |  | 0.00029 |  | 0.001 | 71800 | [5 empty] | 0.455 |  | 0.009 | 0.017 | NULL | 0.034 | 0.004 | 0.0018 | 0.0038 | 0 | NULL | NULL | NULL | 14 | 0 | 0 | 0 | 0 | 32 | 25 | 0 | 0 | 0 | 0 | 0 | 68 | 0 | 1408 | 88 | 0 |  |  |  | 0 | 934.912 | 0
7A05217 | 低合金 | HRB400B | 1681 | 0.00065 |  | 0.00034 |  | 0 | 72600 | [5 empty] | 0.474 |  | 0.009 | 0.02 | NULL | 0.033 | 0.0044 | 0.0022 | 0.0039 | 0 | NULL | NULL | NULL | 14 | 0 | 0 | 0 | 0 | 32 | 25 | 0 | 0 | 0 | 0 | 0 | 68 | 0 | 1396 | 88 | 0 |  |  |  | 0 | 926.944 | 0
7A05216 | 低合金 | HRB400B | 1676 | 0.00074 |  | 0.00025 |  | 0 | 67650 | [5 empty] | 0.46 |  | 0.008 | 0.018 | NULL | 0.034 | 0.0041 | 0.0018 | 0.0038 | 0 | NULL | NULL | NULL | 46 | 0 | 0 | 0 | 0 | 0 | 25 | 0 | 0 | 0 | 0 | 0 | 68 | 0 | 1418 | 88 | 0 |  |  |  | 0 | 941.552 | 0
7A05215 | 低合金 | HRB400B | 1668 | 0.0007 |  | 0.00025 |  | 0 | 69950 | [5 empty] | 0.461 |  | 0.009 | 0.018 | NULL | 0.034 | 0.0041 | 0.0019 | 0.0028 | 0 | NULL | NULL | NULL | 14 | 0 | 0 | 0 | 0 | 32 | 25 | 0 | 0 | 0 | 0 | 0 | 68 | 0 | 1441 | 88 | 0 |  |  |  | 0 | 956.824 | 0
7A05214 | 低合金 | HRB400B | 1686 | 0.00094 |  | 0.00029 |  | 0 | 70500 | [5 empty] | 0.466 |  | 0.011 | 0.022 | NULL | 0.033 | 0.0039 | 0.0017 | 0.0038 | 0 | NULL | NULL | NULL | 14 | 0 | 0 | 0 | 0 | 32 | 0 | 0 | 0 | 0 | 0 | 0 | 51 | 0 | 1428 | 88 | 20 |  |  |  | 0 | 948.192 | 0
7A05213 | 低合金 | HRB400B | 1689 | 0.00092 |  | 0.00036 |  | 0 | 64300 | [5 empty] | 0.472 |  | 0.009 | 0.019 | NULL | 0.034 | 0.0047 | 0.0025 | 0.004 | 0 | NULL | NULL | NULL | 14 | 0 | 0 | 0 | 0 | 32 | 0 | 0 | 0 | 0 | 0 | 0 | 51 | 0 | 1501 | 88 | 20 |  |  |  | 0 | 996.664 | 0
7A05212 | 低合金 | HRB400B | 1658 | 0.00081 |  | 0.00034 |  | 0 | 71800 | [5 empty] | 0.471 |  | 0.009 | 0.02 | NULL | 0.034 | 0.004 | 0.0018 | 0.003 | 0 | NULL | NULL | NULL | 7 | 0 | 0 | 0 | 0 | 40 | 0 | 0 | 0 | 0 | 0 | 0 | 68 | 0 | 1425 | 88 | 20 |  |  |  | 0 | 946.2 | 0
7A05211 | 低合金 | HRB400B | 1689 | 0.00051 |  | 0.00032 |  | 0 | 71500 | [5 empty] | 0.457 |  | 0.01 | 0.019 | NULL | 0.033 | 0.004 | 0.0018 | 0.0033 | 0 | NULL | NULL | NULL | 38 | 0 | 0 | 0 | 0 | 0 | 50 | 0 | 0 | 0 | 0 | 0 | 102 | 0 | 1243 | 88 | 0 |  |  |  | 0 | 825.352 | 0
7A05210 | 低合金 | HRB400B | 1657 | 0.00044 |  | 0.00039 |  | 0 | 60400 | [5 empty] | 0.452 |  | 0.009 | 0.016 | NULL | 0.034 | 0.004 | 0.0018 | 0.003 | 0 | NULL | NULL | NULL | 7 | 0 | 0 | 0 | 0 | 40 | 25 | 0 | 0 | 0 | 0 | 0 | 85 | 0 | 1500 | 88 | 0 |  |  |  | 0 | 996 | 0
7A05209 | 低合金 | HRB400B | 1679 | 0.00051 |  | 0.00034 |  | 0 | 73900 | [5 empty] | 0.46 |  | 0.01 | 0.02 | NULL | 0.035 | 0.0041 | 0.0019 | 0.0033 | 0 | NULL | NULL | NULL | 7 | 0 | 0 | 0 | 0 | 40 | 25 | 0 | 0 | 0 | 0 | 0 | 85 | 0 | 1470 | 88 | 0 |  |  |  | 0 | 976.08 | 0
7A05208 | 低合金 | HRB400B | 1666 | 0.00034 |  | 0.00038 |  | 0.001 | 74350 | [5 empty] | 0.451 |  | 0.009 | 0.023 | NULL | 0.033 | 0.0042 | 0.0019 | 0.003 | 0 | NULL | NULL | NULL | 15 | 0 | 0 | 0 | 0 | 31 | 50 | 0 | 0 | 0 | 0 | 0 | 96 | 0 | 1500 | 88 | 0 |  |  |  | 0 | 996 | 0
7A05207 | 低合金 | HRB400B | 1657 | 0.00022 |  | 0.00031 |  | 0.001 | 71700 | [5 empty] | 0.466 |  | 0.008 | 0.021 | NULL | 0.034 | 0.0048 | 0.0025 | 0.0034 | 0 | NULL | NULL | NULL | 15 | 0 | 0 | 0 | 0 | 31 | 50 | 0 | 0 | 0 | 0 | 0 | 93 | 0 | 1500 | 88 | 0 |  |  |  | 0 | 996 | 0
7A05206 | 低合金 | HRB400B | 1655 | 0.00027 |  | 0.00033 |  | 0.001 | 71800 | [5 empty] | 0.465 |  | 0.011 | 0.019 | NULL | 0.034 | 0.0042 | 0.002 | 0.0045 | 0 | NULL | NULL | NULL | 15 | 0 | 0 | 0 | 0 | 31 | 50 | 1530 | 0 | 0 | 0 | 0 | 93 | 0 | 0 | 88 | 0 |  |  |  | 0 | 0 | #DIV/0!
7A05205 | 低合金 | HRB400B | 1693 | 0.00024 |  | 0.00034 |  | 0.001 | 71250 | [5 empty] | 0.461 |  | 0.011 | 0.018 | NULL | 0.035 | 0.0041 | 0.0019 | 0.0044 | 0 | NULL | NULL | NULL | 15 | 0 | 0 | 0 | 0 | 31 | 50 | 0 | 0 | 0 | 0 | 0 | 102 | 0 | 1520 | 88 | 0 |  |  |  | 0 | 1009.28 | 0
7A05204 | 低合金 | HRB400B | 1650 | 0.00067 |  | 0.00035 |  | 0 | 72700 | [5 empty] | 0.455 |  | 0.008 | 0.018 | NULL | 0.034 | 0.004 | 0.0018 | 0.0035 | 0 | NULL | NULL | NULL | 15 | 0 | 0 | 0 | 0 | 31 | 25 | 0 | 0 | 0 | 0 | 0 | 68 | 0 | 1410 | 88 | 0 |  |  |  | 0 | 936.24 | 0
7A05203 | 低合金 | HRB400B | 1659 | 0.00058 |  | 0.00033 |  | 0.001 | 71800 | [5 empty] | 0.463 |  | 0.009 | 0.019 | NULL | 0.035 | 0.0042 | 0.002 | 0.0034 | 0 | NULL | NULL | NULL | 15 | 0 | 0 | 0 | 0 | 31 | 0 | 25 | 0 | 0 | 0 | 0 | 78 | 0 | 1430 | 88 | 0 |  |  |  | 0 | 949.52 | 0
7A05202 | 低合金 | HRB400B | 1668 | 0.00032 |  | 0.00034 |  | 0 | 71200 | [5 empty] | 0.472 |  | 0.008 | 0.016 | NULL | 0.035 | 0.0042 | 0.002 | 0.0051 | 0 | NULL | NULL | NULL | 15 | 0 | 0 | 0 | 0 | 32 | 0 | 50 | 0 | 0 | 0 | 0 | 102 | 0 | 1530 | 88 | 0 |  |  |  | 0 | 1015.92 | 0
7A05201 | 低合金 | HRB400B | 1667 | 0.00055 |  | 0.00035 |  | 0 | 73100 | [5 empty] | 0.466 |  | 0.007 | 0.013 | NULL | 0.035 | 0.0038 | 0.0016 | 0.0046 | 0 | NULL | NULL | NULL | 15 | 0 | 0 | 0 | 0 | 32 | 0 | 25 | 0 | 0 | 0 | 0 | 88 | 0 | 0 | 88 | 0 |  |  |  | 0 | 0 | #DIV/0!
7A05200 | 低合金 | HRB400B | 1657 | 0.00046 |  | 0.00038 |  | 0.001 | 72750 | [5 empty] | 0.457 |  | 0.008 | 0.016 | NULL | 0.035 | 0.0077 | 0.0054 | 0.0038 | 0 | NULL | NULL | NULL | 15 | 0 | 0 | 0 | 0 | 30 | 0 | 50 | 0 | 0 | 0 | 0 | 92 | 0 | 1460 | 88 | 0 |  |  |  | 0 | 969.44 | 0
7A05199 | 低合金 | HRB400B | 1688 | 0.00065 |  | 0.00033 |  | 0.001 | 68550 | [5 empty] | 0.473 |  | 0.009 | 0.019 | NULL | 0.033 | 0.0051 | 0.0028 | 0.0037 | 0 | NULL | NULL | NULL | 46 | 0 | 0 | 0 | 0 | 0 | 0 | 50 | 0 | 0 | 0 | 0 | 70 | 0 | 1520 | 132 | 0 |  |  |  | 0 | 1009.28 | 0
7A05198 | 低合金 | HRB400B | 1677 | 0.00028 |  | 0.00034 |  | 0.001 | 71800 | [5 empty] | 0.482 |  | 0.008 | 0.019 | NULL | 0.035 | 0.0054 | 0.0031 | 0.0042 | 0 | NULL | NULL | NULL | 45 | 0 | 0 | 0 | 0 | 0 | 0 | 100 | 0 | 0 | 0 | 0 | 90 | 0 | 1560 | 132 | 0 |  |  |  | 0 | 1035.84 | 0
7A05197 | 低合金 | HRB400B | 1667 | 0.00057 |  | 0.00037 |  | 0 | 68950 | [5 empty] | 0.485 |  | 0.008 | 0.018 | NULL | 0.035 | 0.0045 | 0.0023 | 0.0049 | 0 | NULL | NULL | NULL | 46 | 0 | 0 | 0 | 0 | 0 | 0 | 75 | 0 | 0 | 0 | 0 | 70 | 0 | 1520 | 132 | 0 |  |  |  | 0 | 1009.28 | 0
7A05196 | 低合金 | HRB400B | 1671 | 0.0009 |  | 0.00033 |  | 0.001 | 71400 | [5 empty] | 0.483 |  | 0.009 | 0.017 | NULL | 0.034 | 0.0049 | 0.0026 | 0.0042 | 0 | NULL | NULL | NULL | 42 | 0 | 0 | 0 | 0 | 0 | 0 | 25 | 0 | 0 | 20 | 0 | 44 | 0 | 1360 | 132 | 0 |  |  |  | 0 | 903.04 | 0
7A05195 | 低合金 | HRB400B | 1668 | 0.00068 |  | 0.00027 |  | 0.001 | 65400 | [5 empty] | 0.47 |  | 0.011 | 0.02 | NULL | 0.035 | 0.0049 | 0.0027 | 0.0045 | 0 | NULL | NULL | NULL | 44 | 0 | 0 | 0 | 0 | 0 | 0 | 50 | 0 | 0 | 0 | 0 | 68 | 0 | 1440 | 132 | 0 |  |  |  | 0 | 956.16 | 0
7A05194 | 低合金 | HRB400B | 1688 | 0.00068 |  | 0.00028 |  | 0.001 | 70200 | [5 empty] | 0.475 |  | 0.008 | 0.016 | NULL | 0.035 | 0.0051 | 0.0028 | 0.0041 | 0 | NULL | NULL | NULL | 44 | 0 | 0 | 0 | 0 | 0 | 0 | 50 | 0 | 0 | 0 | 0 | 68 | 0 | 1440 | 132 | 0 |  |  |  | 0 | 956.16 | 0
7A05193 | 低合金 | HRB400B | 1655 | 0.00074 |  | 0.00042 |  | 0.001 | 66050 | [5 empty] | 0.477 |  | 0.009 | 0.016 | NULL | 0.036 | 0.0044 | 0.0022 | 0.0038 | 0 | NULL | NULL | NULL | 47 | 0 | 0 | 0 | 0 | 0 | 25 | 0 | 0 | 0 | 0 | 0 | 68 | 0 | 1570 | 132 | 0 |  |  |  | 0 | 1042.48 | 0
7A05192 | 低合金 | HRB400B | 1688 | 0.00068 |  | 0.00034 |  | 0.001 | 72700 | [5 empty] | 0.487 |  | 0.011 | 0.016 | NULL | 0.036 | 0.0042 | 0.002 | 0.0035 | 0 | NULL | NULL | NULL | 45 | 0 | 0 | 0 | 0 | 0 | 0 | 50 | 0 | 0 | 0 | 0 | 68 | 0 | 1500 | 176 | 0 |  |  |  | 0 | 996 | 0
7A05191 | 低合金 | HRB400B | 1677 | 0.00085 |  | 0.00033 |  | 0 | 71150 | [5 empty] | 0.474 |  | 0.009 | 0.016 | NULL | 0.034 | 0.0047 | 0.0025 | 0.004 | 0 | NULL | NULL | NULL | 16 | 0 | 0 | 0 | 0 | 30 | 25 | 0 | 0 | 0 | 0 | 0 | 68 | 0 | 0 | 132 | 0 |  |  |  | 0 | 0 | #DIV/0!
7A05190 | 低合金 | HRB400B | 1712 | 0.00085 |  | 0.00028 |  | 0.001 | 71300 | [5 empty] | 0.46 |  | 0.008 | 0.016 | NULL | 0.033 | 0.0039 | 0.0017 | 0.0034 | 0 | NULL | NULL | NULL | 14 | 0 | 0 | 0 | 0 | 29 | 25 | 0 | 0 | 0 | 0 | 0 | 51 | 0 | 1400 | 132 | 0 |  |  |  | 0 | 929.6 | 0
7A05189 | 低合金 | HRB400B | 1666 | 0.00035 |  | 0.00039 |  | 0 | 64350 | [5 empty] | 0.468 |  | 0.009 | 0.017 | NULL | 0.035 | 0.015 | 0.0122 | 0.0037 | 0 | NULL | NULL | NULL | 8 | 0 | 0 | 0 | 0 | 40 | 50 | 0 | 0 | 0 | 0 | 0 | 85 | 0 | 1610 | 132 | 0 |  |  |  | 0 | 1069.04 | 0
7A05188 | 低合金 | HRB400B | 1662 | 0.00056 |  | 0.00023 |  | 0 | 73900 | [5 empty] | 0.461 |  | 0.008 | 0.014 | NULL | 0.033 | 0.004 | 0.0018 | 0.0033 | 0 | NULL | NULL | NULL | 46 | 0 | 0 | 0 | 0 | 0 | 0 | 50 | 0 | 0 | 0 | 0 | 85 | 0 | 1600 | 132 | 0 |  |  |  | 0 | 1062.4 | 0
7A05187 | 低合金 | HRB400B | 1666 | 0.0009 |  | 0.00028 |  | 0 | 71200 | [5 empty] | 0.469 |  | 0.009 | 0.016 | NULL | 0.034 | 0.0046 | 0.0024 | 0.0035 | 0 | NULL | NULL | NULL | 16 | 0 | 0 | 32 | 0 | 0 | 0 | 25 | 0 | 0 | 0 | 0 | 68 | 0 | 1420 | 132 | 0 |  |  |  | 0 | 942.88 | 0
7A05186 | 低合金 | HRB400B | 1689 | 0.00051 |  | 0.00029 |  | 0 | 67950 | [5 empty] | 0.477 |  | 0.01 | 0.019 | NULL | 0.036 | 0.0047 | 0.0024 | 0.0041 | 0 | NULL | NULL | NULL | 7 | 0 | 0 | 40 | 0 | 0 | 0 | 50 | 0 | 0 | 0 | 0 | 68 | 0 | 1500 | 132 | 0 |  |  |  | 0 | 996 | 0
7A05185 | 低合金 | HRB400B | 1666 | 0.00039 |  | 0.0003 |  | 0.001 | #VALUE! | [5 empty] | 0.467 |  | 0.008 | 0.017 | NULL | 0.033 | 0.0054 | 0.0031 | 0.0041 | 0 | NULL | NULL | NULL | 7 | 0 | 0 | 40 | 0 | 0 | 0 | 50 | 0 | 0 | 0 | 0 | 85 | 0 | 1580 | 132 | 0 |  |  |  | #VALUE! | 1049.12 | #VALUE!
7A05184 | 低合金 | HRB400B | 1620 | 0.00048 |  | 0.00036 |  | 0.001 | 74300 | [5 empty] | 0.47 |  | 0.007 | 0.018 | NULL | 0.034 | 0.0041 | 0.0019 | 0.0043 | 0 | NULL | NULL | NULL | 7 | 0 | 0 | 40 | 0 | 0 | 50 | 0 | 0 | 0 | 0 | 0 | 85 | 0 | 1490 | 132 | 0 |  |  |  | 0 | 989.36 | 0
7A05183 | 低合金 | HRB400B | 1676 | 0.00034 |  | 0.00029 |  | 0 | 69850 | [5 empty] | 0.47 |  | 0.011 | 0.02 | NULL | 0.035 | 0.004 | 0.0018 | 0.0044 | 0 | NULL | NULL | NULL | 7 | 0 | 0 | 40 | 0 | 0 | 50 | 0 | 0 | 0 | 0 | 0 | 80 | 0 | 1500 | 132 | 0 |  |  |  | 0 | 996 | 0
7A05182 | 低合金 | HRB400B | 1672 | 0.00056 |  | 0.00032 |  | 0.001 | 70750 | [5 empty] | 0.475 |  | 0.007 | 0.017 | NULL | 0.035 | 0.0054 | 0.0031 | 0.0058 | 0 | NULL | NULL | NULL | 7 | 0 | 0 | 0 | 0 | 40 | 0 | 50 | 0 | 0 | 0 | 0 | 92 | 0 | 1450 | 88 | 0 |  |  |  | 0 | 962.8 | 0
7A05181 | 低合金 | HRB400B | 1633 | 0.00048 |  | 0.00034 |  | 0.001 | 71300 | [5 empty] | 0.469 |  | 0.009 | 0.017 | NULL | 0.035 | 0.0041 | 0.0019 | 0.0047 | 0 | NULL | NULL | NULL | 7 | 0 | 0 | 0 | 0 | 40 | 0 | 50 | 0 | 0 | 0 | 0 | 102 | 0 | 1460 | 88 | 0 |  |  |  | 0 | 969.44 | 0
7A05180 | 低合金 | HRB400B | 1651 | 0.00045 |  | 0.00032 |  | 0 | 73250 | [5 empty] | 0.476 |  | 0.008 | 0.016 | NULL | 0.035 | 0.0042 | 0.0019 | 0.0073 | 0.001 | NULL | NULL | NULL | 7 | 0 | 0 | 0 | 0 | 40 | 0 | 50 | 0 | 0 | 0 | 0 | 102 | 0 | 1480 | 88 | 0 |  |  |  | 0 | 982.72 | 0
7A05179 | 低合金 | HRB400B | 1638 | 0.00045 |  | 0.00034 |  | 0 | 72700 | [5 empty] | 0.467 |  | 0.009 | 0.017 | NULL | 0.034 | 0.0039 | 0.0017 | 0.0059 | 0 | NULL | NULL | NULL | 7 | 0 | 0 | 0 | 0 | 40 | 0 | 50 | 0 | 0 | 0 | 0 | 102 | 0 | 1490 | 88 | 0 |  |  |  | 0 | 989.36 | 0
7A05178 | 低合金 | HRB400B | 1684 | 0.00049 |  | 0.00029 |  | 0 | 73400 | [5 empty] | 0.461 |  | 0.009 | 0.017 | NULL | 0.034 | 0.0043 | 0.0021 | 0.0055 | 0 | NULL | NULL | NULL | 8 | 0 | 0 | 0 | 0 | 43 | 0 | 50 | 0 | 0 | 0 | 0 | 92 | 0 | 1510 | 88 | 0 |  |  |  | 0 | 1002.64 | 0
7A05177 | 低合金 | HRB400B | 1664 | 0.00043 |  | 0.00039 |  | 0.001 | 75600 | [5 empty] | 0.454 |  | 0.014 | 0.015 | NULL | 0.034 | 0.0041 | 0.0019 | 0.0045 | 0 | NULL | NULL | NULL | 7 | 0 | 0 | 0 | 0 | 40 | 0 | 25 | 0 | 0 | 0 | 0 | 90 | 0 | 1440 | 88 | 0 |  |  |  | 0 | 956.16 | 0
7A05176 | 低合金 | HRB400B | 1660 | 0.00065 |  | 0.0003 |  | 0.001 | 71900 | [5 empty] | 0.462 |  | 0.007 | 0.015 | NULL | 0.034 | 0.0041 | 0.0019 | 0.0067 | 0 | NULL | NULL | NULL | 8 | 0 | 0 | 0 | 0 | 43 | 0 | 25 | 0 | 0 | 0 | 0 | 85 | 0 | 1500 | 88 | 0 |  |  |  | 0 | 996 | 0
7A05175 | 低合金 | HRB400B | 1649 | 0.00065 |  | 0.00031 |  | 0.001 | 77400 | [5 empty] | 0.469 |  | 0.007 | 0.015 | NULL | 0.035 | 0.0039 | 0.0017 | 0.0047 | 0 | NULL | NULL | NULL | 7 | 0 | 0 | 0 | 0 | 40 | 0 | 25 | 0 | 0 | 0 | 0 | 75 | 0 | 1380 | 88 | 0 |  |  |  | 0 | 916.32 | 0
7A05174 | 低合金 | HRB400B | 1665 | 0.00094 |  | 0.00029 |  | 0.001 | 72900 | [5 empty] | 0.458 |  | 0.007 | 0.017 | NULL | 0.033 | 0.0042 | 0.002 | 0.0055 | 0 | NULL | NULL | NULL | 8 | 0 | 0 | 0 | 0 | 43 | 0 | 0 | 0 | 0 | 0 | 0 | 72 | 0 | 1530 | 88 | 20 |  |  |  | 0 | 1015.92 | 0
7A05173 | 低合金 | HRB400B | 1649 | 0.0006 |  | 0.00027 |  | 0.001 | 78250 | [5 empty] | 0.467 |  | 0.008 | 0.019 | NULL | 0.035 | 0.0059 | 0.0036 | 0.0043 | 0 | NULL | NULL | NULL | 7 | 0 | 0 | 0 | 0 | 40 | 0 | 25 | 0 | 0 | 0 | 0 | 87 | 0 | 1430 | 88 | 0 |  |  |  | 0 | 949.52 | 0
7A05172 | 低合金 | HRB400B | 1642 | 0.00065 |  | 0.00029 |  | 0.001 | 73500 | [5 empty] | 0.471 |  | 0.009 | 0.019 | NULL | 0.033 | 0.0041 | 0.0018 | 0.0041 | 0 | NULL | NULL | NULL | 7 | 0 | 0 | 0 | 0 | 41 | 0 | 25 | 0 | 0 | 0 | 0 | 80 | 0 | 1420 | 88 | 0 |  |  |  | 0 | 942.88 | 0
7A05171 | 低合金 | HRB400B | 1804 | 0.00038 |  | 0.00023 |  | 0 | 72200 | [5 empty] | 0.454 |  | 0.008 | 0.016 | NULL | 0.032 | 0.0101 | 0.0076 | 0.0038 | 0 | NULL | NULL | NULL | 7 | 0 | 0 | 0 | 0 | 40 | 0 | 50 | 0 | 0 | 0 | 0 | 97 | 0 | 1480 | 88 | 0 |  |  |  | 0 | 982.72 | 0
7A05170 | 低合金 | HRB400B | 1656 | 0.00094 |  | 0.00024 |  | 0 | 73500 | [5 empty] | 0.461 |  | 0.008 | 0.017 | NULL | 0.034 | 0.0065 | 0.0042 | 0.0085 | 0 | NULL | NULL | NULL | 7 | 0 | 0 | 0 | 0 | 40 | 0 | 25 | 0 | 0 | 0 | 0 | 60 | 0 | 1430 | 88 | 0 |  |  |  | 0 | 949.52 | 0
7A05169 | 低合金 | HRB400B | 1667 | 0.00082 |  | 0.00033 |  | 0 | 73100 | [5 empty] | 0.463 |  | 0.008 | 0.017 | NULL | 0.033 | 0.0047 | 0.0025 | 0.0051 | 0 | NULL | NULL | NULL | 7 | 0 | 0 | 0 | 0 | 40 | 0 | 0 | 0 | 0 | 0 | 0 | 60 | 0 | 1370 | 88 | 20 |  |  |  | 0 | 909.68 | 0
7A05168 | 低合金 | HRB400B | 1661 | 0.00052 |  | 0.00038 |  | 0 | 68100 | [5 empty] | 0.46 |  | 0.009 | 0.02 | NULL | 0.038 | 0.0039 | 0.0017 | 0.0063 | 0 | NULL | NULL | NULL | 7 | 0 | 0 | 0 | 0 | 41 | 0 | 25 | 0 | 0 | 0 | 0 | 85 | 0 | 1500 | 88 | 0 |  |  |  | 0 | 996 | 0
7A05167 | 低合金 | HRB400B | 1660 | 0.00076 |  | 0.00026 |  | 0 | 75800 | [5 empty] | 0.461 |  | 0.008 | 0.016 | NULL | 0.035 | 0.0101 | 0.0076 | 0.0032 | 0 | NULL | NULL | NULL | 7 | 0 | 0 | 0 | 0 | 42 | 25 | 0 | 0 | 0 | 0 | 0 | 68 | 0 | 2996 | 88 | 0 |  |  |  | 0 | 1989.344 | 0
7A05166 | 低合金 | HRB400B | 1660 | 0.00058 |  | 0.00024 |  | 0 | 78100 | [5 empty] | 0.461 |  | 0.008 | 0.016 | NULL | 0.032 | 0.006 | 0.0037 | 0.0033 | 0 | NULL | NULL | NULL | 6 | 0 | 0 | 0 | 0 | 40 | 25 | 0 | 0 | 0 | 0 | 0 | 85 | 0 | 1366 | 88 | 0 |  |  |  | 0 | 907.024 | 0
7A05165 | 低合金 | HRB400B | 1684 | 0.00069 |  | 0.00021 |  | 0 | 69800 | [5 empty] | 0.467 |  | 0.008 | 0.018 | NULL | 0.035 | 0.0047 | 0.0024 | 0.0034 | 0 | NULL | NULL | NULL | 6 | 0 | 0 | 0 | 0 | 40 | 25 | 0 | 0 | 0 | 0 | 0 | 68 | 0 | 1426 | 88 | 0 |  |  |  | 0 | 946.864 | 0
7A05164 | 低合金 | HRB400B | 1672 | 0.00064 |  | 0.00023 |  | 0.002 | 72100 | [5 empty] | 0.462 |  | 0.011 | 0.024 | NULL | 0.034 | 0.0048 | 0.0025 | 0.0036 | 0 | NULL | NULL | NULL | 14 | 0 | 0 | 0 | 0 | 32 | 25 | 0 | 0 | 0 | 0 | 0 | 85 | 0 | 1459 | 88 | 0 |  |  |  | 0 | 968.776 | 0
7A05163 | 低合金 | HRB400B | 1672 | 0.00069 |  | 0.00023 |  | 0.002 | 74650 | [5 empty] | 0.469 |  | 0.01 | 0.024 | NULL | 0.034 | 0.0064 | 0.0041 | 0.004 | 0 | NULL | NULL | NULL | 14 | 0 | 0 | 0 | 0 | 32 | 25 | 0 | 0 | 0 | 0 | 0 | 68 | 0 | 1447 | 88 | 0 |  |  |  | 0 | 960.808 | 0
7A05162 | 低合金 | HRB400B | 1676 | 0.00068 |  | 0.00027 |  | 0.002 | 70650 | [5 empty] | 0.472 |  | 0.009 | 0.02 | NULL | 0.036 | 0.0045 | 0.0023 | 0.0039 | 0 | NULL | NULL | NULL | 14 | 0 | 0 | 0 | 0 | 32 | 25 | 0 | 0 | 0 | 0 | 0 | 68 | 0 | 1445 | 88 | 0 |  |  |  | 0 | 959.48 | 0
7A05161 | 低合金 | HRB400B | 1656 | 0.00051 |  | 0.00027 |  | 0.002 | 71350 | [5 empty] | 0.479 |  | 0.011 | 0.024 | NULL | 0.035 | 0.0041 | 0.0019 | 0.0044 | 0 | NULL | NULL | NULL | 14 | 0 | 0 | 0 | 0 | 32 | 50 | 0 | 0 | 0 | 0 | 0 | 85 | 0 | 2913 | 88 | 0 |  |  |  | 0 | 1934.232 | 0
7A05160 | 低合金 | HRB400B | 1679 | 0.00067 |  | 0.00026 |  | 0.002 | 75800 | [5 empty] | 0.452 |  | 0.008 | 0.019 | NULL | 0.035 | 0.0048 | 0.0026 | 0.0041 | 0 | NULL | NULL | NULL | 16 | 0 | 0 | 0 | 0 | 30 | 25 | 0 | 0 | 0 | 0 | 0 | 68 | 0 | 1466 | 88 | 0 |  |  |  | 0 | 973.424 | 0
7A05159 | 低合金 | HRB400B | 1661 | 0.00069 |  | 0.00024 |  | 0.002 | 72950 | [5 empty] | 0.46 |  | 0.012 | 0.027 | NULL | 0.034 | 0.0083 | 0.0059 | 0.0032 | 0 | NULL | NULL | NULL | 14 | 0 | 0 | 0 | 0 | 31 | 25 | 0 | 0 | 0 | 0 | 0 | 68 | 0 | 1364 | 88 | 0 |  |  |  | 0 | 905.696 | 0
7A05158 | 低合金 | HRB400B | 1676 | 0.00088 |  | 0.00043 |  | 0.001 | 68550 | [5 empty] | 0.453 |  | 0.008 | 0.02 | NULL | 0.034 | 0.0059 | 0.0036 | 0.0031 | 0 | NULL | NULL | NULL | 14 | 0 | 0 | 0 | 0 | 32 | 0 | 0 | 0 | 0 | 0 | 0 | 51 | 0 | 1436 | 88 | 20 |  |  |  | 0 | 953.504 | 0
7A05157 | 低合金 | HRB400B |  | 0.00064 |  | 0.00028 |  | 0.001 | 72250 | [5 empty] | 0.468 |  | 0.01 | 0.018 | NULL | 0.034 | 0.004 | 0.0018 | 0.004 | 0 | NULL | NULL | NULL | 14 | 0 | 0 | 0 | 0 | 32 | 25 | 0 | 0 | 0 | 0 | 0 | 68 | 0 | 1425 | 88 | 0 |  |  |  | 0 | 946.2 | 0
7A05156 | 低合金 | HRB400B | 1694 | 0.00034 |  | 0.00031 |  | 0.001 | 71500 | [5 empty] | 0.452 |  | 0.009 | 0.018 | NULL | 0.033 | 0.0041 | 0.0019 | 0.0044 | 0 | NULL | NULL | NULL | 14 | 0 | 0 | 0 | 0 | 32 | 50 | 0 | 0 | 0 | 0 | 0 | 85 | 0 | 1425 | 88 | 0 |  |  |  | 0 | 946.2 | 0
7A05155 | 低合金 | HRB400B | 1674 | 0.00061 |  | 0.00027 |  | 0.001 | 71400 | [5 empty] | 0.463 |  | 0.01 | 0.02 | NULL | 0.034 | 0.0052 | 0.0029 | 0.0039 | 0 | NULL | NULL | NULL | 46 | 0 | 0 | 0 | 0 | 0 | 50 | 0 | 0 | 0 | 0 | 0 | 102 | 0 | 1512 | 88 | 0 |  |  |  | 0 | 1003.968 | 0
7A05154 | 低合金 | HRB400B | 1705 | 0.00066 |  | 0.00012 |  | 0.001 | 71550 | [5 empty] | 0.471 |  | 0.014 | 0.032 | NULL | 0.036 | 0.0061 | 0.0037 | 0.0048 | 0 | NULL | NULL | NULL | 7 | 0 | 0 | 0 | 0 | 40 | 25 | 0 | 0 | 0 | 0 | 0 | 85 | 0 | 1378 | 88 | 0 |  |  |  | 0 | 914.992 | 0

## Sheet2
炉号 | 钢种 | 钢号 | 转炉终点温度 | 转炉终点C | 转炉终点Mn | 转炉终点S | 转炉终点P | 转炉终点Si | 钢水净重 | 氮化钒铁FeV55N11-A | 低铝硅铁 | 钒氮合金(进口) | 钒铁(FeV50-A) | 钒铁(FeV50-B) | 硅铝钙 | 硅铝合金FeAl30Si25 | 硅铝锰合金球 | 硅锰面（硅锰渣） | 硅铁(合格块) | 硅铁FeSi75-B | 石油焦增碳剂 | 锰硅合金FeMn64Si27(合格块) | 锰硅合金FeMn68Si18(合格块) | 碳化硅(55%) | 硅钙碳脱氧剂 | 合金配料 | C | Mn
7A06625 | 低合金 | HRB500D | 1639 | 0.00074 | 0.0008 | 0.00039 | 0.00014 | 0.002 | 72800 | 0 | 0 | 78 | 0 | 0 | 0 | 50 | 0 | 0 | 0 | 150 | 85 | 0 | 1600 | 0 | 0
7A06621 | 低合金 | HRB500D | 0 | 0.00074 | 0.001 | 0.00029 | 0.00012 | 0.002 | 73100 | 0 | 0 | 78 | 0 | 0 | 0 | 50 | 0 | 0 | 0 | 160 | 85 | 0 | 1600 | 0 | 0
7A06620 | 低合金 | HRB500D | 1672 | 0.00065 | 0.0012 | 0.00032 | 0.00028 | 0.002 | 74850 | 0 | 0 | 79 | 0 | 0 | 0 | 50 | 0 | 0 | 0 | 180 | 102 | 0 | 1620 | 0 | 0

## Sheet1
|  |  |  | 1 | 2 | 3 | 4 | 5 | 6 | 7 |  | 8 | 9 | 10 | 11 | 12 | 13 | 14 | 15 | 16 | 17 | 18 | 19 | 20 | 21 | 22 | 23
炉号 | 钢种 |  | 钢号 | 转炉终点温度 | 转炉终点C | 转炉终点Mn | 转炉终点S | 转炉终点P | 转炉终点Si | 钢水净重 |  | 氮化钒铁FeV55N11-A | 低铝硅铁 | 钒氮合金(进口) | 钒铁(FeV50-A) | 钒铁(FeV50-B) | 硅铝钙 | 硅铝合金FeAl30Si25 | 硅铝锰合金球 | 硅锰面（硅锰渣） | 硅铁(合格块) | 硅铁FeSi75-B | 石油焦增碳剂 | 锰硅合金FeMn64Si27(合格块) | 锰硅合金FeMn68Si18(合格块) | 碳化硅(55%) | 硅钙碳脱氧剂 | 价格 | 氮化钒铁FeV55N11-A | 低铝硅铁 | 钒氮合金(进口) | 钒铁(FeV50-A) | 钒铁(FeV50-B) | 钒铁(FeV50-B) | 硅铝钙 | 硅铝合金FeAl30Si25 | 硅铝锰合金球 | 硅锰面（硅锰渣） | 硅铁(合格块) | 硅铁FeSi75-B | 石油焦增碳剂 | 锰硅合金FeMn64Si27(合格块) | 锰硅合金FeMn68Si18(合格块) | 碳化硅(55%) | 硅钙碳脱氧剂 | 合金配料 | C | Mn
7A06625 | 低合金 | 原始 | HRB500D | 1639 | 0.00074 | 0.0008 | 0.00039 | 0.00014 | 0.002 | 72800 |  | 0 | 0 | 78 | 0 | 0 | 0 | 50 | 0 | 0 | 0 | 150 | 85 | 0 | 1600 | 0 | 0 | 41681
|  | 达标 |  | 1639 | 53.872 | 58.24 | 28.392 | 10.192 | 145.6 | 72800 |  | 13 | 1 | 0 | 0 | 0 | 45 | 0 | 0 | 0 | 40 | 1111 | 1638 | 0 | 0 | 0 | 446 | 21312.3
7A06620 | 低合金 | 原始 | HRB500D | 1672 | 0.00065 | 0.0012 | 0.00032 | 0.00028 | 0.002 | 74850 |  | 0 | 0 | 79 | 0 | 0 | 0 | 50 | 0 | 0 | 0 | 180 | 102 | 0 | 1620 | 0 | 0 | 42452.2
|  | 达标 | [9 empty] | 0 | 332 | 0 | 0 | 0 | 431 | 54 | 0 | 401 | 7 | 0 | 79 | 0 | 0 | 0 | 0 | 10750.8
[12 empty] | 氮化钒铁FeV55N11-A | 低铝硅铁 | 钒氮合金(进口) | 钒铁(FeV50-A) | 钒铁(FeV50-B) | 硅铝钙 | 硅铝合金FeAl30Si25 | 硅铝锰合金球 | 硅锰面（硅锰渣） | 硅铁(合格块) | 硅铁FeSi75-B | 石油焦增碳剂 | 锰硅合金FeMn64Si27(合格块) | 锰硅合金FeMn68Si18(合格块) | 碳化硅(55%) | 硅钙碳脱氧剂 | 价格
|  |  | 原始 | HRB500D | 1639 | 0.00074 | 0.0008 | 0.00039 | 0.00014 | 0.002 | 72800 | 0 | 0 | 78 | 0 | 0 | 0 | 50 | 0 | 0 | 0 | 150 | 85 | 0 | 1600 | 0 | 0 | 41681
|  |  | 达标 | [8 empty] | 13 | 1 | 0 | 0 | 0 | 45 | 0 | 0 | 0 | 40 | 1111 | 1638 | 0 | 0 | 0 | 446 | 21312.3
|  |  | 原始 | HRB500D | 1672 | 0.00065 | 0.0012 | 0.00032 | 0.00028 | 0.002 | 74850 | 0 | 0 | 79 | 0 | 0 | 0 | 50 | 0 | 0 | 0 | 180 | 102 | 0 | 1620 | 0 | 0 | 42452.2
|  |  | 达标 | [8 empty] | 0 | 332 | 0 | 0 | 0 | 431 | 54 | 0 | 401 | 7 | 0 | 79 | 0 | 0 | 0 | 0 | 10750.8
|  |  |  | 原始 | 达标 | 原始 | 达标
|  |  |  | HRB500D |  | HRB500D
|  |  |  | 1639 |  | 1672
|  |  |  | 0.00074 |  | 0.00065
|  |  |  | 0.0008 |  | 0.0012
|  |  |  | 0.00039 |  | 0.00032
|  |  |  | 0.00014 |  | 0.00028
|  |  |  | 0.002 |  | 0.002
|  |  |  | 72800 |  | 74850
|  |  | 氮化钒铁FeV55N11-A | 0 | 13 | 0 | 0
|  |  | 低铝硅铁 | 0 | 1 | 0 | 332
|  |  | 钒氮合金(进口) | 78 | 0 | 79 | 0
|  |  | 钒铁(FeV50-A) | 0 | 0 | 0 | 0
|  |  | 钒铁(FeV50-B) | 0 | 0 | 0 | 0
|  |  | 硅铝钙 | 0 | 45 | 0 | 431
|  |  | 硅铝合金FeAl30Si25 | 50 | 0 | 50 | 54
|  |  | 硅铝锰合金球 | 0 | 0 | 0 | 0
|  |  | 硅锰面（硅锰渣） | 0 | 0 | 0 | 401
|  |  | 硅铁(合格块) | 0 | 40 | 0 | 7
|  |  | 硅铁FeSi75-B | 150 | 1111 | 180 | 0
|  |  | 石油焦增碳剂 | 85 | 1638 | 102 | 79
|  |  | 锰硅合金FeMn64Si27(合格块) | 0 | 0 | 0 | 0
|  |  | 锰硅合金FeMn68Si18(合格块) | 1600 | 0 | 1620 | 0
|  |  | 碳化硅(55%) | 0 | 0 | 0 | 0
|  |  | 硅钙碳脱氧剂 | 0 | 446 | 0 | 0
|  |  | 价格 | 41681 | 21312.3 | 42452.2 | 10750.8